## selection_table
No. | description | type | trade name | manufacturer | surface | layer thickness | application | dimensions | distance | weight/density | diffuse field measurement | measured at 0° angle of incidence | flow resistance | 63 | 80 | 100 | 125 | 160 | 200 | 250 | 315 | 400 | 500 | 630 | 800 | 1000 | 1250 | 1600 | 2000 | 2500 | 3150 | 4000 | 5000 | 6300 | 8000 | octave mean | low | high | high/low | fMax | a Max | character of absorption |  | material criteria |  | commercial material | surface resistance |  | scattering coefficient 125 Hz | scattering coefficient 250 Hz | scattering coefficient 500 Hz | scattering coefficient 1 kHz | scattering coefficient 2 kHz | scattering coefficient 4 kHz | scattering coefficient character | reference | primary reference | comment | language
1 | Ballast or other crushed stone, 3.18 cm screened ballast 15.2 cm deep | [15 empty] | 0.19 |  |  | 0.23 |  |  | 0.43 |  |  | 0.37 |  |  | 0.58 |  |  | 0.62 |  |  |  | 0.4033333 | 0.33 | 0.6 | 1.818182 | 4000 | 0.62 | 2 |  | 6 | [11 empty] | Harris:Handbook of Acoustical Measurements and Noise Control, McGraw Hill 1991 |  |  | e
2 | Ballast or other crushed stone, 3.18 cm, 30.5 cm deep | [15 empty] | 0.27 |  |  | 0.58 |  |  | 0.48 |  |  | 0.54 |  |  | 0.73 |  |  | 0.63 |  |  |  | 0.5383333 | 0.53 | 0.68 | 1.283019 | 2000 | 0.73 | 2 |  | 6 | [11 empty] | Harris:Handbook of Acoustical Measurements and Noise Control, McGraw Hill 1991 |  |  | e
3 | Ballast or other crushed stone, 3.18 cm, 45.7 cm deep | [15 empty] | 0.41 |  |  | 0.53 |  |  | 0.64 |  |  | 0.84 |  |  | 0.91 |  |  | 0.63 |  |  |  | 0.66 | 0.585 | 0.77 | 1.316239 | 2000 | 0.91 | 2 | 3 | 6 | [11 empty] | Harris:Handbook of Acoustical Measurements and Noise Control, McGraw Hill 1991 |  |  | e
4 | Ballast or other crushed stone, 0.64 or less granite aggregate 15.2 deep | [15 empty] | 0.22 |  |  | 0.64 |  |  | 0.7 |  |  | 0.79 |  |  | 0.88 |  |  | 0.72 |  |  |  | 0.6583333 | 0.67 | 0.8 | 1.19403 | 2000 | 0.88 | 2 |  | 6 | [11 empty] | Harris:Handbook of Acoustical Measurements and Noise Control, McGraw Hill 1991 |  |  | e
5 | Brick, unglazed |  |  |  | unglazed | [11 empty] | 0.03 |  |  | 0.03 |  |  | 0.03 |  |  | 0.04 |  |  | 0.05 |  |  | 0.07 |  |  |  | 0.04166667 | 0.03 | 0.06 | 2 | 4000 | 0.07 | 5 |  | 6 | [11 empty] | Harris:Handbook of Acoustical Measurements and Noise Control, McGraw Hill 1991 |  |  | e
6 | Brick, unglazed, painted |  |  |  | unglazed, painted | [11 empty] | 0.01 |  |  | 0.01 |  |  | 0.02 |  |  | 0.02 |  |  | 0.02 |  |  | 0.03 |  |  |  | 0.01833333 | 0.015 | 0.025 | 1.666667 | 4000 | 0.03 | 5 |  | 6 | [11 empty] | Harris:Handbook of Acoustical Measurements and Noise Control, McGraw Hill 1991 |  |  | e
7 | Concrete block, coarse |  |  |  | coarse | [11 empty] | 0.36 |  |  | 0.44 |  |  | 0.31 |  |  | 0.29 |  |  | 0.39 |  |  | 0.25 |  |  |  | 0.34 | 0.375 | 0.32 | 0.8533333 | 250 | 0.44 | 2 |  | 6 | [11 empty] | Harris:Handbook of Acoustical Measurements and Noise Control, McGraw Hill 1991 |  |  | e
8 | Concrete block, painted |  |  |  | painted | [11 empty] | 0.1 |  |  | 0.05 |  |  | 0.06 |  |  | 0.07 |  |  | 0.09 |  |  | 0.08 |  |  |  | 0.075 | 0.055 | 0.085 | 1.545455 | 125 | 0.1 | 5 |  | 6 | [11 empty] | Harris:Handbook of Acoustical Measurements and Noise Control, McGraw Hill 1991 |  |  | e
9 | Floors, Concrete or terrazzo | [15 empty] | 0.01 |  |  | 0.01 |  |  | 0.015 |  |  | 0.02 |  |  | 0.02 |  |  | 0.02 |  |  |  | 0.01583333 | 0.0125 | 0.02 | 1.6 | 1000 | 0.02 | 5 |  | 6 | [11 empty] | Harris:Handbook of Acoustical Measurements and Noise Control, McGraw Hill 1991 |  |  | e
10 | Marble or glazed tile | [15 empty] | 0.01 |  |  | 0.01 |  |  | 0.01 |  |  | 0.01 |  |  | 0.02 |  |  | 0.02 |  |  |  | 0.01333333 | 0.01 | 0.02 | 2 | 2000 | 0.02 | 5 |  | 6 | [11 empty] | Harris:Handbook of Acoustical Measurements and Noise Control, McGraw Hill 1991 |  |  | e
11 | Harte Flächen (Putz, Mauerwerk, harte Fußböden) | [15 empty] | 0.02 |  |  | 0.02 |  |  | 0.03 |  |  | 0.03 |  |  | 0.04 |  |  | 0.04 |  |  |  | 0.03 | 0.025 | 0.04 | 1.6 | 2000 | 0.04 | 5 |  | 6 | 2 | [10 empty] | M. Heckl, H.A. Müller: Taschenbuch der Technischen Akustik, Springer 1994 | Bruckmayer, F.: Handbuch der Schalltechnik im Hochbau. Wien: Deuticke 1962 |  | d
12 | Backstein, offenliegend | [15 empty] | 0.15 |  |  | 0.13 |  |  | 0.15 |  |  | 0.15 |  |  | 0.13 |  |  | 0.14 |  |  |  | 0.1416667 | 0.14 | 0.135 | 0.9642857 | 125 | 0.15 | 2 |  | 6 | [11 empty] | J.Meyer, Kirchenakustik, Verlag E.Bochinsky |  |  | d
13 | Marmor, ohne Hohlraum | [15 empty] | 0.01 |  |  | 0.01 |  |  | 0.02 |  |  | 0.02 |  |  | 0.03 |  |  | 0.03 |  |  |  | 0.02 | 0.015 | 0.03 | 2 | 2000 | 0.03 | 5 |  | 6 | [11 empty] | J.Meyer, Kirchenakustik, Verlag E.Bochinsky |  |  | d
14 | glatter Steinfußboden, Fliesen | [15 empty] | 0.01 |  |  | 0.01 |  |  | 0.02 |  |  | 0.02 |  |  | 0.03 |  |  | 0.03 |  |  |  | 0.02 | 0.015 | 0.03 | 2 | 2000 | 0.03 | 5 |  | 6 | [11 empty] | J.Meyer, Kirchenakustik, Verlag E.Bochinsky |  |  | d
15 | rauer Steinfußboden, Sandstein | [15 empty] | 0.02 |  |  | 0.02 |  |  | 0.03 |  |  | 0.04 |  |  | 0.05 |  |  | 0.05 |  |  |  | 0.035 | 0.025 | 0.05 | 2 | 2000 | 0.05 | 5 |  | 6 | [11 empty] | J.Meyer, Kirchenakustik, Verlag E.Bochinsky |  |  | d
16 | Basaltlava, Plattenstärke 20 mm | [15 empty] | 0.06 |  |  | 0.13 |  |  | 0.17 |  |  | 0.2 |  |  | 0.22 |  |  | 0.24 |  |  |  | 0.17 | 0.15 | 0.23 | 1.533333 | 4000 | 0.24 | 2 |  | 6 | [11 empty] | J.Meyer, Kirchenakustik, Verlag E.Bochinsky |  |  | d
17 | Polyklet-Akustik-Lochziegel, Lochanteil ca. 43 %, Wandabstand 5 cm mit 30 mm dicken Sillan-Akustikplatten hinterlegt | [7 empty] | 50 mm | [7 empty] | 0.2 | 0.26 | 0.34 | 0.4 | 0.46 | 0.54 | 0.6 | 0.66 | 0.74 | 0.8 | 0.8 | 0.8 | 0.8 | 0.77 | 0.73 | 0.7 |  |  |  | 0.5833333 | 0.5 | 0.75 | 1.5 | 1000 | 0.8 | 2 |  | 6 | [11 empty] | Wärme Kälte Schall Heft 1 (März) 1970 | Gerd Kegler |  | d
18 | Lochstein, 240 x 240 x 60 mm, je Stein 225 Löcher 10,5 x 10,5 mm, Stegbreite 4 mm, Lochflächenanteil 40 %, Wandabstand 200 mm, hinterlegt mit 2 Lagen Mineralfasermatten auf Maschendraht gesteppt, je 65 mm dick, 2,9 kg / m² = 44 kg / m³ = 4,6 Rayl/cm, ges |  |  |  |  | 60 mm |  |  | 200 mm | [6 empty] | 0.62 | 0.75 | 0.98 | 1.2 | 1.06 | 1.05 | 1.02 | 1.05 | 1.02 | 1.02 | 0.94 | 0.95 | 0.97 | 1.05 | 1.1 | 0.98 | 0.79 | 0.98 | 0.82 |  | 0.94 | 1.055 | 0.92 | 0.8720379 | 200 | 1.2 | 2 |  | 6 | [11 empty] | DNA-Tabelle 1968, b3-7 b |  |  | d
19 | Lochstein, 240 x 240 x 60 mm, je Stein 225 Löcher 10,5 x 10,5 mm, Stegbreite 4 mm, Lochflächenanteil 40 %, Wandabstand 200 mm, leer, geschlossene Umrandung der Prüffläche |  |  |  |  | 60 mm |  |  | 200 mm | [6 empty] | 0.03 | 0.08 | 0.13 | 0.13 | 0.15 | 0.15 | 0.14 | 0.14 | 0.14 | 0.12 | 0.16 | 0.18 | 0.22 | 0.28 | 0.25 | 0.25 | 0.25 | 0.3 | 0.2 |  | 0.1766667 | 0.145 | 0.265 | 1.827586 | 5000 | 0.3 | 2 |  | 6 | [11 empty] | DNA-Tabelle 1968, b3-7a |  |  | d
20 | Lochziegel, 250 x 125 x 50 mm, glasierte Oberfläche, hochkant in Kalkzementmörtel verlegt, 17 % Lochflächenanteil, Wandabstand 25 mm, 50 % der Prüffläche mit 10 mm dicken Mineralfaserplatten hinterfüllt, 90 kg / m³, 33,2 Rayl/cm |  |  |  |  | 50 mm |  |  | 25 mm | [8 empty] | 0 | 0.12 | 0.11 | 0.15 | 0.32 | 0.56 | 0.7 | 0.65 | 0.42 | 0.35 | 0.32 | 0.35 | 0.32 | 0.38 | 0.24 | 0.2 | 0.18 |  | 0.336 | 0.335 | 0.295 | 0.880597 | 630 | 0.7 | 2 | 3 | 6 | [11 empty] | DNA-Tabelle 1968, b3-6 |  |  | d
21 | Lochziegel, 250 x 125 x 50 mm, glasierte Oberfläche, hochkant in Kalkzementmörtel verlegt, 17 % Lochflächenanteil, Wandabstand 25 mm, leer |  |  |  |  | 50 mm |  |  | 25 mm | [8 empty] | 0 | 0.04 | 0.06 | 0.02 | 0.05 | 0.13 | 0.22 | 0.22 | 0.2 | 0.15 | 0.13 | 0.14 | 0.2 | 0.18 | 0.1 | 0.05 | 0 |  | 0.126 | 0.095 | 0.12 | 1.263158 | 630 | 0.22 | 2 |  | 6 | [11 empty] | DNA-Tabelle 1968, b3-5 |  |  | d
22 | Mauerwerk aus Verblendziegeln, offene Stossfugen, Ziegelformat 230 x 50 x 55 mm, Prüffläche als Ganzes so dicht wie möglich an Hallraumwand gerückt, geschlossene Umrandung der Prüffläche |  |  |  |  | 55 mm | [9 empty] | 0.07 | 0.04 | 0.08 | 0.1 | 0.14 | 0.15 | 0.25 | 0.49 | 0.65 | 0.5 | 0.35 | 0.32 | 0.3 | 0.31 | 0.35 | 0.38 | 0.36 | 0.36 | 0.3 |  | 0.2816667 | 0.315 | 0.335 | 1.063492 | 630 | 0.65 | 2 | 3 | 6 | [11 empty] | DNA-Tabelle 1968, b3-3 |  |  | d
23 | Mauerwerk aus Verblendziegeln, offene Stossfugen, Ziegelformat 230 x 50 x 55 mm, Wandabstand 50 mm, gefüllt mit Mineralfaserplatten 50 mm dick, 100 kg / m³, 20 Rayl, geschlossene Umrandung der Prüffläche |  |  |  |  | 55 mm |  |  | 50 mm | [6 empty] | 0.3 | 0.53 | 0.78 | 0.85 | 0.74 | 0.5 | 0.33 | 0.27 | 0.23 | 0.2 | 0.2 | 0.21 | 0.28 | 0.34 | 0.4 | 0.38 | 0.34 | 0.34 | 0.32 |  | 0.4033333 | 0.505 | 0.34 | 0.6732673 | 200 | 0.85 | 3 |  | 6 | [11 empty] | DNA-Tabelle 1968, b3-2 |  |  | d
24 | Mauerwerk aus Verblendziegeln, offene Stossfugen, Ziegelformat 230 x 50 x 55 mm, Wandabstand 50 mm, leer, geschlossene Umrandung der Prüffläche |  |  |  |  | 55 mm |  |  | 50 mm | [6 empty] | 0.07 | 0.07 | 0.13 | 0.24 | 0.38 | 0.35 | 0.25 | 0.21 | 0.18 | 0.17 | 0.15 | 0.17 | 0.17 | 0.25 | 0.35 | 0.38 | 0.31 | 0.35 | 0.33 |  | 0.2283333 | 0.295 | 0.28 | 0.9491525 | 250 | 0.38 | 2 |  | 6 | [11 empty] | DNA-Tabelle 1968, b3-1 |  |  | d
25 | Mauerwerk aus Vollziegeln, offene Stossfugen, handgestrichene Vollziegel 207 x 100 x 55 mm, in Kalkzementmörtel verlegt, Senkrechte Stoßfugen unvermörtelt 70 x 15 mm, 7 % Schlitzflächenanteil, Wandabstand 30 mm, leer |  |  |  |  | 100 mm |  |  | 30 mm | [6 empty] | 0.18 | 0.06 | 0.15 | 0.18 | 0.44 | 0.4 | 0.3 | 0.3 | 0.3 | 0.23 | 0.31 | 0.35 | 0.57 | 0.42 | 0.38 | 0.42 | 0.45 | 0.5 | 0.48 |  | 0.33 | 0.37 | 0.435 | 1.175676 | 1600 | 0.57 | 2 |  | 6 | [11 empty] | DNA-Tabelle 1968, b3-4 |  |  | d
26 | Steinzeug-Formkörper, glasiert, quadratisch 240 x 240 mm, topfförmig 100 bis 120 mm hoch, offene Seite zur Wand, seitliche Wandstärke 16 mm, sonst 18 mm, gelocht, Lochdurchmesser konisch von 18 mm außen bis 15 mm innen, Lochabstand 30 mm, Lochflächenantei | [6 empty] | 240 x 240 mm | [7 empty] | 0.01 | 0 | 0 | 0.03 | 0.03 | 0.1 | 0.15 | 0.15 | 0.13 | 0.18 | 0.23 | 0.07 | 0.08 | 0.05 | 0.07 | 0.01 | 0.01 | 0.02 | 0 |  | 0.07833333 | 0.09 | 0.03 | 0.3333333 | 1000 | 0.23 | 3 |  | 6 | [11 empty] | DNA-Tabelle 1968, b2.1-18 |  |  | d
27 | Steinzeug-Formkörper, glasiert, quadratisch 240 x 240 mm, topfförmig 100 bis 120 mm hoch, offene Seite zur Wand, seitliche Wandstärke 16 mm, sonst 18 mm, gelocht, Lochdurchmesser konisch von 18 mm außen bis 15 mm innen, Lochabstand 30 mm, Lochflächenantei | [6 empty] | 240 x 240 mm | [7 empty] | 0.22 | 0.34 | 0.68 | 0.85 | 1.15 | 1.18 | 1.1 | 1.18 | 1.1 | 0.98 | 0.82 | 0.62 | 0.58 | 0.6 | 0.62 | 0.65 | 0.75 | 0.82 | 0.7 |  | 0.8066667 | 1.165 | 0.675 | 0.5793991 | 315 | 1.18 | 2 |  | 6 | [11 empty] | DNA-Tabelle 1968, b2.1-19 |  |  | d
28 | Vollziegelmauerwerk, Vollziegel handgestrichen, Format (207 x 100 x 50) mm, Kalk-Zementmörtel vollfugig, vert. Fuge 15 mm, hor. Fuge 10 mm, Luftraumtiefe 30 mm |  |  |  | Vollziegel handgestrichen, vollfugig, vert. Fuge 15 mm, hor. Fuge 10 mm, | 100 mm |  | Ziegelformat (207 x 100 x 50) mm | 30 mm | [6 empty] | 0.15 | 0.16 | 0.11 | 0.14 | 0.13 | 0.12 | 0.15 | 0.15 | 0.08 | 0.11 | 0.11 | 0.11 | 0.1 | 0.13 | 0.12 | 0.08 | 0.14 | 0.1 | 0.13 |  | 0.1366667 | 0.14 | 0.135 | 0.9642857 | 125 | 0.16 | 2 |  | 6 | [11 empty] | DNA 1968, Tabelle a1-1 |  |  | d
29 | Rough concrete | [12 empty] | 0.02 |  | 0 | 0.02 | 0 | 0 | 0.03 | 0 | 0 | 0.03 | 0 | 0 | 0.03 | 0 | 0 | 0.04 | 0 | 0 | 0.07 | 0 | 0 | 0.07 | 0.03666667 | 0.03 | 0.055 | 1.833333 | 4000 | 0.07 | 5 |  | 6 | [11 empty] | Odeon (Index 100) | Bobran, H.W., 'Handbuch der Bauphysik', Verlag Ulstein, Berlin, 1973. |  | e
30 | Smooth unpainted concrete | [12 empty] | 0.01 |  | 0 | 0.01 | 0 | 0 | 0.01 | 0 | 0 | 0.02 | 0 | 0 | 0.02 | 0 | 0 | 0.02 | 0 | 0 | 0.05 | 0 | 0 | 0.05 | 0.02166667 | 0.015 | 0.035 | 2.333333 | 4000 | 0.05 | 5 |  | 6 | [11 empty] | Odeon (Index 101) | Bobran, H.W., 'Handbuch der Bauphysik', Verlag Ulstein, Berlin, 1973. |  | e
31 | Smooth concrete, painted or glazed | [12 empty] | 0.01 |  | 0 | 0.01 | 0 | 0 | 0.01 | 0 | 0 | 0.01 | 0 | 0 | 0.02 | 0 | 0 | 0.02 | 0 | 0 | 0.02 | 0 | 0 | 0.02 | 0.015 | 0.01 | 0.02 | 2 | 1000 | 0.02 | 5 |  | 6 | [11 empty] | Odeon (Index 102) | Bobran, H.W., 'Handbuch der Bauphysik', Verlag Ulstein, Berlin, 1973. |  | e
32 | Porous concrete blocks without surface finish, 400-800 kg/m3 | [12 empty] | 0.05 |  | 0 | 0.05 | 0 | 0 | 0.05 | 0 | 0 | 0.05 | 0 | 0 | 0.08 | 0 | 0 | 0.14 | 0 | 0 | 0.2 | 0 | 0 | 0.2 | 0.095 | 0.05 | 0.17 | 3.4 | 4000 | 0.2 | 4 |  | 6 | [11 empty] | Odeon (Index 103) | SBI / Kristensen, J., "Sound Absorption Coefficients - Measurement, evaluation, application", Note no. 45, Statens Byggeforskningsinstitut, Hørsholm, 1984 (in Danish) |  | e
33 | Clinker concrete, no surface finish, 800 kg/m3 | [12 empty] | 0.1 |  | 0 | 0.1 | 0 | 0 | 0.2 | 0 | 0 | 0.4 | 0 | 0 | 0.6 | 0 | 0 | 0.5 | 0 | 0 | 0.6 | 0 | 0 | 0.6 | 0.4 | 0.3 | 0.55 | 1.833333 | 1000 | 0.6 | 2 |  | 6 | [11 empty] | Odeon (Index 104) | Kristensen, J., "Sound Absorption Coefficients - Measurement, evaluation, application", Note no. 45, Statens Byggeforskningsinstitut, Hørsholm, 1984 (in Danish) |  | e
34 | Smooth brickwork with flush pointing | [12 empty] | 0.02 |  | 0 | 0.02 | 0 | 0 | 0.03 | 0 | 0 | 0.03 | 0 | 0 | 0.04 | 0 | 0 | 0.05 | 0 | 0 | 0.07 | 0 | 0 | 0.07 | 0.04 | 0.03 | 0.06 | 2 | 4000 | 0.07 | 4 |  | 6 | [11 empty] | Odeon (Index 200) | Bobran, H.W., 'Handbuch der Bauphysik', Verlag Ulstein, Berlin, 1973 |  | e
35 | Smooth brickwork, 10 mm deep pointing, pit sand mortar | [12 empty] | 0.08 |  | 0 | 0.08 | 0 | 0 | 0.09 | 0 | 0 | 0.12 | 0 | 0 | 0.16 | 0 | 0 | 0.22 | 0 | 0 | 0.24 | 0 | 0 | 0.24 | 0.1516667 | 0.105 | 0.23 | 2.190476 | 4000 | 0.24 | 5 |  | 6 | [11 empty] | Odeon (Index 201) | SBI / Kristensen, J., "Sound Absorption Coefficients - Measurement, evaluation, application", Note no. 45, Statens Byggeforskningsinstitut, Hørsholm, 1984 (in Danish) |  | e
36 | Smooth brickwork with flush pointing, painted | [12 empty] | 0.01 |  | 0 | 0.01 | 0 | 0 | 0.01 | 0 | 0 | 0.02 | 0 | 0 | 0.02 | 0 | 0 | 0.02 | 0 | 0 | 0.02 | 0 | 0 | 0.02 | 0.01666667 | 0.015 | 0.02 | 1.333333 | 500 | 0.02 | 5 |  | 6 | [11 empty] | Odeon (Index 202) | Knudsen, V.O. and C.M. Harris, 'Acoustical Designing in Architecture', John Wiley, 1953. |  | e
37 | Ceramic tiles with smooth surface | [12 empty] | 0.01 |  | 0 | 0.01 | 0 | 0 | 0.01 | 0 | 0 | 0.01 | 0 | 0 | 0.02 | 0 | 0 | 0.02 | 0 | 0 | 0.02 | 0 | 0 | 0.02 | 0.015 | 0.01 | 0.02 | 2 | 1000 | 0.02 | 5 |  | 6 | [11 empty] | Odeon (Index 400) | Kristensen, J., "Sound Absorption Coefficients - Measurement, evaluation, application", Note no. 45, Statens Byggeforskningsinstitut, Hørsholm, 1984 (in Danish) |  | e
38 | Marble slabs | [12 empty] | 0.01 |  | 0 | 0.01 | 0 | 0 | 0.01 | 0 | 0 | 0.01 | 0 | 0 | 0.01 | 0 | 0 | 0.02 | 0 | 0 | 0.02 | 0 | 0 | 0.02 | 0.01333333 | 0.01 | 0.02 | 2 | 2000 | 0.02 | 5 |  | 6 | [11 empty] | Odeon (Index 401) | SBI / Kristensen, J., "Sound Absorption Coefficients - Measurement, evaluation, application", Note no. 45, Statens Byggeforskningsinstitut, Hørsholm, 1984 (in Danish) |  | e
39 | 55 mm perforated bricks on edge, 33 holes per brick, 23% perforation, over 70 mm cavity with 50 mm mineral wool | [12 empty] | 0.45 |  | 0 | 0.45 | 0 | 0 | 0.99 | 0 | 0 | 0.8 | 0 | 0 | 0.49 | 0 | 0 | 0.7 | 0 | 0 | 0.55 | 0 | 0 | 0.55 | 0.6633333 | 0.895 | 0.625 | 0.698324 | 250 | 0.99 | 2 |  | 6 | [11 empty] | Odeon (Index 1000) | Petersen, J., 'Rumakustik', SBI-anvisning 137. Statens Byggeforskningsinstitut, Hørsholm, 1983. |  | e
40 | 55 mm perforated bricks on edge, 78 holes per brick, 11% perforation, over 50 mm cavity with 50 mm mineral wool | [12 empty] | 0.48 |  | 0 | 0.48 | 0 | 0 | 0.77 | 0 | 0 | 0.38 | 0 | 0 | 0.27 | 0 | 0 | 0.65 | 0 | 0 | 0.35 | 0 | 0 | 0.35 | 0.4833333 | 0.575 | 0.5 | 0.8695652 | 250 | 0.77 | 3 |  | 6 | [11 empty] | Odeon (Index 1001) | Ingerslev, F. and J. Petersen, 'Lydabsorberende Materialer', Arkitektens Ugehefteno. 3, 1953. |  | e
41 | 55 mm perforated bricks on edge, 78 holes per brick, 11% perforation, no cavity | [12 empty] | 0.03 |  | 0 | 0.03 | 0 | 0 | 0.15 | 0 | 0 | 0.3 | 0 | 0 | 0.8 | 0 | 0 | 0.45 | 0 | 0 | 0.5 | 0 | 0 | 0.5 | 0.3716667 | 0.225 | 0.475 | 2.111111 | 1000 | 0.8 | 2 | 3 | 6 | [11 empty] | Odeon (Index 1002) | SBI / Kristensen, J., "Sound Absorption Coefficients - Measurement, evaluation, application", Note no. 45, Statens Byggeforskningsinstitut, Hørsholm, 1984 (in Danish), |  | e
42 | Smooth brickwork, pointing 10 mm deep, every 3rd vertical joint 20 mm wide without mortar to 100m depth. In these holes 70 mm of mineral wool | [12 empty] | 0.15 |  | 0 | 0.15 | 0 | 0 | 0.18 | 0 | 0 | 0.2 | 0 | 0 | 0.35 | 0 | 0 | 0.35 | 0 | 0 | 0.4 | 0 | 0 | 0.4 | 0.2716667 | 0.19 | 0.375 | 1.973684 | 4000 | 0.4 | 2 |  | 6 | [11 empty] | Odeon (Index 1003) | SBI / Kristensen, J., "Sound Absorption Coefficients - Measurement, evaluation, application", Note no. 45, Statens Byggeforskningsinstitut, Hørsholm, 1984 (in Danish) |  | e
43 | Walls, bricks with 19 holes (facingout), 50 mm from hard wall with mineral wool |  |  |  | bricks with 19 holes (facingout) |  |  |  | 50 mm from hard wall with mineralwool | [7 empty] | 0.37 |  |  | 0.99 |  |  | 0.85 |  |  | 0.6 |  |  | 0.8 |  |  | 0.65 |  |  |  | 0.71 | 0.92 | 0.725 | 0.7880435 | 250 | 0.99 | 2 |  | 6 | [11 empty] | Dalenbäck, Datensatz der CATT-Software, November 2000. Data-Category in CATT: BRICK_WALL8, C: Walls, D: Bricks | Karlen |  | e
44 | Walls, bricks with 78 holes (facingout) directly on stonewall |  |  |  | bricks with 78 holes (facingout) directly on stonewall |  |  |  | 0 | [7 empty] | 0.05 |  |  | 0.15 |  |  | 0.33 |  |  | 0.85 |  |  | 0.45 |  |  | 0.55 |  |  |  | 0.3966667 | 0.24 | 0.5 | 2.083333 | 1000 | 0.85 | 3 |  | 6 | [11 empty] | Dalenbäck, Datensatz der CATT-Software, November 2000. Data-Category in CATT: BRICK_WALL5, C: Walls, D: Bricks | Karlen |  | e
45 | Walls, bricks with 78holes (facingout), 50 mm from hard wall with mineralwool |  |  |  | bricks with 78holes (facingout) |  |  |  | 50 mm from hard wall with mineralwool | [7 empty] | 0.48 |  |  | 0.77 |  |  | 0.38 |  |  | 0.27 |  |  | 0.65 |  |  | 0.35 |  |  |  | 0.4833333 | 0.575 | 0.5 | 0.8695652 | 250 | 0.77 | 2 | 3 | 6 | [11 empty] | Dalenbäck, Datensatz der CATT-Software, November 2000. Data-Category in CATT: BRICK_WALL6, C: Walls, D: Bricks | Karlen |  | e
46 | Walls, brickwall, casted, with tapestry |  |  |  | casted, with tapestry | [11 empty] | 0.02 |  |  | 0.03 |  |  | 0.04 |  |  | 0.05 |  |  | 0.07 |  |  | 0.08 |  |  |  | 0.04833333 | 0.035 | 0.075 | 2.142857 | 4000 | 0.08 | 5 |  | 6 | 10 | [10 empty] | Dalenbäck, Datensatz der CATT-Software, November 2000. Data-Category in CATT: BRICK_WALL4, C: Walls, D: Brick | Karlen |  | e
47 | Walls, brickwall, lime cast, coated with oil paint |  |  |  | lime cast, coated with oil paint | [11 empty] | 0.01 |  |  | 0.02 |  |  | 0.02 |  |  | 0.02 |  |  | 0.03 |  |  | 0.03 |  |  |  | 0.02166667 | 0.02 | 0.03 | 1.5 | 2000 | 0.03 | 5 |  | 6 | [11 empty] | Dalenbäck, Datensatz der CATT-Software, November 2000. Data-Category in CATT: BRICK_WALL3, C: Walls, D: Brick | Karlen |  | e
48 | Walls, brickwall, with a smooth troweled finish |  |  |  | stuccoed with a rough finish | [11 empty] | 0.02 |  |  | 0.02 |  |  | 0.03 |  |  | 0.04 |  |  | 0.05 |  |  | 0.05 |  |  |  | 0.035 | 0.025 | 0.05 | 2 | 2000 | 0.05 | 5 |  | 6 | [11 empty] | Dalenbäck, Datensatz der CATT-Software, November 2000. Data-Category in CATT: BRICK_WALL2, C: Walls, D: Brick | Karlen |  | e
49 | Walls, brickwall,stuccoed with a rough finish |  |  |  | rendered | [11 empty] | 0.03 |  |  | 0.03 |  |  | 0.03 |  |  | 0.04 |  |  | 0.05 |  |  | 0.07 |  |  |  | 0.04166667 | 0.03 | 0.06 | 2 | 4000 | 0.07 | 5 |  | 6 | [11 empty] | Dalenbäck, Datensatz der CATT-Software, November 2000. Data-Category in CATT: BRICK_WALL1, C: Walls, D: Brick | Karlen |  | e
50 | Walls, concrete block, with or without plaster, painted | [15 empty] | 0.11 |  |  | 0.08 |  |  | 0.07 |  |  | 0.06 |  |  | 0.05 |  |  | 0.05 |  |  |  | 0.07 | 0.075 | 0.05 | 0.6666667 | 125 | 0.11 | 5 |  | 6 | [11 empty] | Dalenbäck, Datensatz der CATT-Software, November 2000. Data-Category in CATT: CONCRETE_BLK, C: Walls, D: Concrete | Beranek |  | e
51 | Walls, concrete wall, rough finish | [15 empty] | 0.01 |  |  | 0.01 |  |  | 0.01 |  |  | 0.02 |  |  | 0.02 |  |  | 0.03 |  |  |  | 0.01666667 | 0.01 | 0.025 | 2.5 | 4000 | 0.03 | 5 |  | 6 | [11 empty] | Dalenbäck, Datensatz der CATT-Software, November 2000. Data-Category in CATT: CONCRETE_WALL, C: Walls, D: Concrete | Karlen |  | e
52 | Walls, raised bricks with 19 holes directly on stone wall |  |  |  | bricks with 19 holes directly |  |  |  | 0 | [7 empty] | 0.14 |  |  | 0.28 |  |  | 0.45 |  |  | 0.9 |  |  | 0.45 |  |  | 0.65 |  |  |  | 0.4783333 | 0.365 | 0.55 | 1.506849 | 1000 | 0.9 | 2 | 3 | 6 | [11 empty] | Dalenbäck, Datensatz der CATT-Software, November 2000. Data-Category in CATT: BRICK_WALL7, C: Walls, D: Raised | Karlen |  | e
53 | Walls, rendered brickwork |  |  |  | rendered | [11 empty] | 0.01 |  |  | 0.02 |  |  | 0.02 |  |  | 0.03 |  |  | 0.03 |  |  | 0.04 |  |  |  | 0.025 | 0.02 | 0.035 | 1.75 | 4000 | 0.04 | 5 |  | 6 | [11 empty] | Dalenbäck, Datensatz der CATT-Software, November 2000. Data-Category in CATT: BRICK_RENDERED, C: Walls, D: Rendered | Lawrence |  | e
54 | Floors, concrete floor | [15 empty] | 0.01 |  |  | 0.01 |  |  | 0.02 |  |  | 0.02 |  |  | 0.02 |  |  | 0.02 |  |  |  | 0.01666667 | 0.015 | 0.02 | 1.333333 | 500 | 0.02 | 5 |  | 6 | [11 empty] | Dalenbäck, Datensatz der CATT-Software, November 2000. Data-Category in CATT: CONCRETE30, C: Floors, D: Concrete | Beranek |  | e
55 | Floors, gravel, 100 mm thickness | [15 empty] | 0.25 |  |  | 0.6 |  |  | 0.65 |  |  | 0.7 |  |  | 0.75 |  |  | 0.8 |  |  |  | 0.625 | 0.625 | 0.775 | 1.24 | 4000 | 0.8 | 2 |  | 6 | [11 empty] | Dalenbäck, Datensatz der CATT-Software, November 2000. Data-Category in CATT: GRAVEL1, C: Floors, D: Gravel, | Karlen |  | e
56 | marble floor (B) | [12 empty] | 0.01 |  |  | 0.01 |  |  | 0.01 |  |  | 0.02 |  |  | 0.03 |  |  | 0.03 |  |  | 0.04 |  |  | 0.05 | 0.02333333 | 0.015 | 0.035 | 2.333333 | 8000 | 0.05 | 5 |  | 6 | [11 empty] | RAMSETE |  |  | e
57 | concrete floor (g) | [12 empty] | 0.01 |  |  | 0.01 |  |  | 0.03 |  |  | 0.05 |  |  | 0.02 |  |  | 0.02 |  |  | 0.02 |  |  | 0.02 | 0.025 | 0.04 | 0.02 | 0.5 | 500 | 0.05 | 5 |  | 6 | [11 empty] | RAMSETE |  |  | e
58 | painted brick wall (C/g) | [12 empty] | 0.01 |  |  | 0.01 |  |  | 0.01 |  |  | 0.02 |  |  | 0.02 |  |  | 0.02 |  |  | 0.02 |  |  | 0.02 | 0.01666667 | 0.015 | 0.02 | 1.333333 | 500 | 0.02 | 5 |  | 6 | [11 empty] | RAMSETE |  |  | e
59 | unpainted brick wall (C/g) | [12 empty] | 0.02 |  |  | 0.02 |  |  | 0.02 |  |  | 0.03 |  |  | 0.04 |  |  | 0.05 |  |  | 0.07 |  |  | 0.08 | 0.03833333 | 0.025 | 0.06 | 2.4 | 8000 | 0.08 | 5 |  | 6 | [11 empty] | RAMSETE |  |  | e
60 | brick wall (B) | [12 empty] | 0.08 |  |  | 0.05 |  |  | 0.04 |  |  | 0.02 |  |  | 0.04 |  |  | 0.05 |  |  | 0.05 |  |  | 0.05 | 0.04166667 | 0.03 | 0.05 | 1.666667 | 63 | 0.08 | 5 |  | 6 | [11 empty] | RAMSETE |  |  | e
61 | wall in raw CLS (C/B) | [12 empty] | 0.01 |  |  | 0.01 |  |  | 0.01 |  |  | 0.02 |  |  | 0.02 |  |  | 0.03 |  |  | 0.04 |  |  | 0.05 | 0.02166667 | 0.015 | 0.035 | 2.333333 | 8000 | 0.05 | 5 |  | 6 | [11 empty] | RAMSETE |  |  | e
62 | painted wall in CLS (C) | [12 empty] | 0.01 |  |  | 0.01 |  |  | 0.01 |  |  | 0.01 |  |  | 0.02 |  |  | 0.02 |  |  | 0.02 |  |  | 0.02 | 0.015 | 0.01 | 0.02 | 2 | 1000 | 0.02 | 5 |  | 6 | [11 empty] | RAMSETE |  |  | e
63 | painted CLS blocks | [12 empty] | 0.15 |  |  | 0.1 |  |  | 0.05 |  |  | 0.06 |  |  | 0.07 |  |  | 0.09 |  |  | 0.08 |  |  | 0.07 | 0.075 | 0.055 | 0.085 | 1.545455 | 63 | 0.15 | 5 |  | 6 | [11 empty] | RAMSETE |  |  | e
64 | Floors, sand,100 mm thickness | [15 empty] | 0.15 |  |  | 0.35 |  |  | 0.4 |  |  | 0.5 |  |  | 0.55 |  |  | 0.8 |  |  |  | 0.4583333 | 0.375 | 0.675 | 1.8 | 4000 | 0.8 | 2 | 4 | 6 | [11 empty] | Dalenbäck, Datensatz der CATT-Software, November 2000. Data-Category in CATT: SAND1, C: Floors, D: Sand, | Karlen |  | e
65 | Floors, tiles on concrete | [15 empty] | 0.02 |  |  | 0.02 |  |  | 0.02 |  |  | 0.02 |  |  | 0.03 |  |  | 0.03 |  |  |  | 0.02333333 | 0.02 | 0.03 | 1.5 | 2000 | 0.03 | 5 |  | 6 | [11 empty] | Dalenbäck, Datensatz der CATT-Software, November 2000. Data-Category in CATT: TILE_FLOOR, C: Floors, D: Tiles | Karlen |  | e
66 | Floors: concrete or terrazzo | [15 empty] | 0.01 |  |  | 0.01 |  |  | 0.015 |  |  | 0.02 |  |  | 0.02 |  |  | 0.02 |  |  |  | 0.01583333 | 0.0125 | 0.02 | 1.6 | 1000 | 0.02 | 5 |  | 6 | [11 empty] | C.M.Harris, Noise Control in Buildings, McGraw Hill 1994 |  |  | e
67 | Walls, marble, glazedtiles | [15 empty] | 0.01 |  |  | 0.01 |  |  | 0.01 |  |  | 0.01 |  |  | 0.02 |  |  | 0.02 |  |  |  | 0.01333333 | 0.01 | 0.02 | 2 | 2000 | 0.02 | 5 |  | 6 | [11 empty] | Dalenbäck, Datensatz der CATT-Software, November 2000. Ursprüngliche Quelle: []. Data-Category in CATT: MARBLE, C: Walls, D: Marble, | Karlen |  | e
68 | partition cm 8x25x25 10 holes F/A=60% without whitewash 1 day | [12 empty] | 0.02 |  |  | 0.02 |  |  | 0.02 |  |  | 0.03 |  |  | 0.04 |  |  | 0.04 |  |  | 0.03 |  |  | 0.02 | 0.03 | 0.025 | 0.035 | 1.4 | 1000 | 0.04 | 5 |  | 6 | [11 empty] | RAMSETE |  |  | e
69 | partition cm 8x25x25 10 holes F/A=60% without whitewash 4 day old | [12 empty] | 0.02 |  |  | 0.02 |  |  | 0.02 |  |  | 0.03 |  |  | 0.04 |  |  | 0.04 |  |  | 0.03 |  |  | 0.02 | 0.03 | 0.025 | 0.035 | 1.4 | 1000 | 0.04 | 5 |  | 6 | [11 empty] | RAMSETE |  |  | e
70 | partition cm 8x25x25 10 holes F/A=60% with whitewash just made | [12 empty] | 0.02 |  |  | 0.02 |  |  | 0.02 |  |  | 0.03 |  |  | 0.04 |  |  | 0.04 |  |  | 0.03 |  |  | 0.02 | 0.03 | 0.025 | 0.035 | 1.4 | 1000 | 0.04 | 5 |  | 6 | [11 empty] | RAMSETE |  |  | e
71 | partition cm 8x25x25 10 holes F/A=60% with whitewash 12 days old | [12 empty] | 0.02 |  |  | 0.02 |  |  | 0.02 |  |  | 0.03 |  |  | 0.04 |  |  | 0.04 |  |  | 0.03 |  |  | 0.02 | 0.03 | 0.025 | 0.035 | 1.4 | 1000 | 0.04 | 5 |  | 6 | [11 empty] | RAMSETE |  |  | e
72 | partition cm 8x25x25 10 holes F/A=60% with whitewash e trace | [12 empty] | 0.02 |  |  | 0.02 |  |  | 0.02 |  |  | 0.03 |  |  | 0.04 |  |  | 0.04 |  |  | 0.03 |  |  | 0.02 | 0.03 | 0.025 | 0.035 | 1.4 | 1000 | 0.04 | 5 |  | 6 | [11 empty] | RAMSETE |  |  | e
73 | half full alveolated block cm 25x30x19 F/A=45% without whitewash | [12 empty] | 0.02 |  |  | 0.02 |  |  | 0.02 |  |  | 0.03 |  |  | 0.04 |  |  | 0.04 |  |  | 0.03 |  |  | 0.02 | 0.03 | 0.025 | 0.035 | 1.4 | 1000 | 0.04 | 5 |  | 6 | [11 empty] | RAMSETE |  |  | e
74 | half full alveolated block cm 25x30x19 F/A=45% w/o white. 1 month | [12 empty] | 0.02 |  |  | 0.02 |  |  | 0.02 |  |  | 0.03 |  |  | 0.04 |  |  | 0.04 |  |  | 0.03 |  |  | 0.02 | 0.03 | 0.025 | 0.035 | 1.4 | 1000 | 0.04 | 5 |  | 6 | [11 empty] | RAMSETE |  |  | e
75 | half full alveolated block cm 25x30x19 F/A=45% with whitewash | [12 empty] | 0.02 |  |  | 0.02 |  |  | 0.02 |  |  | 0.03 |  |  | 0.04 |  |  | 0.04 |  |  | 0.03 |  |  | 0.02 | 0.03 | 0.025 | 0.035 | 1.4 | 1000 | 0.04 | 5 |  | 6 | [11 empty] | RAMSETE |  |  | e
76 | " 25x30x19 F/A=45% + whit.+ brick.UNI 12x25x5.5 F/A=32% F.V | [12 empty] | 0.02 |  |  | 0.02 |  |  | 0.02 |  |  | 0.03 |  |  | 0.04 |  |  | 0.04 |  |  | 0.03 |  |  | 0.02 | 0.03 | 0.025 | 0.035 | 1.4 | 1000 | 0.04 | 5 |  | 6 | [11 empty] | RAMSETE |  |  | e
77 | 2 heads wall - full brick UNI cm 12x25x5.5 F/A = 15% + whitewash | [12 empty] | 0.02 |  |  | 0.02 |  |  | 0.02 |  |  | 0.03 |  |  | 0.04 |  |  | 0.04 |  |  | 0.03 |  |  | 0.02 | 0.03 | 0.025 | 0.035 | 1.4 | 1000 | 0.04 | 5 |  | 6 | [11 empty] | RAMSETE |  |  | e
78 | 3 heads wall - full brick UNI cm 12x25x5.5 F/A = 15% + whitewash | [12 empty] | 0.02 |  |  | 0.02 |  |  | 0.02 |  |  | 0.03 |  |  | 0.04 |  |  | 0.04 |  |  | 0.03 |  |  | 0.02 | 0.03 | 0.025 | 0.035 | 1.4 | 1000 | 0.04 | 5 |  | 6 | [11 empty] | RAMSETE |  |  | e
79 | 2 heads wall - half full brick UNI cm 12x25x5.5 F/A=32%+whitewash | [12 empty] | 0.02 |  |  | 0.02 |  |  | 0.02 |  |  | 0.03 |  |  | 0.04 |  |  | 0.04 |  |  | 0.03 |  |  | 0.02 | 0.03 | 0.025 | 0.035 | 1.4 | 1000 | 0.04 | 5 |  | 6 | [11 empty] | RAMSETE |  |  | e
80 | half full alveolated block cm 30x25x19 F/A = 45% + whitewash | [12 empty] | 0.02 |  |  | 0.02 |  |  | 0.02 |  |  | 0.03 |  |  | 0.04 |  |  | 0.04 |  |  | 0.03 |  |  | 0.02 | 0.03 | 0.025 | 0.035 | 1.4 | 1000 | 0.04 | 5 |  | 6 | [11 empty] | RAMSETE |  |  | e
81 | h. full alv. block-part. 8x25x25+4 air+perfor. 12x25x25+3 whitew. | [12 empty] | 0.02 |  |  | 0.02 |  |  | 0.02 |  |  | 0.03 |  |  | 0.04 |  |  | 0.04 |  |  | 0.03 |  |  | 0.02 | 0.03 | 0.025 | 0.035 | 1.4 | 1000 | 0.04 | 5 |  | 6 | [11 empty] | RAMSETE |  |  | e
82 | perforated cm 12x25x25 with 15 holes F/A = 60%+whitewash | [12 empty] | 0.02 |  |  | 0.02 |  |  | 0.02 |  |  | 0.03 |  |  | 0.04 |  |  | 0.04 |  |  | 0.03 |  |  | 0.02 | 0.03 | 0.025 | 0.035 | 1.4 | 1000 | 0.04 | 5 |  | 6 | [11 empty] | RAMSETE |  |  | e
83 | h. full alveol. block-part. 8x25x25+4 wool+perf. 12x25x25+3 whi. | [12 empty] | 0.02 |  |  | 0.02 |  |  | 0.02 |  |  | 0.03 |  |  | 0.04 |  |  | 0.04 |  |  | 0.03 |  |  | 0.02 | 0.03 | 0.025 | 0.035 | 1.4 | 1000 | 0.04 | 5 |  | 6 | [11 empty] | RAMSETE |  |  | e
84 | h. full alveol. block-perf. cm 12x25x25+4 air+perf. 12x25x25+3 w. | [12 empty] | 0.02 |  |  | 0.02 |  |  | 0.02 |  |  | 0.03 |  |  | 0.04 |  |  | 0.04 |  |  | 0.03 |  |  | 0.02 | 0.03 | 0.025 | 0.035 | 1.4 | 1000 | 0.04 | 5 |  | 6 | [11 empty] | RAMSETE |  |  | e
85 | double half full brick UNI cm 12x25x12 F/A = 40% + whitewash | [12 empty] | 0.02 |  |  | 0.02 |  |  | 0.02 |  |  | 0.03 |  |  | 0.04 |  |  | 0.04 |  |  | 0.03 |  |  | 0.02 | 0.03 | 0.025 | 0.035 | 1.4 | 1000 | 0.04 | 5 |  | 6 | [11 empty] | RAMSETE |  |  | e
86 | double wall-partition 8x25x25+ 4 wool + double UNI half full+3wh. | [12 empty] | 0.02 |  |  | 0.02 |  |  | 0.02 |  |  | 0.03 |  |  | 0.04 |  |  | 0.04 |  |  | 0.03 |  |  | 0.02 | 0.03 | 0.025 | 0.035 | 1.4 | 1000 | 0.04 | 5 |  | 6 | [11 empty] | RAMSETE |  |  | e
87 | double wall-partition 8x25x25+ 4 air + double UNI half full+3wh. | [12 empty] | 0.02 |  |  | 0.02 |  |  | 0.02 |  |  | 0.03 |  |  | 0.04 |  |  | 0.04 |  |  | 0.03 |  |  | 0.02 | 0.03 | 0.025 | 0.035 | 1.4 | 1000 | 0.04 | 5 |  | 6 | [11 empty] | RAMSETE |  |  | e
88 | double wall-partition 8x25x25+ 4 wool + h.f.a.bl.25x30x19+3wh. | [12 empty] | 0.02 |  |  | 0.02 |  |  | 0.02 |  |  | 0.03 |  |  | 0.04 |  |  | 0.04 |  |  | 0.03 |  |  | 0.02 | 0.03 | 0.025 | 0.035 | 1.4 | 1000 | 0.04 | 5 |  | 6 | [11 empty] | RAMSETE |  |  | e
89 | half full alveolated block cm 45x30x19 F/A = 45% + whitewash | [12 empty] | 0.02 |  |  | 0.02 |  |  | 0.02 |  |  | 0.03 |  |  | 0.04 |  |  | 0.04 |  |  | 0.03 |  |  | 0.02 | 0.03 | 0.025 | 0.035 | 1.4 | 1000 | 0.04 | 5 |  | 6 | [11 empty] | RAMSETE |  |  | e
90 | perforated alveolated block cm 30x25x19 F/A = 55% + whitewash | [12 empty] | 0.02 |  |  | 0.02 |  |  | 0.02 |  |  | 0.03 |  |  | 0.04 |  |  | 0.04 |  |  | 0.03 |  |  | 0.02 | 0.03 | 0.025 | 0.035 | 1.4 | 1000 | 0.04 | 5 |  | 6 | [11 empty] | RAMSETE |  |  | e
91 | perforated block cm 30x25x16 F/A = 50% + whitewash | [12 empty] | 0.02 |  |  | 0.02 |  |  | 0.02 |  |  | 0.03 |  |  | 0.04 |  |  | 0.04 |  |  | 0.03 |  |  | 0.02 | 0.03 | 0.025 | 0.035 | 1.4 | 1000 | 0.04 | 5 |  | 6 | [11 empty] | RAMSETE |  |  | e
92 | double wall-partition 8x25x25 + 4 wool + swiss bl. 25x18x13+3 wh. | [12 empty] | 0.02 |  |  | 0.02 |  |  | 0.02 |  |  | 0.03 |  |  | 0.04 |  |  | 0.04 |  |  | 0.03 |  |  | 0.02 | 0.03 | 0.025 | 0.035 | 1.4 | 1000 | 0.04 | 5 |  | 6 | [11 empty] | RAMSETE |  |  | e
93 | perforated brick cm 8x12x24 with 4 holes F/A = 60% + whitewash | [12 empty] | 0.02 |  |  | 0.02 |  |  | 0.02 |  |  | 0.03 |  |  | 0.04 |  |  | 0.04 |  |  | 0.03 |  |  | 0.02 | 0.03 | 0.025 | 0.035 | 1.4 | 1000 | 0.04 | 5 |  | 6 | [11 empty] | RAMSETE |  |  | e
94 | alveolated partition cm 8x45x22.5 F/A = 45% + whitewash | [12 empty] | 0.02 |  |  | 0.02 |  |  | 0.02 |  |  | 0.03 |  |  | 0.04 |  |  | 0.04 |  |  | 0.03 |  |  | 0.02 | 0.03 | 0.025 | 0.035 | 1.4 | 1000 | 0.04 | 5 |  | 6 | [11 empty] | RAMSETE |  |  | e
95 | alveolated partition cm 12x45x22.5 F/A = 45% + whitewash | [12 empty] | 0.02 |  |  | 0.02 |  |  | 0.02 |  |  | 0.03 |  |  | 0.04 |  |  | 0.04 |  |  | 0.03 |  |  | 0.02 | 0.03 | 0.025 | 0.035 | 1.4 | 1000 | 0.04 | 5 |  | 6 | [11 empty] | RAMSETE |  |  | e
96 | perf. alveol. brick for padding cm 30x19x25 F/A = 60% + whitewash | [12 empty] | 0.02 |  |  | 0.02 |  |  | 0.02 |  |  | 0.03 |  |  | 0.04 |  |  | 0.04 |  |  | 0.03 |  |  | 0.02 | 0.03 | 0.025 | 0.035 | 1.4 | 1000 | 0.04 | 5 |  | 6 | [11 empty] | RAMSETE |  |  | e
97 | perforated brick cm 8x24x12 with 6 holes F/A = 60% + whitewash | [12 empty] | 0.02 |  |  | 0.02 |  |  | 0.02 |  |  | 0.03 |  |  | 0.04 |  |  | 0.04 |  |  | 0.03 |  |  | 0.02 | 0.03 | 0.025 | 0.035 | 1.4 | 1000 | 0.04 | 5 |  | 6 | [11 empty] | RAMSETE |  |  | e
98 | perforated brick cm 12x25x25 with 10 holes F/A = 60% + whitewash | [12 empty] | 0.02 |  |  | 0.02 |  |  | 0.02 |  |  | 0.03 |  |  | 0.04 |  |  | 0.04 |  |  | 0.03 |  |  | 0.02 | 0.03 | 0.025 | 0.035 | 1.4 | 1000 | 0.04 | 5 |  | 6 | [11 empty] | RAMSETE |  |  | e
99 | perforated brick cm 12x25x25 with 10 holes F/A = 60% + whitewash | [12 empty] | 0.02 |  |  | 0.02 |  |  | 0.02 |  |  | 0.03 |  |  | 0.04 |  |  | 0.04 |  |  | 0.03 |  |  | 0.02 | 0.03 | 0.025 | 0.035 | 1.4 | 1000 | 0.04 | 5 |  | 6 | [11 empty] | RAMSETE |  |  | e
100 | double wall-partition 8x25x25+4 air+ partition 8x25x25 + 3 whi. | [12 empty] | 0.02 |  |  | 0.02 |  |  | 0.02 |  |  | 0.03 |  |  | 0.04 |  |  | 0.04 |  |  | 0.03 |  |  | 0.02 | 0.03 | 0.025 | 0.035 | 1.4 | 1000 | 0.04 | 5 |  | 6 | [11 empty] | RAMSETE |  |  | e
101 | double wall-partition 8x25x25+4 clay+ partition 8x25x25 + 3whi | [12 empty] | 0.02 |  |  | 0.02 |  |  | 0.02 |  |  | 0.03 |  |  | 0.04 |  |  | 0.04 |  |  | 0.03 |  |  | 0.02 | 0.03 | 0.025 | 0.035 | 1.4 | 1000 | 0.04 | 5 |  | 6 | [11 empty] | RAMSETE |  |  | e
102 | double wall-partition 8x25x25+4 air+ partition 12x25x25 + 3whi | [12 empty] | 0.02 |  |  | 0.02 |  |  | 0.02 |  |  | 0.03 |  |  | 0.04 |  |  | 0.04 |  |  | 0.03 |  |  | 0.02 | 0.03 | 0.025 | 0.035 | 1.4 | 1000 | 0.04 | 5 |  | 6 | [11 empty] | RAMSETE |  |  | e
103 | double wall-partition 8x25x25+4 clay+ partition 12x25x25 +3whi | [12 empty] | 0.02 |  |  | 0.02 |  |  | 0.02 |  |  | 0.03 |  |  | 0.04 |  |  | 0.04 |  |  | 0.03 |  |  | 0.02 | 0.03 | 0.025 | 0.035 | 1.4 | 1000 | 0.04 | 5 |  | 6 | [11 empty] | RAMSETE |  |  | e
104 | double wall-part.8x25x25 Sylomer edge+ 4 air + part.12x25x25 | [12 empty] | 0.02 |  |  | 0.02 |  |  | 0.02 |  |  | 0.03 |  |  | 0.04 |  |  | 0.04 |  |  | 0.03 |  |  | 0.02 | 0.03 | 0.025 | 0.035 | 1.4 | 1000 | 0.04 | 5 |  | 6 | [11 empty] | RAMSETE |  |  | e
105 | perforated brick cm 8x30x15 with 6 holes F/A = 60% + whitewash | [12 empty] | 0.02 |  |  | 0.02 |  |  | 0.02 |  |  | 0.03 |  |  | 0.04 |  |  | 0.04 |  |  | 0.03 |  |  | 0.02 | 0.03 | 0.025 | 0.035 | 1.4 | 1000 | 0.04 | 5 |  | 6 | [11 empty] | RAMSETE |  |  | e
106 | double wall-partition 8x25x25+4 painted+ partition 12x25x25+3whi. | [12 empty] | 0.02 |  |  | 0.02 |  |  | 0.02 |  |  | 0.03 |  |  | 0.04 |  |  | 0.04 |  |  | 0.03 |  |  | 0.02 | 0.03 | 0.025 | 0.035 | 1.4 | 1000 | 0.04 | 5 |  | 6 | [11 empty] | RAMSETE |  |  | e
107 | Masonite |  |  |  |  | 1/2-in |  |  | 1-in | [7 empty] | 0.12 |  |  | 0.28 |  |  | 0.19 |  |  | 0.18 |  |  | 0.19 |  |  | 0.15 |  |  |  | 0.185 | 0.235 | 0.17 | 0.7234043 | 250 | 0.28 | 2 |  | 6 | [11 empty] | Sound System Engineering, Don Davis and Carolyn Davis |  |  | e
108 | Asbestzement-Kassette, 600 x 600 mm, 4 mm dick, gelocht, Lochdurchmesser 6 mm, Lochabstand 13 mm, Lochflächenanteil 17 %, Faservlies 15,5 Rayl auf der Rückseite, Prüffläche mit Umrandung, Wandabstand 100 mm |  |  |  |  | 4 mm + Faservlies |  | 600 x 600 mm | 100 mm | [6 empty] | 0.15 | 0.18 | 0.35 | 0.48 | 0.55 | 0.62 | 0.8 | 0.8 | 0.88 | 0.9 | 0.84 | 0.68 | 0.55 | 0.61 | 0.58 | 0.55 | 0.54 | 0.5 | 0.48 |  | 0.5866667 | 0.675 | 0.575 | 0.8518519 | 800 | 0.9 | 2 |  | 6 | [11 empty] | DNA-Tabelle 1968, b2.1-16 |  |  | d
109 | Asbestzement-Kassette, 600 x 600 mm, 4 mm dick, gelocht, Lochdurchmesser 6 mm, Lochabstand 13 mm, Lochflächenanteil 17 %, ohne zusätzlichen Strömungswiderstand auf der Plattenrückseite, Prüffläche mit Umrandung, Wandabstand 24 mm |  |  |  |  | 4 mm + Faservlies |  | 600 x 600 mm | 24 mm | [6 empty] | 0.01 | 0.01 | 0.01 | 0.01 | 0.02 | 0.01 | 0.02 | 0.03 | 0.04 | 0.05 | 0.06 | 0.15 | 0.18 | 0.2 | 0.2 | 0.23 | 0.21 | 0.18 | 0.08 |  | 0.08833333 | 0.025 | 0.205 | 8.2 | 3150 | 0.23 | 4 |  | 6 | [11 empty] | DNA-Tabelle 1968, b2.1-17 |  |  | d
110 | Concrete floor, linoleum cemented to it | [15 empty] | 0.04 |  |  | 0.03 |  |  | 0.03 |  |  | 0.03 |  |  | 0.03 |  |  | 0.02 |  |  |  | 0.03 | 0.03 | 0.025 | 0.8333333 | 125 | 0.04 | 2 |  | 8 | [11 empty] | JASA 104 (6) Dec 1998 | Beranek / Hidaka |  | e
111 | Concrete floor, wood boards, 19 mm, secured to it | [15 empty] | 0.1 |  |  | 0.08 |  |  | 0.07 |  |  | 0.06 |  |  | 0.06 |  |  | 0.06 |  |  |  | 0.07166667 | 0.075 | 0.06 | 0.8 | 125 | 0.1 | 2 |  | 3 | [11 empty] | JASA 104 (6) Dec 1998 | Beranek / Hidaka |  | e
112 | Concrete block, plastered | [15 empty] | 0.06 |  |  | 0.05 |  |  | 0.05 |  |  | 0.04 |  |  | 0.04 |  |  | 0.04 |  |  |  | 0.04666667 | 0.05 | 0.04 | 0.8 | 125 | 0.06 | 2 |  | 2 | [11 empty] | JASA 104 (6) Dec 1998 | Beranek / Hidaka |  | e
113 | Concrete block, coarse | [15 empty] | 0.36 |  |  | 0.44 |  |  | 0.31 |  |  | 0.29 |  |  | 0.39 |  |  | 0.25 |  |  |  | 0.34 | 0.375 | 0.32 | 0.8533333 | 250 | 0.44 | 2 |  | 6 | [11 empty] | C.M.Harris, Noise Control in Buildings, McGraw Hill 1994 |  |  | e
114 | Concrete block, painted | [15 empty] | 0.1 |  |  | 0.05 |  |  | 0.06 |  |  | 0.07 |  |  | 0.09 |  |  | 0.08 |  |  |  | 0.075 | 0.055 | 0.085 | 1.545455 | 125 | 0.1 | 5 |  | 6 | [11 empty] | C.M.Harris, Noise Control in Buildings, McGraw Hill 1994 |  |  | e
115 | Carpet thin, cemented to concrete | [15 empty] | 0.02 |  |  | 0.04 |  |  | 0.08 |  |  | 0.2 |  |  | 0.35 |  |  | 0.4 |  |  |  | 0.1816667 | 0.06 | 0.375 | 6.25 | 4000 | 0.4 | 4 |  | 9 | [11 empty] | JASA 104 (6) Dec 1998 | Beranek / Hidaka |  | e
116 | Carpet heavy, on concrete | [15 empty] | 0.02 |  |  | 0.06 |  |  | 0.14 |  |  | 0.37 |  |  | 0.6 |  |  | 0.65 |  |  |  | 0.3066667 | 0.1 | 0.625 | 6.25 | 4000 | 0.65 | 4 |  | 9 | [11 empty] | Harris:Handbook of Acoustical Measurements and Noise Control, McGraw Hill 1991 |  |  | e
117 | Carpet heavy, on hairfelt or foam rubber | [8 empty] | 1350g/m2 | [6 empty] | 0.08 |  |  | 0.24 |  |  | 0.57 |  |  | 0.69 |  |  | 0.71 |  |  | 0.73 |  |  |  | 0.5033333 | 0.405 | 0.72 | 1.777778 | 4000 | 0.73 | 2 |  | 9 | [11 empty] | Harris:Handbook of Acoustical Measurements and Noise Control, McGraw Hill 1991 |  |  | e
118 | Carpet heavy, with impermeable latex backing on hairfelt or foam rubber | [8 empty] | 1350g/m2 | [6 empty] | 0.08 |  |  | 0.27 |  |  | 0.39 |  |  | 0.34 |  |  | 0.48 |  |  | 0.63 |  |  |  | 0.365 | 0.33 | 0.555 | 1.681818 | 4000 | 0.63 | 2 | 4 | 9 | [11 empty] | Harris:Handbook of Acoustical Measurements and Noise Control, McGraw Hill 1991 |  |  | e
119 | Carpet: Woven wool loop, 1,2 kg/m², 2,4 mm pile height, no pad | [8 empty] | 1.2 kg / m² | [6 empty] | 0.1 |  |  | 0.16 |  |  | 0.11 |  |  | 0.3 |  |  | 0.5 |  |  | 0.47 |  |  |  | 0.2733333 | 0.135 | 0.485 | 3.592593 | 2000 | 0.5 | 2 |  | 9 | [11 empty] | C.M.Harris, Noise Control in Buildings, McGraw Hill 1994 |  |  | e
120 | Carpet: Woven wool loop, 1,4 kg/m², 6,4 mm pile height, no pad | [8 empty] | 1.4 kg / m² | [6 empty] | 0.15 |  |  | 0.17 |  |  | 0.12 |  |  | 0.32 |  |  | 0.52 |  |  | 0.57 |  |  |  | 0.3083333 | 0.145 | 0.545 | 3.758621 | 4000 | 0.57 | 2 |  | 9 | [11 empty] | C.M.Harris, Noise Control in Buildings, McGraw Hill 1994 |  |  | e
121 | Carpet: Woven wool loop, 2,3 kg/m², 9,5 mm pile height, no pad | [8 empty] | 2.3 kg / m² | [6 empty] | 0.17 |  |  | 0.18 |  |  | 0.21 |  |  | 0.5 |  |  | 0.63 |  |  | 0.83 |  |  |  | 0.42 | 0.195 | 0.73 | 3.74359 | 4000 | 0.83 | 2 |  | 9 | [11 empty] | C.M.Harris, Noise Control in Buildings, McGraw Hill 1994 |  |  | e
122 | Carpet: Loop pile tufted carpet, 1,4 kg/m², 9,5 mm pile height: On hair pad, 1,4 kg/m² | [15 empty] | 0.03 |  |  | 0.25 |  |  | 0.55 |  |  | 0.7 |  |  | 0.62 |  |  | 0.84 |  |  |  | 0.4983333 | 0.4 | 0.73 | 1.825 | 4000 | 0.84 | 2 |  | 9 | [11 empty] | C.M.Harris, Noise Control in Buildings, McGraw Hill 1994 |  |  | e
123 | Carpet: Loop pile tufted carpet, 1,4 kg/m², 9,5 mm pile height: On hair pad, 3.0 kg/m² | [15 empty] | 0.1 |  |  | 0.4 |  |  | 0.62 |  |  | 0.7 |  |  | 0.63 |  |  | 0.88 |  |  |  | 0.555 | 0.51 | 0.755 | 1.480392 | 4000 | 0.88 | 2 |  | 9 | [11 empty] | C.M.Harris, Noise Control in Buildings, McGraw Hill 1994 |  |  | e
124 | Carpet: Loop pile tufted carpet, 1,4 kg/m², 9,5 mm pile height: On hair and jute pad, 3.0 kg/m² | [15 empty] | 0.2 |  |  | 0.5 |  |  | 0.68 |  |  | 0.72 |  |  | 0.65 |  |  | 0.9 |  |  |  | 0.6083333 | 0.59 | 0.775 | 1.313559 | 4000 | 0.9 | 2 |  | 9 | [11 empty] | C.M.Harris, Noise Control in Buildings, McGraw Hill 1994 |  |  | e
125 | Carpet: Loop pile tufted carpet, 0.7 kg/m²: no pad | [8 empty] | 0.7 kg / m² | [6 empty] | 0.04 |  |  | 0.08 |  |  | 0.17 |  |  | 0.33 |  |  | 0.59 |  |  | 0.75 |  |  |  | 0.3266667 | 0.125 | 0.67 | 5.36 | 4000 | 0.75 | 2 |  | 9 | [11 empty] | C.M.Harris, Noise Control in Buildings, McGraw Hill 1994 |  |  | e
126 | Carpet: Loop pile tufted carpet, 0.7 kg/m²: With 1.4 kg/m² hair pad | [15 empty] | 0.1 |  |  | 0.19 |  |  | 0.35 |  |  | 0.79 |  |  | 0.69 |  |  | 0.79 |  |  |  | 0.485 | 0.27 | 0.74 | 2.740741 | 1000 | 0.79 | 2 |  | 9 | [11 empty] | C.M.Harris, Noise Control in Buildings, McGraw Hill 1994 |  |  | e
127 | Drapes, light velour, hung straight, in contact with wall | [5 empty] | hung straight, in contact with wall |  |  | 338 g/m^2 | [6 empty] | 0.03 |  |  | 0.04 |  |  | 0.11 |  |  | 0.17 |  |  | 0.24 |  |  | 0.35 |  |  |  | 0.1566667 | 0.075 | 0.295 | 3.933333 | 4000 | 0.35 | 4 |  | 9 | [11 empty] | Harris:Handbook of Acoustical Measurements and Noise Control, McGraw Hill 1991 |  |  | e
128 | Drapes, medium velour, draped to half area | [5 empty] | draped to half area |  |  | 475 g/m^2 | [6 empty] | 0.07 |  |  | 0.31 |  |  | 0.49 |  |  | 0.75 |  |  | 0.7 |  |  | 0.6 |  |  |  | 0.4866667 | 0.4 | 0.65 | 1.625 | 1000 | 0.75 | 2 |  | 9 | [11 empty] | Harris:Handbook of Acoustical Measurements and Noise Control, McGraw Hill 1991 |  |  | e
129 | Drapes, heavy velour | [8 empty] | 610 g/m^2 | [6 empty] | 0.14 |  |  | 0.35 |  |  | 0.55 |  |  | 0.72 |  |  | 0.7 |  |  | 0.65 |  |  |  | 0.5183333 | 0.45 | 0.675 | 1.5 | 1000 | 0.72 | 2 |  | 9 | [11 empty] | Harris:Handbook of Acoustical Measurements and Noise Control, McGraw Hill 1991 |  |  | e
130 | Drapes: Light velour 338 g / m² hung straight, in contact with wall | [8 empty] | 338 g/m^2 | [6 empty] | 0.03 |  |  | 0.04 |  |  | 0.11 |  |  | 0.17 |  |  | 0.24 |  |  | 0.35 |  |  |  | 0.1566667 | 0.075 | 0.295 | 3.933333 | 4000 | 0.35 | 4 |  | 9 | [11 empty] | C.M.Harris, Noise Control in Buildings, McGraw Hill 1994 |  |  | e
131 | Drapes: Medium velour 475 g / m² draped to half area | [8 empty] | 475 g/m^2 | [6 empty] | 0.07 |  |  | 0.31 |  |  | 0.49 |  |  | 0.75 |  |  | 0.7 |  |  | 0.6 |  |  |  | 0.4866667 | 0.4 | 0.65 | 1.625 | 1000 | 0.75 | 2 |  | 9 | [11 empty] | C.M.Harris, Noise Control in Buildings, McGraw Hill 1994 |  |  | e
132 | Drapes: Heavy velour 610 g / m² draped to half area | [8 empty] | 610 g/m^2 | [6 empty] | 0.14 |  |  | 0.35 |  |  | 0.55 |  |  | 0.72 |  |  | 0.7 |  |  | 0.65 |  |  |  | 0.5183333 | 0.45 | 0.675 | 1.5 | 1000 | 0.72 | 2 |  | 9 | [11 empty] | C.M.Harris, Noise Control in Buildings, McGraw Hill 1994 |  |  | e
133 | Teppich in Schlingenwebart, 4,5 mm dick, imprägniert, direkt auf Boden |  |  |  |  | 4,5 mm | [10 empty] | - |  |  | 0.02 |  |  | 0.04 |  |  | 0.15 |  |  | 0.36 |  |  | 0.32 |  |  |  | 0.178 | 0.03 | 0.34 | 11.33333 | 2000 | 0.36 | 4 |  | 9 | [11 empty] | M. Heckl, H.A. Müller: Taschenbuch der Technischen Akustik, Springer 1994 | DNA |  | d
134 | Satinvorhang 82 Rayl, 20cm vor Wand, 1,5fache Faltung |  |  |  | 1,5- fache Faltung |  |  |  | 200 mm |  |  |  | 82 Rayl |  |  |  | 0.09 |  |  | 0.55 |  |  | 1.03 |  |  | 0.89 |  |  | 0.93 |  |  | 0.92 |  |  |  | 0.735 | 0.79 | 0.925 | 1.170886 | 500 | 1.03 | 2 |  | 9 | [11 empty] | M. Heckl, H.A. Müller: Taschenbuch der Technischen Akustik, Springer 1994 | DNA |  | d
135 | Leinenstrukturgewebe, 0,167 kg/m^2, 17 Rayl, gefaltet, Materialfläche/Prüffläche=3, Luftraum 300 mm, Materialzusammensetzung: 59 % Zellwolle, 31 % Leinen, 10 % Baumwolle |  |  |  | gefaltet, Materialfläche / Prüffläche = 3 |  |  |  | 50 mm | 0,167 kg/m^2 |  |  | 17 Rayl |  |  | 0 | 0.09 | 0.13 | 0.17 | 0.29 | 0.38 | 0.42 | 0.35 | 0.3 | 0.28 | 0.41 | 0.38 | 0.43 | 0.43 | 0.47 | 0.48 | 0.55 | 0.46 | 0.52 |  | 0.3533333 | 0.32 | 0.49 | 1.53125 | 4000 | 0.55 | 2 |  | 9 | [11 empty] | DNA-Tabelle 1968 a 5-6 |  |  | d
136 | Leinenstrukturgewebe, 0,167 kg/m^2, 17 Rayl, gefaltet, Materialfläche/Prüffläche=3, Materialzusammensetzung: 59 % Zellwolle, 31 % Leinen, 10 % Baumwolle |  |  |  | gefaltet, Materialfläche / Prüffläche = 3 |  |  |  | 50 mm | 0,167 kg/m^2 |  |  | 17 Rayl |  |  | 0.1 | 0.08 | 0.1 | 0.18 | 0.53 | 0.55 | 0.57 | 0.85 | 1.02 | 1.23 | 0.94 | 1.08 | 1.28 | 1.26 | 0.98 | 1.13 | 1.12 | 1.05 | 1.2 |  | 0.7966667 | 0.69 | 1.19 | 1.724638 | 1600 | 1.28 | 2 |  | 9 | [11 empty] | DNA-Tabelle 1968 a 5-5 |  |  | d
137 | Leinenstrukturgewebe, 0,167 kg/m^2, 17 Rayl, glatt gespannt, Luftraum 50 mm, Materialzusammensetzung: 59 % Zellwolle, 31 % Leinen, 10 % Baumwolle |  |  |  | glatt gespannt |  |  |  | 50 mm | 0,167 kg/m^2 |  |  | 17 Rayl |  |  | 0.03 | 0.01 | 0.03 | 0.01 | 0 | 0.1 | 0.08 | 0.18 | 0.28 | 0.32 | 0.48 | 0.6 | 0.6 | 0.59 | 0.45 | 0.35 | 0.41 | 0.52 | 0.48 |  | 0.2783333 | 0.09 | 0.5 | 5.555556 | 1250 | 0.6 | 2 | 3 | 9 | [11 empty] | DNA-Tabelle 1968 a 5-4 |  |  | d
138 | Plüsch, Chenille, Baumwolle, 0,417 kg/m^2, 45 Rayl, gefaltet, Materialfläche/Prüffläche=3, Luftraum 200 mm |  |  |  | gefaltet, Materialfläche / Prüffläche = 3 |  |  |  | 200 mm | 0,417 kg/m^2 |  |  | 45 Rayl |  |  | 0.13 | 0.2 | 0.22 | 0.33 | 0.66 | 0.73 | 0.82 | 0.94 | 0.95 | 0.97 | 1.06 | 1.03 | 1.05 | 1.07 | 1.08 | 1.08 | 1.11 | 1.13 | 1.18 |  | 0.84 | 0.8 | 1.09 | 1.3625 | 6300 | 1.18 | 2 |  | 9 | [11 empty] | DNA-Tabelle 1968 a 5-3 |  |  | d
139 | Plüsch, Chenille, Baumwolle, 0,417 kg/m^2, 45 Rayl, glatt gespannt im Abstand von 50 mm vor Wand |  |  |  | glatt gespannt |  |  |  | 50 mm | 0,417 kg/m^2 |  |  | 45 Rayl |  |  | 0.07 | 0.04 | 0.02 | 0.04 | 0.09 | 0.18 | 0.22 | 0.37 | 0.48 | 0.62 | 0.68 | 0.82 | 0.89 | 0.89 | 0.87 | 0.72 | 0.72 | 0.82 | 0.8 |  | 0.465 | 0.23 | 0.805 | 3.5 | 1600 | 0.89 | 2 |  | 9 | [11 empty] | DNA-Tabelle 1968 a 5-1 |  |  | d
140 | Plüsch, Chenille, Baumwolle, 0,417 kg/m^2, 45 Rayl, im Abstand von 50 mm vor Wand gefaltet, Materialfläche/Prüffläche=3 |  |  |  | gefaltet, Materialfläche / Prüffläche = 3 |  |  |  | 50 mm | 0,417 kg/m^2 |  |  | 45 Rayl |  |  | 0.08 | 0.15 | 0.2 | 0.3 | 0.45 | 0.62 | 0.72 | 0.96 | 0.9 | 0.9 | 0.91 | 0.93 | 0.98 | 1.06 | 1.05 | 1.08 | 1.02 | 1.02 | 1.12 |  | 0.7583333 | 0.705 | 1.04 | 1.475177 | 6300 | 1.12 | 2 |  | 9 | [11 empty] | DNA-Tabelle 1968 a 5-2 |  |  | d
141 | Satin, Vorhang gefaltet, Materialfläche / Prüffläche = 1,5, 0,421 kg/m^2, 82 Rayl, Luftraum 200 mm |  |  |  | Materialfläche / Prüffläche = 1,5 |  |  |  | 200 mm | 0,421 kg/m^2 |  |  | 82 Rayl |  |  | 0 | 0.09 | 0.21 | 0.33 | 0.55 | 0.8 | 0.93 | 1.03 | 1 | 0.92 | 0.89 | 0.93 | 0.88 | 0.93 | 0.97 | 0.95 | 0.92 | 0.9 | 0.95 |  | 0.735 | 0.79 | 0.925 | 1.170886 | 500 | 1.03 | 2 |  | 9 | [11 empty] | DNA-Tabelle 1968 a 5-7 |  |  | d
142 | Teppich, liegend, Schlingenwebart, Grundgewebe imprägniert, Dicke 4,5 mm, 1,87 kg/m^2, 820 Rayl |  |  |  | Schlingenwebart | 4,5 mm |  |  |  | 1,87 kg/m^2 |  |  | 820 Rayl |  |  | 0 | 0 | 0.03 | 0 | 0.02 | 0 | 0.02 | 0.04 | 0.08 | 0.1 | 0.15 | 0.28 | 0.37 | 0.36 | 0.36 | 0.36 | 0.32 | 0.36 | 0.4 |  | 0.1483333 | 0.03 | 0.34 | 11.33333 | 6300 | 0.4 | 4 |  | 9 | [11 empty] | DNA-Tabelle 1968 a 6-1 |  |  | d
143 | Teppich, liegend, Schlingenwebart, Grundgewebe imprägniert, Dicke 4,5 mm, 1,87 kg/m^2, 820 Rayl, verlegt auf Filzunterlage, 8 mm dick, 1,38 kg/m^2, 36 Rayl. mit Waffelstruktur auf Oberseite |  |  |  | Schlingenwebart | 4,5 mm | verlegt auf Filzunterlage, 8 mm dick, 1,38 kg/m^2, 36 Rayl. mit Waffelstruktur auf Oberseite |  |  | 1,87 kg/m^2 |  |  | 820 Rayl |  |  | 0.05 | 0.05 | 0.08 | 0.1 | 0.13 | 0.3 | 0.72 | 0.6 | 0.38 | 0.28 | 0.24 | 0.28 | 0.28 | 0.28 | 0.3 | 0.3 | 0.32 | 0.38 | 0.36 |  | 0.27 | 0.365 | 0.3 | 0.8219178 | 400 | 0.72 | 3 |  | 9 | [11 empty] | DNA-Tabelle 1968 a 6-1 |  |  | d
144 | Teppich, liegend, Schlingenwebart, Grundgewebe nicht imprägniert, Dicke 5,3 mm, 1,98 kg/m^2, 250 Rayl, verlegt auf Filzunterlage, 8 mm dick, 1,38 kg/m^2, 36 Rayl. mit Waffelstruktur auf Oberseite |  |  |  | Schlingenwebart | 5,3 mm | verlegt auf Filzunterlage, 8 mm dick, 1,38 kg/m^2, 36 Rayl. mit Waffelstruktur auf Oberseite |  |  | 1,98 kg/m^2 |  |  | 250 Rayl |  |  | 0.05 | 0.04 | 0.13 | 0.08 | 0.1 | 0.15 | 0.2 | 0.31 | 0.45 | 0.58 | 0.7 | 0.85 | 0.9 | 0.93 | 0.85 | 0.8 | 0.74 | 0.7 | 0.62 |  | 0.47 | 0.205 | 0.835 | 4.073171 | 2000 | 0.93 | 2 |  | 9 | [11 empty] | DNA-Tabelle 1968 a 6-4 |  |  | d
145 | Teppich, liegend, Schlingenwebart, Grundgewebe nicht imprägniert, Dicke 5.3 mm, 1,98 kg/m^2, 250 Rayl |  |  |  | Schlingenwebart | 5,3 mm |  |  |  | 1,98 kg/m^2 |  |  | 250 Rayl |  |  | 0.02 | 0 | 0.02 | 0.03 | 0.03 | 0 | 0.05 | 0.05 | 0.08 | 0.08 | 0.11 | 0.18 | 0.22 | 0.31 | 0.42 | 0.5 | 0.58 | 0.68 | 0.88 |  | 0.18 | 0.04 | 0.445 | 11.125 | 6300 | 0.88 | 4 |  | 9 | [11 empty] | DNA-Tabelle 1968 a 6-3 |  |  | d
146 | Teppich 6mm |  |  |  |  | 6 mm | [10 empty] | 0.02 |  |  | 0.04 |  |  | 0.06 |  |  | 0.2 |  |  | 0.3 |  |  | 0.35 |  |  |  | 0.1616667 | 0.05 | 0.325 | 6.5 | 4000 | 0.35 | 4 |  | 9 | [11 empty] | J.Meyer, Kirchenakustik, Verlag E.Bochinsky |  |  | d
147 | Ölgemälde auf Leinwand, 5 cm Wandabstand | [15 empty] | 0.05 |  |  | 0.08 |  |  | 0.2 |  |  | 0.3 |  |  | 0.35 |  |  | 0.4 |  |  |  | 0.23 | 0.14 | 0.375 | 2.678571 | 4000 | 0.4 | 4 |  | 9 | 12 | [10 empty] | J.Meyer, Kirchenakustik, Verlag E.Bochinsky |  |  | d
148 | Wandteppich vor 5 cm Mineralfaser, 10 cm Hohlraum | [15 empty] | 0.25 |  |  | 0.5 |  |  | 0.85 |  |  | 0.9 |  |  | 0.85 |  |  | 0.85 |  |  |  | 0.7 | 0.675 | 0.85 | 1.259259 | 1000 | 0.9 | 2 |  | 9 | 1 | [10 empty] | J.Meyer, Kirchenakustik, Verlag E.Bochinsky |  |  | d
149 | Vorhangstoff, einfach, freihängend | [15 empty] | 0.15 |  |  | 0.2 |  |  | 0.3 |  |  | 0.37 |  |  | 0.44 |  |  | 0.5 |  |  |  | 0.3266667 | 0.25 | 0.47 | 1.88 | 4000 | 0.5 | 2 |  | 9 | [11 empty] | J.Meyer, Kirchenakustik, Verlag E.Bochinsky |  |  | d
150 | Vorhangstoff, doppelt mit 20 cm Abstand | [7 empty] | 20 cm | [7 empty] | 0.17 |  |  | 0.48 |  |  | 0.77 |  |  | 0.81 |  |  | 0.9 |  |  | 0.95 |  |  |  | 0.68 | 0.625 | 0.925 | 1.48 | 4000 | 0.95 | 2 |  | 9 | [11 empty] | J.Meyer, Kirchenakustik, Verlag E.Bochinsky |  |  | d
151 | Vorhangstoff, 25 cm vor Wand | [7 empty] | 25 cm | [7 empty] | 0.3 |  |  | 0.6 |  |  | 0.75 |  |  | 0.6 |  |  | 0.7 |  |  | 0.75 |  |  |  | 0.6166667 | 0.675 | 0.725 | 1.074074 | 500 | 0.75 | 2 |  | 9 | [11 empty] | J.Meyer, Kirchenakustik, Verlag E.Bochinsky |  |  | d
152 | Folienrollo, mikroporös, einlagig, 5 cm Hohlraum | [7 empty] | 5 cm | [7 empty] | 0.04 |  |  | 0.05 |  |  | 0.25 |  |  | 0.65 |  |  | 0.55 |  |  | 0.3 |  |  |  | 0.3066667 | 0.15 | 0.425 | 2.833333 | 1000 | 0.65 | 4 |  | 8 | 12 | [10 empty] | J.Meyer, Kirchenakustik, Verlag E.Bochinsky |  |  | d
153 | Folienrollo, mikroporös, zweilagig, 5 cm Hohlraum | [7 empty] | 5 cm | [7 empty] | 0.04 |  |  | 0.18 |  |  | 0.6 |  |  | 0.75 |  |  | 0.8 |  |  | 0.6 |  |  |  | 0.495 | 0.39 | 0.7 | 1.794872 | 2000 | 0.8 | 4 |  | 8 | 12 | [10 empty] | J.Meyer, Kirchenakustik, Verlag E.Bochinsky |  |  | d
154 | Carpets, 2 cm |  |  |  |  | 20 mm | [10 empty] | 0.1 |  |  | 0.14 |  |  | 0.2 |  |  | 0.33 |  |  | 0.5 |  |  | 0.6 |  |  |  | 0.3116667 | 0.17 | 0.55 | 3.235294 | 4000 | 0.6 | 4 |  | 9 | [11 empty] | Dalenbäck, Datensatz der CATT-Software, November 2000. Data-Category in CATT: CARPET_THICK, C: Carpets, D: 2 | Lawrence |  | e
155 | Needle felt 5mm stuck to concrete | [12 empty] | 0.01 |  | 0 | 0.01 | 0 | 0 | 0.02 | 0 | 0 | 0.05 | 0 | 0 | 0.15 | 0 | 0 | 0.3 | 0 | 0 | 0.4 | 0 | 0 | 0.4 | 0.155 | 0.035 | 0.35 | 10 | 4000 | 0.4 | 4 |  | 9 | [11 empty] | Odeon (Index 505) | SBI / Kristensen, J., "Sound Absorption Coefficients - Measurement, evaluation, application", Note no. 45, Statens Byggeforskningsinstitut, Hørsholm, 1984 (in Danish), |  | e
156 | 6mm pile carpet bonded to closed-cell foam underlay | [12 empty] | 0.03 |  | 0 | 0.03 | 0 | 0 | 0.09 | 0 | 0 | 0.25 | 0 | 0 | 0.31 | 0 | 0 | 0.33 | 0 | 0 | 0.44 | 0 | 0 | 0.44 | 0.2416667 | 0.17 | 0.385 | 2.264706 | 4000 | 0.44 | 2 | 4 | 9 | [11 empty] | Odeon (Index 506) | Parkin, P.H., H.R. Humphreys and J.R. Cowell, 'Acoustics, Noise and Buildings', Faber and Faber, London,1979. |  | e
157 | 6mm pile carpet bonded to open-cell foam underlay | [12 empty] | 0.03 |  | 0 | 0.03 | 0 | 0 | 0.09 | 0 | 0 | 0.2 | 0 | 0 | 0.54 | 0 | 0 | 0.7 | 0 | 0 | 0.72 | 0 | 0 | 0.72 | 0.38 | 0.145 | 0.71 | 4.896552 | 4000 | 0.72 | 2 | 4 | 9 | [11 empty] | Odeon (Index 507) | Parkin, P.H., H.R. Humphreys and J.R. Cowell, 'Acoustics, Noise and Buildings', Faber and Faber, London,1979. |  | e
158 | 9mm tufted pile carpet on felt underlay | [12 empty] | 0.08 |  | 0 | 0.08 | 0 | 0 | 0.08 | 0 | 0 | 0.3 | 0 | 0 | 0.6 | 0 | 0 | 0.75 | 0 | 0 | 0.8 | 0 | 0 | 0.8 | 0.435 | 0.19 | 0.775 | 4.078947 | 4000 | 0.8 | 2 | 4 | 9 | [11 empty] | Odeon (Index 508) | Parkin, P.H., H.R. Humphreys and J.R. Cowell, 'Acoustics, Noise and Buildings', Faber and Faber, London,1979. |  | e
159 | Cotton curtains (0.5 kg/m2) draped to 3/4 area approx. 130 mm from wall | [12 empty] | 0.3 |  | 0 | 0.3 | 0 | 0 | 0.45 | 0 | 0 | 0.65 | 0 | 0 | 0.56 | 0 | 0 | 0.59 | 0 | 0 | 0.71 | 0 | 0 | 0.71 | 0.5433333 | 0.55 | 0.65 | 1.181818 | 4000 | 0.71 | 2 |  | 9 | [11 empty] | Odeon (Index 1105 ) | Petersen, J., 'Rumakustik', SBI-anvisning 137. Statens Byggeforskningsinstitut, Hørsholm, 1983. |  | e
160 | Curtains (0.2 kg/m2) hung 90 mm from wall | [12 empty] | 0.05 |  | 0 | 0.05 | 0 | 0 | 0.06 | 0 | 0 | 0.39 | 0 | 0 | 0.63 | 0 | 0 | 0.7 | 0 | 0 | 0.73 | 0 | 0 | 0.73 | 0.4266667 | 0.225 | 0.715 | 3.177778 | 4000 | 0.73 | 2 | 4 | 9 | [11 empty] | Odeon (Index 1106 ) | Ingerslev, F. and J. Petersen, 'Lydabsorberende Materialer', Arkitektens Ugehefteno. 3, 1953. |  | e
161 | Curtains of close-woven glass mat hung 50 mm from wall | [12 empty] | 0.03 |  | 0 | 0.03 | 0 | 0 | 0.03 | 0 | 0 | 0.15 | 0 | 0 | 0.4 | 0 | 0 | 0.5 | 0 | 0 | 0.5 | 0 | 0 | 0.5 | 0.2683333 | 0.09 | 0.5 | 5.555556 | 2000 | 0.5 | 4 |  | 4 | 9 | [10 empty] | Odeon (Index 1107 ) | SBI / Kristensen, J., "Sound Absorption Coefficients - Measurement, evaluation, application", Note no. 45, Statens Byggeforskningsinstitut, Hørsholm, 1984 (in Danish), |  | e
162 | Curtains, cotton cloth (0.33 kg/m2) folded to 1/2 area | [15 empty] | 0.07 |  |  | 0.31 |  |  | 0.49 |  |  | 0.81 |  |  | 0.66 |  |  | 0.54 |  |  |  | 0.48 | 0.4 | 0.6 | 1.5 | 1000 | 0.81 | 2 | 3 | 9 | [11 empty] | Dalenbäck, Datensatz der CATT-Software, November 2000. Data-Category in CATT: COTTON1, C: Curtains, D: Cotton | Karlen |  | e
163 | Curtains, cotton cloth (0.33 kg/m2) folded to 3/4 area | [15 empty] | 0.04 |  |  | 0.23 |  |  | 0.14 |  |  | 0.57 |  |  | 0.53 |  |  | 0.4 |  |  |  | 0.3183333 | 0.185 | 0.465 | 2.513514 | 1000 | 0.57 | 3 |  | 9 | [11 empty] | Dalenbäck, Datensatz der CATT-Software, November 2000. Data-Category in CATT: COTTON2, C: Curtains, D: Cotton | Karlen |  | e
164 | Curtains, cotton cloth (0.33 kg/m2) folded to 7/8 area | [15 empty] | 0.03 |  |  | 0.12 |  |  | 0.15 |  |  | 0.27 |  |  | 0.37 |  |  | 0.42 |  |  |  | 0.2266667 | 0.135 | 0.395 | 2.925926 | 4000 | 0.42 | 4 |  | 9 | [11 empty] | Dalenbäck, Datensatz der CATT-Software, November 2000. Data-Category in CATT: COTTON3, C: Curtains, D: Cotton | Karlen |  | e
165 | Curtains, densly woven window curtains 90mm from wall | [15 empty] | 0.06 |  |  | 0.1 |  |  | 0.38 |  |  | 0.63 |  |  | 0.7 |  |  | 0.73 |  |  |  | 0.4333333 | 0.24 | 0.715 | 2.979167 | 4000 | 0.73 | 2 | 4 | 9 | [11 empty] | Dalenbäck, Datensatz der CATT-Software, November 2000. Data-Category in CATT: CURTAIN1, C: Curtains, D: Densly | Karlen |  | e
166 | Floors, 10 mm soft carpet on concrete |  |  |  |  | 10 mm | on concrete | [9 empty] | 0.09 |  |  | 0.08 |  |  | 0.21 |  |  | 0.26 |  |  | 0.27 |  |  | 0.37 |  |  |  | 0.2133333 | 0.145 | 0.32 | 2.206897 | 4000 | 0.37 | 2 | 4 | 9 | [11 empty] | Dalenbäck, Datensatz der CATT-Software, November 2000. Data-Category in CATT: CARPET_SOFT, C: Floors, D: 10 | Karlen |  | e
167 | Floors, 5 mm rubber carpet on concrete | [15 empty] | 0.04 |  |  | 0.04 |  |  | 0.08 |  |  | 0.12 |  |  | 0.1 |  |  | 0.1 |  |  |  | 0.08 | 0.06 | 0.1 | 1.666667 | 1000 | 0.12 | 2 |  | 9 | 7 | [10 empty] | Dalenbäck, Datensatz der CATT-Software, November 2000. Data-Category in CATT: RUBBER_FLOOR, C: Floors, D: 5 | Karlen |  | e
168 | Floors, carpet, heavy, cemented to concrete | [5 empty] | cemented to concrete |  |  | heavy carpet | [6 empty] | 0.02 |  |  | 0.06 |  |  | 0.14 |  |  | 0.37 |  |  | 0.6 |  |  | 0.65 |  |  |  | 0.3066667 | 0.1 | 0.625 | 6.25 | 4000 | 0.65 | 4 |  | 9 | [11 empty] | Dalenbäck, Datensatz der CATT-Software, November 2000. Data-Category in CATT: CARPET_HEAVY30, C: Floors, D: Carpet, | Beranek |  | e
169 | Floors, carpet, heavy, over foam rubber | [5 empty] | over foam rubber |  |  | heavy carpet | [6 empty] | 0.08 |  |  | 0.24 |  |  | 0.57 |  |  | 0.69 |  |  | 0.71 |  |  | 0.73 |  |  |  | 0.5033333 | 0.405 | 0.72 | 1.777778 | 4000 | 0.73 | 2 |  | 9 | [11 empty] | Dalenbäck, Datensatz der CATT-Software, November 2000. Data-Category in CATT: CARPET_HEAVY31, C: Floors, D: Carpet, | Beranek |  | e
170 | Floors, carpet, thin, cemented to concrete |  |  |  |  | thin | cemented to concrete | [9 empty] | 0.02 |  |  | 0.04 |  |  | 0.08 |  |  | 0.2 |  |  | 0.35 |  |  | 0.4 |  |  |  | 0.1816667 | 0.06 | 0.375 | 6.25 | 4000 | 0.4 | 4 |  | 9 | [11 empty] | Dalenbäck, Datensatz der CATT-Software, November 2000. Data-Category in CATT: CARPET_THIN30, C: Floors, D: Carpet, |  |  | e
171 | Walls, Baumwollplüsch "Malta" hängend, 2-fach gerüscht, 220 mm Wandabstand | [15 empty] | 0.06 |  |  | 0.44 |  |  | 0.73 |  |  | 0.79 |  |  | 0.99 |  |  | 0.99 |  |  |  | 0.6666667 | 0.585 | 0.99 | 1.692308 | 2000 | 0.99 | 2 |  | 9 | [11 empty] | Dalenbäck, Datensatz der CATT-Software, November 2000. Ursprüngliche Quelle: . Data-Category in CATT: VORHANG_2FACH_G, C: Walls, D: Baumwollplüsch | Fasold / Winkler Raumakustik, Ergänzung PTB |  | e
172 | Walls, Baumwollplüsch "Malta" zusammengefalte thängend, 3-fachgerüscht, 220 mm Wandabstand | [15 empty] | 0.07 |  |  | 0.56 |  |  | 0.92 |  |  | 0.99 |  |  | 0.99 |  |  | 0.99 |  |  |  | 0.7533333 | 0.74 | 0.99 | 1.337838 | 1000 | 0.99 | 2 |  | 9 | [11 empty] | Dalenbäck, Datensatz der CATT-Software, November 2000. Ursprüngliche Quelle: Fasold / Winkler Raumakustik, Diff. geschätzt, Ergänzung PTB. Data-Category in CATT: VORHANG_OFFEN, C: Walls, D: Baumwollplüsch | Fasold / Winkler Raumakustik, Diff. geschätzt, Ergänzung PTB |  | e
173 | Walls, Studiovorhang, 220 mm Wandabstand | [15 empty] | 0.36 |  |  | 0.26 |  |  | 0.51 |  |  | 0.45 |  |  | 0.62 |  |  | 0.76 |  |  |  | 0.4933333 | 0.385 | 0.69 | 1.792208 | 4000 | 0.76 | 2 |  | 9 | [11 empty] | Dalenbäck, Datensatz der CATT-Software, November 2000. Ursprüngliche Quelle: Messung der PTB, Ergänzung PTB. Data-Category in CATT: VORHANG_ZU, C: Walls, D: Studiovorhang, | Messung der PTB, Ergänzung PTB |  | e
174 | velvet curtains at 20 cm (C/B) | [12 empty] | 0.03 |  |  | 0.08 |  |  | 0.29 |  |  | 0.44 |  |  | 0.5 |  |  | 0.4 |  |  | 0.35 |  |  | 0.28 | 0.3433333 | 0.365 | 0.375 | 1.027397 | 1000 | 0.5 | 2 |  | 9 | [11 empty] | RAMSETE |  |  | e
175 | tight velevet curtains (C) | [12 empty] | 0.02 |  |  | 0.05 |  |  | 0.12 |  |  | 0.35 |  |  | 0.45 |  |  | 0.38 |  |  | 0.36 |  |  | 0.36 | 0.285 | 0.235 | 0.37 | 1.574468 | 1000 | 0.45 | 2 |  | 9 | [11 empty] | RAMSETE |  |  | e
176 | tapestry (B) | [12 empty] | 0.02 |  |  | 0.03 |  |  | 0.04 |  |  | 0.11 |  |  | 0.17 |  |  | 0.24 |  |  | 0.35 |  |  | 0.42 | 0.1566667 | 0.075 | 0.295 | 3.933333 | 8000 | 0.42 | 4 |  | 9 | [11 empty] | RAMSETE |  |  | e
177 | wool tapestry (C) | [12 empty] | 0.16 |  |  | 0.2 |  |  | 0.25 |  |  | 0.35 |  |  | 0.4 |  |  | 0.5 |  |  | 0.75 |  |  | 0.72 | 0.4083333 | 0.3 | 0.625 | 2.083333 | 4000 | 0.75 | 4 |  | 9 | [11 empty] | RAMSETE |  |  | e
178 | moquette tapestry (C) min | [12 empty] | 0.05 |  |  | 0.05 |  |  | 0.05 |  |  | 0.15 |  |  | 0.2 |  |  | 0.25 |  |  | 0.3 |  |  | 0.33 | 0.1666667 | 0.1 | 0.275 | 2.75 | 8000 | 0.33 | 4 |  | 9 | [11 empty] | RAMSETE |  |  | e
179 | moquette tapestry (C) max | [12 empty] | 0.06 |  |  | 0.1 |  |  | 0.15 |  |  | 0.25 |  |  | 0.3 |  |  | 0.35 |  |  | 0.4 |  |  | 0.43 | 0.2583333 | 0.2 | 0.375 | 1.875 | 8000 | 0.43 | 4 |  | 9 | [11 empty] | RAMSETE |  |  | e
180 | rope carpet (g) | [12 empty] | 0.1 |  |  | 0.1 |  |  | 0.1 |  |  | 0.25 |  |  | 0.25 |  |  | 0.4 |  |  | 0.4 |  |  | 0.4 | 0.25 | 0.175 | 0.4 | 2.285714 | 2000 | 0.4 | 4 |  | 9 | [11 empty] | RAMSETE |  |  | e
181 | unrope carpet (g) | [12 empty] | 0.08 |  |  | 0.08 |  |  | 0.08 |  |  | 0.15 |  |  | 0.15 |  |  | 0.25 |  |  | 0.25 |  |  | 0.25 | 0.16 | 0.115 | 0.25 | 2.173913 | 2000 | 0.25 | 4 |  | 9 | [11 empty] | RAMSETE |  |  | e
182 | cotton carpet (g) | [12 empty] | 0.01 |  |  | 0.07 |  |  | 0.31 |  |  | 0.49 |  |  | 0.81 |  |  | 0.66 |  |  | 0.54 |  |  | 0.48 | 0.48 | 0.4 | 0.6 | 1.5 | 1000 | 0.81 | 2 |  | 9 | [11 empty] | RAMSETE |  |  | e
183 | hairy carpet on 3 mm felt (g) | [12 empty] | 0.08 |  |  | 0.11 |  |  | 0.14 |  |  | 0.37 |  |  | 0.43 |  |  | 0.27 |  |  | 0.25 |  |  | 0.25 | 0.2616667 | 0.255 | 0.26 | 1.019608 | 1000 | 0.43 | 2 |  | 9 | [11 empty] | RAMSETE |  |  | e
184 | hairy carpet on CLS (g) | [12 empty] | 0.1 |  |  | 0.09 |  |  | 0.08 |  |  | 0.21 |  |  | 0.26 |  |  | 0.27 |  |  | 0.37 |  |  | 0.43 | 0.2133333 | 0.145 | 0.32 | 2.206897 | 8000 | 0.43 | 4 |  | 9 | [11 empty] | RAMSETE |  |  | e
185 | carpet on CLS (g) | [12 empty] | 0.11 |  |  | 0.09 |  |  | 0.06 |  |  | 0.24 |  |  | 0.24 |  |  | 0.24 |  |  | 0.11 |  |  | 0.1 | 0.1633333 | 0.15 | 0.175 | 1.166667 | 500 | 0.24 | 2 |  | 9 | [11 empty] | RAMSETE |  |  | e
186 | carpet with foam below | [12 empty] | 0.05 |  |  | 0.05 |  |  | 0.15 |  |  | 0.3 |  |  | 0.4 |  |  | 0.5 |  |  | 0.6 |  |  | 0.7 | 0.3333333 | 0.225 | 0.55 | 2.444444 | 8000 | 0.7 | 4 |  | 9 | [11 empty] | RAMSETE |  |  | e
187 | light pleated curtains | [12 empty] | 0.05 |  |  | 0.05 |  |  | 0.06 |  |  | 0.1 |  |  | 0.18 |  |  | 0.3 |  |  | 0.4 |  |  | 0.4 | 0.1816667 | 0.08 | 0.35 | 4.375 | 4000 | 0.4 | 4 |  | 9 | [11 empty] | RAMSETE |  |  | e
188 | hanged heavy pleated curtains | [12 empty] | 0.6 |  |  | 0.5 |  |  | 0.3 |  |  | 0.25 |  |  | 0.25 |  |  | 0.4 |  |  | 0.5 |  |  | 0.4 | 0.3666667 | 0.275 | 0.45 | 1.636364 | 63 | 0.6 | 2 |  | 9 | [11 empty] | RAMSETE |  |  | e
189 | Velour fabric, light (10 oz), hung straight touching wall | [15 empty] | 0.03 |  |  | 0.04 |  |  | 0.11 |  |  | 0.17 |  |  | 0.24 |  |  | 0.35 |  |  |  | 0.1566667 | 0.075 | 0.295 | 3.933333 | 4000 | 0.35 | 4 |  | 9 | [11 empty] | Sound System Engineering, Don Davis and Carolyn Davis |  |  | e
190 | Velour fabric, medium (14 oz), draped to half area | [15 empty] | 0.07 |  |  | 0.31 |  |  | 0.49 |  |  | 0.75 |  |  | 0.7 |  |  | 0.6 |  |  |  | 0.4866667 | 0.4 | 0.65 | 1.625 | 1000 | 0.75 | 2 |  | 9 | [11 empty] | Sound System Engineering, Don Davis and Carolyn Davis |  |  | e
191 | Velour fabric, heavy (18 oz), draped to half area | [15 empty] | 0.14 |  |  | 0.35 |  |  | 0.55 |  |  | 0.72 |  |  | 0.7 |  |  | 0.65 |  |  |  | 0.5183333 | 0.45 | 0.675 | 1.5 | 1000 | 0.72 | 2 |  | 9 | [11 empty] | Sound System Engineering, Don Davis and Carolyn Davis |  |  | e
192 | Glass, large panes of heavy plate glass | [15 empty] | 0.18 |  |  | 0.06 |  |  | 0.04 |  |  | 0.03 |  |  | 0.02 |  |  | 0.02 |  |  |  | 0.05833333 | 0.05 | 0.02 | 0.4 | 125 | 0.18 | 1 |  | 4 | [11 empty] | Harris:Handbook of Acoustical Measurements and Noise Control, McGraw Hill 1991 |  |  | e
193 | Glass, ordinary window glass | [15 empty] | 0.35 |  |  | 0.25 |  |  | 0.18 |  |  | 0.12 |  |  | 0.07 |  |  | 0.04 |  |  |  | 0.1683333 | 0.215 | 0.055 | 0.255814 | 125 | 0.35 | 1 |  | 4 | [11 empty] | Harris:Handbook of Acoustical Measurements and Noise Control, McGraw Hill 1991 |  |  | e
194 | Glass: Large panes of heavy plate glass | [15 empty] | 0.18 |  |  | 0.06 |  |  | 0.04 |  |  | 0.03 |  |  | 0.02 |  |  | 0.02 |  |  |  | 0.05833333 | 0.05 | 0.02 | 0.4 | 125 | 0.18 | 5 |  | 4 | [11 empty] | C.M.Harris, Noise Control in Buildings, McGraw Hill 1994 |  |  | e
195 | Glass: Ordinary window glass | [15 empty] | 0.35 |  |  | 0.25 |  |  | 0.18 |  |  | 0.12 |  |  | 0.07 |  |  | 0.04 |  |  |  | 0.1683333 | 0.215 | 0.055 | 0.255814 | 125 | 0.35 | 1 |  | 4 | [11 empty] | C.M.Harris, Noise Control in Buildings, McGraw Hill 1994 |  |  | e
196 | Doppelfenster, geschlossen | [15 empty] | 0.1 |  |  | 0.04 |  |  | 0.03 |  |  | 0.02 |  |  | 0.02 |  |  | 0.02 |  |  |  | 0.03833333 | 0.035 | 0.02 | 0.5714286 | 125 | 0.1 | 1 |  | 4 | [11 empty] | M. Heckl, H.A. Müller: Taschenbuch der Technischen Akustik, Springer 1994 |  | bands not standard:2000 4000 6000 Hz | d
197 | Einfachverglasung | [15 empty] | 0.25 |  |  | 0.15 |  |  | 0.1 |  |  | 0.05 |  |  | 0.03 |  |  | 0.03 |  |  |  | 0.1016667 | 0.125 | 0.03 | 0.24 | 125 | 0.25 | 1 |  | 4 | [11 empty] | J.Meyer, Kirchenakustik, Verlag E.Bochinsky |  |  | d
198 | Bleiverglasung | [15 empty] | 0.3 |  |  | 0.2 |  |  | 0.14 |  |  | 0.1 |  |  | 0.05 |  |  | 0.05 |  |  |  | 0.14 | 0.17 | 0.05 | 0.2941176 | 125 | 0.3 | 1 |  | 4 | [11 empty] | J.Meyer, Kirchenakustik, Verlag E.Bochinsky |  |  | d
199 | Doppelverglasung, innen Blei | [15 empty] | 0.15 |  |  | 0.3 |  |  | 0.18 |  |  | 0.1 |  |  | 0.05 |  |  | 0.05 |  |  |  | 0.1383333 | 0.24 | 0.05 | 0.2083333 | 250 | 0.3 | 1 |  | 4 | [11 empty] | J.Meyer, Kirchenakustik, Verlag E.Bochinsky |  |  | d
200 | Mikroperforierte Glasplatten / 5 cm Hohlraum | [7 empty] | 5 cm | [7 empty] | 0.1 |  |  | 0.45 |  |  | 0.85 |  |  | 0.3 |  |  | 0.1 |  |  | 0.05 |  |  |  | 0.3083333 | 0.65 | 0.075 | 0.1153846 | 500 | 0.85 | 3 |  | 4 | [11 empty] | J.Meyer, Kirchenakustik, Verlag E.Bochinsky |  |  | d
201 | Windows, aa | [15 empty] | 0.32 |  |  | 0.1 |  |  | 0.08 |  |  | 0.06 |  |  | 0.04 |  |  | 0.02 |  |  |  | 0.1033333 | 0.09 | 0.03 | 0.3333333 | 125 | 0.32 | 1 |  | 4 | [11 empty] | Dalenbäck, Datensatz der CATT-Software, November 2000. Ursprüngliche Quelle:. Data-Category in CATT: WINDOWGLASS, C: Windows, D: aa | Lawrence: Architectural Acoustics |  | e
202 | Windows, double 3 mm glass / 10 mm distance | [15 empty] | 0.02 |  |  | 0.06 |  |  | 0.03 |  |  | 0.03 |  |  | 0.02 |  |  | 0.02 |  |  |  | 0.03 | 0.045 | 0.02 | 0.4444444 | 250 | 0.06 | 5 |  | 4 | [11 empty] | Dalenbäck, Datensatz der CATT-Software, November 2000. Data-Category in CATT: WINDOW_DBL_10, C: Windows, D: Double | Karlen |  | e
203 | Windows, double 3 mm glass / 30 mm distance | [15 empty] | 0.15 |  |  | 0.05 |  |  | 0.03 |  |  | 0.03 |  |  | 0.02 |  |  | 0.02 |  |  |  | 0.05 | 0.04 | 0.02 | 0.5 | 125 | 0.15 | 1 |  | 4 | [11 empty] | Dalenbäck, Datensatz der CATT-Software, November 2000. Data-Category in CATT: WINDOW_DBL_30, C: Windows, D: Double | Karlen |  | e
204 | Windows, heavy glass | [15 empty] | 0.18 |  |  | 0.06 |  |  | 0.04 |  |  | 0.03 |  |  | 0.02 |  |  | 0.02 |  |  |  | 0.05833333 | 0.05 | 0.02 | 0.4 | 125 | 0.18 | 1 |  | 4 | [11 empty] | Dalenbäck, Datensatz der CATT-Software, November 2000. Data-Category in CATT: GLASS_HEAVY, C: Windows, D: Heavy | Beranek |  | e
205 | Windows, window glass | [15 empty] | 0.35 |  |  | 0.25 |  |  | 0.18 |  |  | 0.12 |  |  | 0.07 |  |  | 0.04 |  |  |  | 0.1683333 | 0.215 | 0.055 | 0.255814 | 125 | 0.35 | 1 |  | 4 | [11 empty] | Dalenbäck, Datensatz der CATT-Software, November 2000. Data-Category in CATT: WINDOW1, C: Windows, D: Window | Karlen |  | e
206 | Windows, window glass, big thick panes | [15 empty] | 0.18 |  |  | 0.06 |  |  | 0.04 |  |  | 0.03 |  |  | 0.02 |  |  | 0.02 |  |  |  | 0.05833333 | 0.05 | 0.02 | 0.4 | 125 | 0.18 | 1 |  | 4 | [11 empty] | Dalenbäck, Datensatz der CATT-Software, November 2000. Data-Category in CATT: WINDOW_THICK, C: Windows, D: Window | Karlen |  | e
207 | Single pane of glass, 3 mm | [12 empty] | 0.08 |  | 0 | 0.08 | 0 | 0 | 0.04 | 0 | 0 | 0.03 | 0 | 0 | 0.03 | 0 | 0 | 0.02 | 0 | 0 | 0.02 | 0 | 0 | 0.02 | 0.03666667 | 0.035 | 0.02 | 0.5714286 | 63 | 0.08 | 5 |  | 4 | [11 empty] | Odeon (Index 600) | Fasold, W. and H. Winkler, 'Bauphysikalische Entwurfslehre, Band 4: Bauakustik', VEB Verlag für Bauwesen, Berlin, 1976. |  | e
208 | Double glazing, 2-3 mm glass, 10 mm gap | [12 empty] | 0.1 |  | 0 | 0.1 | 0 | 0 | 0.07 | 0 | 0 | 0.05 | 0 | 0 | 0.03 | 0 | 0 | 0.02 | 0 | 0 | 0.02 | 0 | 0 | 0.02 | 0.04833333 | 0.06 | 0.02 | 0.3333333 | 63 | 0.1 | 1 |  | 4 | [11 empty] | Odeon (Index 601) | SBI / Kristensen, J., "Sound Absorption Coefficients - Measurement, evaluation, application", Note no. 45, Statens Byggeforskningsinstitut, Hørsholm, 1984 (in Danish), |  | e
209 | Double glazing, 2-3 mm glass, >30 mm gap | [12 empty] | 0.15 |  | 0 | 0.15 | 0 | 0 | 0.05 | 0 | 0 | 0.03 | 0 | 0 | 0.03 | 0 | 0 | 0.02 | 0 | 0 | 0.02 | 0 | 0 | 0.02 | 0.05 | 0.04 | 0.02 | 0.5 | 63 | 0.15 | 1 |  | 4 | [11 empty] | Odeon (Index 602) | Fasold, W. and H. Winkler, 'Bauphysikalische Entwurfslehre, Band 4: Bauakustik', VEB Verlag für Bauwesen, Berlin, 1976. |  | e
210 | heavy large glass sheet (g) | [12 empty] | 0.27 |  |  | 0.18 |  |  | 0.06 |  |  | 0.04 |  |  | 0.03 |  |  | 0.02 |  |  | 0.02 |  |  | 0.02 | 0.05833333 | 0.05 | 0.02 | 0.4 | 63 | 0.27 | 1 |  | 4 | [11 empty] | RAMSETE |  |  | e
211 | normal glass window (g) | [12 empty] | 0.42 |  |  | 0.35 |  |  | 0.25 |  |  | 0.18 |  |  | 0.12 |  |  | 0.07 |  |  | 0.04 |  |  | 0.03 | 0.1683333 | 0.215 | 0.055 | 0.255814 | 63 | 0.42 | 1 |  | 4 | [11 empty] | RAMSETE |  |  | e
212 | glass window (B) | [12 empty] | 0.12 |  |  | 0.1 |  |  | 0.04 |  |  | 0.03 |  |  | 0.02 |  |  | 0.02 |  |  | 0.02 |  |  | 0.02 | 0.03833333 | 0.035 | 0.02 | 0.5714286 | 63 | 0.12 | 5 |  | 4 | [11 empty] | RAMSETE |  |  | e
213 | glass window (C/g) | [12 empty] | 0.03 |  |  | 0.03 |  |  | 0.03 |  |  | 0.03 |  |  | 0.03 |  |  | 0.02 |  |  | 0.02 |  |  | 0.02 | 0.02666667 | 0.03 | 0.02 | 0.6666667 | 63 | 0.03 | 5 |  | 4 | [11 empty] | RAMSETE |  |  | e
214 | sealed up glass 6.4 mm | [12 empty] | 0.07 |  |  | 0.05 |  |  | 0.03 |  |  | 0.02 |  |  | 0.02 |  |  | 0.03 |  |  | 0.02 |  |  | 0.01 | 0.02833333 | 0.025 | 0.025 | 1 | 63 | 0.07 | 5 |  | 4 | [11 empty] | RAMSETE |  |  | e
215 | glass window 0.68 kg/mq | [12 empty] | 0.15 |  |  | 0.1 |  |  | 0.05 |  |  | 0.04 |  |  | 0.03 |  |  | 0.03 |  |  | 0.03 |  |  | 0.03 | 0.04666667 | 0.045 | 0.03 | 0.6666667 | 63 | 0.15 | 5 |  | 4 | [11 empty] | RAMSETE |  |  | e
216 | glass | [12 empty] | 0.16 |  |  | 0.14 |  |  | 0.12 |  |  | 0.12 |  |  | 0.12 |  |  | 0.14 |  |  | 0.14 |  |  | 0.1 | 0.13 | 0.12 | 0.14 | 1.166667 | 63 | 0.16 | 2 |  | 4 | [11 empty] | RAMSETE |  |  | e
217 | Schallabsorber aus mikroperforiertem Acrylglas im Plenarsaal des Bundestages |  |  |  | Lochdurchmesser 0,55 mm, Lochabstand 3,5 mm | 5 mm |  |  | 100 mm |  |  |  |  | 0.13 | 0.12 | 0.12 | 0.25 | 0.35 | 0.4 | 0.5 | 0.93 | 0.91 | 0.93 | 0.7 | 0.6 | 0.45 | 0.39 | 0.28 | 0.25 | 0.22 | 0.18 | 0.22 | 0.08 |  |  | 0.4333333 | 0.715 | 0.235 | 0.3286713 | 315 | 0.93 | 3 |  | 8 | 4 | [10 empty] | IBP Mitteilung 258, Fraunhofer-Inst. F. Bauphysik, Stuttgart, 1994 |  |  | d
218 | Schallabsorber aus mikroperforiertem Acrylglas im Plenarsaal des Bundestages |  |  |  | Lochdurchmesser 0,65 mm, Lochabstand 4 mm, Lochflächenanteil 0,0314 % | 5 mm |  |  | 25 mm |  |  |  |  | 0 | 0 | 0 | 0 | 0 | 0.02 | 0.09 | 0.12 | 0.25 | 0.5 | 0.85 | 0.93 | 0.65 | 0.37 | 0.2 | 0.18 | 0.15 | 0.08 | 0.05 | 0.05 |  |  | 0.245 | 0.295 | 0.115 | 0.3898305 | 800 | 0.93 | 3 |  | 8 | 4 | [10 empty] | IBP Mitteilung 258, Fraunhofer-Inst. F. Bauphysik, Stuttgart, 1994 |  |  | d
219 | Schallabsorber aus mikroperforiertem Acrylglas im Plenarsaal des Bundestages |  |  |  | Lochdurchmesser 0,55 mm, Lochabstand 3,5 mm, Lochflächenanteil 0,0207% | 5 mm |  |  | 50 mm |  |  |  |  | 0 | 0 | 0.02 | 0.05 | 0.1 | 0.2 | 0.35 | 0.6 | 0.98 | 0.85 | 0.7 | 0.3 | 0.2 | 0.15 | 0.1 | 0.08 | 0.05 | 0.02 | 0 | 0 |  |  | 0.255 | 0.6 | 0.04 | 0.06666667 | 400 | 0.98 | 3 |  | 8 | 4 | [10 empty] | IBP Mitteilung 258, Fraunhofer-Inst. F. Bauphysik, Stuttgart, 1994 |  |  | d
220 | Schallabsorber aus mikroperforiertem Acrylglas im Plenarsaal des Bundestages |  |  |  | Lochdurchmesser 0,8 mm, Lochabstand 6 mm, Lochflächenanteil 0,0140 % | 5 mm |  |  | 100 mm |  |  |  |  | 0.05 | 0.08 | 0.2 | 0.3 | 0.45 | 0.85 | 0.98 | 0.8 | 0.4 | 0.3 | 0.2 | 0.15 | 0.1 | 0.08 | 0.02 | 0.05 | 0.2 | 0.02 | 0 | 0 |  |  | 0.2883333 | 0.64 | 0.025 | 0.0390625 | 250 | 0.98 | 3 |  | 8 | 4 | [10 empty] | IBP Mitteilung 258, Fraunhofer-Inst. F. Bauphysik, Stuttgart, 1994 |  |  | d
221 | Fiberglass boards and blankets, 2,54 cm glass wool, 24 to 48 kg/m^3 |  |  |  |  | 25,4 mm | [10 empty] | 0.08 |  |  | 0.25 |  |  | 0.65 |  |  | 0.85 |  |  | 0.8 |  |  | 0.75 |  |  |  | 0.5633333 | 0.45 | 0.775 | 1.722222 | 1000 | 0.85 | 2 |  | 1 | [11 empty] | Harris:Handbook of Acoustical Measurements and Noise Control, McGraw Hill 1991 |  |  | e
222 | Fiberglass boards and blankets, 5.1 cm glass wool, 24 to 48 kg/m^3 |  |  |  |  | 51 mm | [10 empty] | 0.17 |  |  | 0.55 |  |  | 0.8 |  |  | 0.9 |  |  | 0.85 |  |  | 0.8 |  |  |  | 0.6783333 | 0.675 | 0.825 | 1.222222 | 1000 | 0.9 | 2 |  | 1 | [11 empty] | Harris:Handbook of Acoustical Measurements and Noise Control, McGraw Hill 1991 |  |  | e
223 | Fiberglass boards and blankets, 2.54 cm glass wool, 2.54 cm airspace |  |  |  |  | 25,4 mm |  |  | 25,4 mm | [7 empty] | 0.15 |  |  | 0.55 |  |  | 0.8 |  |  | 0.9 |  |  | 0.85 |  |  | 0.8 |  |  |  | 0.675 | 0.675 | 0.825 | 1.222222 | 1000 | 0.9 | 2 |  | 1 | [11 empty] | Harris:Handbook of Acoustical Measurements and Noise Control, McGraw Hill 1991 |  |  | e
224 | Fiberglass boards and blankets, 5.1 cm fiberglass, panels with plastic sheet wrapping and perforated metal facing, as installed |  |  |  |  | 51 mm | [10 empty] | 0.33 |  |  | 0.79 |  |  | 0.99 |  |  | 0.91 |  |  | 0.76 |  |  | 0.64 |  |  |  | 0.7366667 | 0.89 | 0.7 | 0.7865169 | 500 | 0.99 | 2 |  | 1 | [11 empty] | Harris:Handbook of Acoustical Measurements and Noise Control, McGraw Hill 1991 |  |  | e
225 | Mineral spray-on materials, 1.27 cm mineral fiber |  |  |  |  | 12,7 mm | [10 empty] | 0.05 |  |  | 0.15 |  |  | 0.45 |  |  | 0.7 |  |  | 0.8 |  |  | 0.8 |  |  |  | 0.4916667 | 0.3 | 0.8 | 2.666667 | 2000 | 0.8 | 2 | 4 | 1 | [11 empty] | Harris:Handbook of Acoustical Measurements and Noise Control, McGraw Hill 1991 |  |  | e
226 | Mineral spray-on materials, 1.9 cm mineral fiber |  |  |  |  | 19 mm | [10 empty] | 0.1 |  |  | 0.3 |  |  | 0.6 |  |  | 0.9 |  |  | 0.9 |  |  | 0.95 |  |  |  | 0.625 | 0.45 | 0.925 | 2.055556 | 4000 | 0.95 | 2 |  | 1 | [11 empty] | Harris:Handbook of Acoustical Measurements and Noise Control, McGraw Hill 1991 |  |  | e
227 | Mineral spray-on materials, 2.5 cm mineral fiber |  |  |  |  | 25 mm | [10 empty] | 0.16 |  |  | 0.45 |  |  | 0.7 |  |  | 0.9 |  |  | 0.9 |  |  | 0.85 |  |  |  | 0.66 | 0.575 | 0.875 | 1.521739 | 1000 | 0.9 | 2 |  | 1 | [11 empty] | Harris:Handbook of Acoustical Measurements and Noise Control, McGraw Hill 1991 |  |  | e
228 | Mineral spray-on materials, 1.27 cm mineral fiber on metal lath, 2.54 cm airspace |  |  |  |  | 12,7 mm |  |  | 25,4 mm | [7 empty] | 0.25 |  |  | 0.5 |  |  | 0.8 |  |  | 0.9 |  |  | 0.9 |  |  | 0.85 |  |  |  | 0.7 | 0.65 | 0.875 | 1.346154 | 1000 | 0.9 | 2 |  | 1 | [11 empty] | Harris:Handbook of Acoustical Measurements and Noise Control, McGraw Hill 1991 |  |  | e
229 | gebundene Mineralfaserplatte 12 Rayl/cm, 30 mm dick |  |  |  |  | 30 mm | [6 empty] | 12 Rayl/cm |  |  |  | - |  |  | 0.44 |  |  | 0.84 |  |  | 0.84 |  |  | 0.93 |  |  | 0.88 |  |  |  | 0.786 | 0.64 | 0.905 | 1.4140625 | 2000 | 0.93 | 2 |  | 1 | [11 empty] | M. Heckl, H.A. Müller: Taschenbuch der Technischen Akustik, Springer 1994 | DNA |  | d
230 | gebundene Mineralfaserplatte 12 Rayl/cm, 30mm dick, mit 50mm lichtem Wandabstand montiert |  |  |  |  | 30 mm |  |  | 50 mm |  |  |  | 12 Rayl/cm |  |  |  | - |  |  | 0.73 |  |  | 1 |  |  | 0.89 |  |  | 0.82 |  |  | 0.84 |  |  |  | 0.856 | 0.865 | 0.83 | 0.9595376 | 500 | 1 | 2 |  | 1 | [11 empty] | M. Heckl, H.A. Müller: Taschenbuch der Technischen Akustik, Springer 1994 | DNA |  | d
231 | Mineralfaserplatte 20 Rayl/cm, 50mm dick, mit 50mm lichtem Wandabstand, sichtseitig mit 6mm Sperrholz abgedeckt |  |  |  |  | 50 mm | Seitlich umschlossenes Prüffeld |  | 50 mm |  |  |  | 20 Rayl/cm |  |  |  | 0.4 |  |  | 0.53 |  |  | 0.29 |  |  | 0.18 |  |  | 0.11 |  |  | 0.11 |  |  |  | 0.27 | 0.41 | 0.11 | 0.2682927 | 250 | 0.53 | 3 |  | 1 | 3 | [10 empty] | M. Heckl, H.A. Müller: Taschenbuch der Technischen Akustik, Springer 1994 | DNA |  | d
232 | Kokosfaser-Rollfilz, Dicke 29 mm (unbelastet), rückseitig mit Rohpapier kaschiert, verklebt. 2,2 kg/m^2, 2 Rayl |  |  |  |  | 29 mm | rückseitig mit Rohpapier kaschiert, verklebt. |  |  | 2,2 kg/m^2 |  |  | ~ 2 Rayl |  |  | 0.09 | 0.1 | 0.11 | 0.12 | 0.13 | 0.18 | 0.17 | 0.22 | 0.26 | 0.28 | 0.35 | 0.4 | 0.45 | 0.47 | 0.51 | 0.52 | 0.57 | 0.62 | 0.62 |  | 0.3066667 | 0.175 | 0.52 | 2.971429 | 5000 | 0.62 | 4 |  | 9 | [11 empty] | DNA 1968, Tabelle a3.1-1 |  |  | d
233 | Wabenkonstruktion wie a 7-3 [ Höhe 200 mm, direkter Wandanschluß, aus beidseitig vlieskaschierten, weiß gespritzten Mineralfaserplatten, 18 mm dick, senkrecht zur Wand angeordnet], jedoch Waben quadratisch 1 m x 1 m |  |  |  | vlieskaschiert, weiß gespritzt | 200 mm, 18 mm | Struktur aus senkrecht zur Wand angebrachten Platten | 1000 mm x 1000 mm, quadratisch | 0 | [8 empty] | 0.18 | 0.27 | 0.29 | 0.43 | 0.49 | 0.44 | 0.47 | 0.45 | 0.51 | 0.58 | 0.6 | 0.63 | 0.53 | 0.45 | 0.41 | 0.41 | 0.53 |  | 0.456 | 0.365 | 0.52 | 1.424658 | 2000 | 0.63 | 2 |  | 1 | [11 empty] | DNA-Tabelle 1968 a 7-5 |  |  | d
234 | Wabenkonstruktion, quadratisch 500 mm x 500 mm, Höhe 200 mm, direkter Wandanschluß, aus beidseitig vlieskaschierten, weiß gespritzten Mineralfaserplatten, 18 mm dick, senkrecht zur Wand angeordnet. |  |  |  | vlieskaschiert, weiß gespritzt | 200 mm, 18 mm | Struktur aus senkrecht zur Wand angebrachten Platten | 500 mm x 500 mm, quadratisch | 0 | [8 empty] | 0.28 | 0.38 | 0.62 | 0.52 | 0.57 | 0.47 | 0.43 | 0.58 | 0.68 | 0.78 | 0.83 | 0.79 | 0.75 | 0.78 | 0.64 | 0.58 | 0.78 |  | 0.64 | 0.545 | 0.715 | 1.311927 | 1600 | 0.83 | 2 |  | 1 | [11 empty] | DNA-Tabelle 1968 a 7-3 |  |  | d
235 | Wabenkonstruktion, wie a7-3 [quadratisch 500 mm x 500 mm, Höhe 200 mm, aus beidseitig vlieskaschierten, weiß gespritzten Mineralfaserplatten, 18 mm dick, senkrecht zur Wand angeordnet.], jedoch Wandabstand der Konstruktion 200 mm, d.h. Gesamthöhe 400 mm, |  |  |  | vlieskaschiert, weiß gespritzt | 200 mm, 18 mm | Struktur aus senkrecht zur Wand angebrachten Platten | 500 mm x 500 mm, quadratisch | 200 mm | [8 empty] | 0.2 | 0.23 | 0.25 | 0.22 | 0.2 | 0.34 | 0.35 | 0.7 | 0.71 | 0.77 | 0.82 | 0.87 | 0.82 | 0.85 | 0.82 | 0.82 | 0.65 |  | 0.598 | 0.295 | 0.845 | 2.864407 | 2000 | 0.87 | 2 |  | 1 | [11 empty] | DNA-Tabelle 1968 a 7-4 |  |  | d
236 | Mineralfaserplatte mit Sperrholz abgedeckt auf Lattenkontruktion: Wand, 50 mm Luftraum, 50 mm Mineralfaserplatte 100kg/m^3, 20 Rayl/cm, eingelegt in Kontruktion aus Latten 25 / 50 mm, darauf 6 mm Sperrholz, 4.2 kg/m^2 |  |  |  |  | 6 mm Sperrholz | 6 mm Sperrholz, 4.2 kg/m^2 montiert auf Kontruktion aus Latten 25 / 50 mm, darin eingelegt Mineralfaserplatte, 50 mm, 100kg/m^3, 20 Rayl/cm |  | 50 mm Luftraum, plus 50 mm Mineralfaserplatte | Sperrholz, 4.2 kg/m^2, Mineralfaserplatte 100kg/m^3 |  |  | Mineralfaserplatte 20 Rayl/cm |  |  | 0.33 | 0.4 | 0.7 | 0.65 | 0.53 | 0.43 | 0.33 | 0.29 | 0.27 | 0.2 | 0.18 | 0.18 | 0.12 | 0.11 | 0.11 | 0.1 | 0.11 | 0.13 | 0.08 |  | 0.27 | 0.41 | 0.11 | 0.2682927 | 160 | 0.7 | 3 |  | 1 | 3 | [10 empty] | DNA-Tabelle 1968 a 7-1 |  |  | d
237 | Mineralfaserplatte, gebunden, beidseitig oberflächenimprägniert, Nenndicke 20 mm, 117 kg/m^3, 2,34 kg/m^2, 50 Rayl |  |  |  | oberflächenimprägniert | 20 mm |  |  |  | 117 kg/m^3, 2,34 kg/m^2 |  |  | 50 Rayl |  |  |  |  | 0.08 | 0.12 | 0.16 | 0.25 | 0.4 | 0.52 | 0.63 | 0.72 | 0.8 | 0.82 | 0.93 | 0.89 | 0.89 | 0.92 | 0.99 | 0.9 |  |  | 0.672 | 0.34 | 0.94 | 2.764706 | 4000 | 0.99 | 2 |  | 1 | [11 empty] | DNA 1968, Tabelle a3.2-9 |  |  | d
238 | Mineralfaserplatte, gebunden, beidseitig oberflächenimprägniert, Nenndicke 50 mm, 120 kg/m^3, 6,0 kg/m^2, 120 Rayl/cm |  |  |  | oberflächenimprägniert | 50 mm |  |  |  | 120 kg/m^3, 6,0 kg/m^2 |  |  | 120 Rayl/cm |  |  |  |  | 0.23 | 0.4 | 0.72 | 0.83 | 0.93 | 1.04 | 1.08 | 1.08 | 1.05 | 1.05 | 1.05 | 1.01 | 1.01 | 0.98 | 0.98 | 0.93 |  |  | 0.96 | 0.88 | 0.995 | 1.130682 | 630 | 1.08 | 2 |  | 1 | [11 empty] | DNA 1968, Tabelle a3.2-4 |  |  | d
239 | Mineralfaserplatte, gebunden, beidsetig oberflächenimprägniert, 20 mm dick, 117 kg/m^3, 2.34 kg / m^2, 50 Rayl auf Kreuzlattung 25 mm, Luftraum 50 mm, Ränder der Prüffläche seitlich geschlossen |  |  |  | oberflächenimprägniert | 20 mm | Montiert auf Kreuzlattung 25 mm, Luftraum 50 mm, Ränder der Prüffläche seitlich geschlossen |  | 50 mm | 117 kg/m^3, 2,34 kg/m^2 |  |  | 50 Rayl |  |  |  |  | 0.13 | 0.18 | 0.28 | 0.45 | 0.55 | 0.72 | 0.87 | 0.93 | 0.94 | 0.93 | 0.92 | 0.89 | 0.83 | 0.81 | 0.83 | 0.8 |  |  | 0.732 | 0.5 | 0.86 | 1.72 | 1000 | 0.94 | 2 |  | 1 | [11 empty] | DNA 1968, Tabelle a3.2-10 |  |  | d
240 | Mineralfaserplatte, gebunden, beidsetig oberflächenimprägniert, 20 mm dick, 117 kg/m^3, 2.34 kg / m^2, 50 Rayl, auf Kreuzlattung, Luftraum 100 mm, Ränder der Prüffläche seitlich geschlossen |  |  |  | oberflächenimprägniert | 20 mm | Montiert auf Kreuzlattung 25 mm, Luftraum 50 mm, Ränder der Prüffläche seitlich geschlossen |  | 100 mm | 117 kg/m^3, 2,34 kg/m^2 |  |  | 50 Rayl |  |  |  |  | 0.23 | 0.35 | 0.53 | 0.73 | 0.78 | 0.89 | 0.97 | 0.98 | 0.95 | 0.88 | 0.8 | 0.85 | 0.87 | 0.85 | 0.83 | 0.83 |  |  | 0.81 | 0.71 | 0.84 | 1.183099 | 800 | 0.98 | 2 |  | 1 | [11 empty] | DNA 1968, Tabelle a3.2-11 |  |  | d
241 | Mineralfaserplatte, gebunden, beidsetig oberflächenimprägniert, 20 mm dick, 117 kg/m^3, 2.34 kg / m^2, 50 Rayl, auf Kreuzlattung, Luftraum 200 mm, Ränder der Prüffläche seitlich geschlossen |  |  |  | oberflächenimprägniert | 20 mm | Montiert auf Kreuzlattung 25 mm, Luftraum 50 mm, Ränder der Prüffläche seitlich geschlossen |  | 200 mm | 117 kg/m^3, 2,34 kg/m^2 |  |  | 50 Rayl |  |  |  |  | 0.45 | 0.65 | 0.81 | 0.88 | 0.85 | 0.93 | 0.92 | 0.77 | 0.73 | 0.87 | 0.92 | 0.87 | 0.92 | 0.9 | 0.88 | 0.77 |  |  | 0.844 | 0.87 | 0.875 | 1.005747 | 500 | 0.93 | 2 |  | 1 | [11 empty] | DNA 1968, Tabelle a3.2-12 |  |  | d
242 | Mineralfaserplatte, gebunden, Sichtfläche mit Mineralfaservlies verfestigt, feinporig gespritzt , 20 mm dick, 2,8 kg/m^2, 140 Rayl, auf Kreuzlattung, Raster 500 mm x 500 mm, Luftraum 50 mm |  |  |  | Sichtfläche mit Mineralfaservlies verfestigt, feinporig gespritzt | 20 mm | auf Kreuzlattung, Raster 500 mm x 500 mm |  | 50 mm | 2,8 kg/m^2 |  |  | 140 Rayl |  |  |  |  | 0.22 | 0.37 | 0.57 | 0.75 | 0.8 | 0.82 | 0.82 | 0.84 | 0.86 | 0.9 | 0.78 | 0.7 | 0.72 | 0.65 | 0.53 | 0.45 |  |  | 0.696 | 0.695 | 0.615 | 0.8848921 | 1250 | 0.9 | 2 |  | 1 | [11 empty] | DNA-Tabelle 1968 a 4-4 |  |  | d
243 | Mineralfaserplatte, gebunden, Sichtfläche mit Mineralfaservlies verfestigt, feinporig gespritzt , 20 mm dick, 2,8 kg/m^2, 140 Rayl, Platte punktweise auf Untergrund geklebt |  |  |  | Sichtfläche mit Mineralfaservlies verfestigt, feinporig gespritzt | 20 mm | Platte punktweise auf Untergrund geklebt |  |  | 2,8 kg/m^2 |  |  | 140 Rayl |  |  |  |  | 0.18 | 0.2 | 0.34 | 0.47 | 0.68 | 0.74 | 0.93 | 0.98 | 0.94 | 0.95 | 0.95 | 0.86 | 0.8 | 0.72 | 0.62 | 0.5 |  |  | 0.7 | 0.54 | 0.74 | 1.37037 | 800 | 0.98 | 2 |  | 1 | [11 empty] | DNA-Tabelle 1968 a 4-3 |  |  | d
244 | Mineralfaserplatte, gebunden, Sichtfläche verfestigt und gespritzt (Flockenmuster), 20 mm dick, 2,8 kg/m^2, 90 Rayl, Platte punktweise auf Untergrund geklebt |  |  |  | Sichtfläche verfestigt und gespritzt (Flockenmuster) | 20 mm | Platte punktweise auf Untergrund geklebt |  |  | 2,8 kg/m^2 |  |  | 90 Rayl |  |  |  |  | 0.05 | 0.05 | 0.13 | 0.22 | 0.38 | 0.49 | 0.6 | 0.78 | 0.86 | 0.93 | 0.93 | 0.99 | 0.99 | 1.02 | 0.94 | 0.88 |  |  | 0.682 | 0.31 | 0.965 | 3.112903 | 3150 | 1.02 | 2 |  | 1 | [11 empty] | DNA 1968, Tabelle a4-1 |  |  | d
245 | Mineralfaserplatte, gebunden, Sichtfläche verfestigt und gespritzt (Flockenmuster), 20 mm dick, 2,8 kg/m^2, 91 Rayl, auf einfacher Lattung, Kassettierung 500 mm x 500 mm, Luftraum 30 mm |  |  |  | Sichtfläche verfestigt und gespritzt (Flockenmuster) | 20 mm | Montiert auf einfacher Lattung, Kassettierung 500 mm x 500 mm, Luftraum 30 mm |  | 30 mm | 2,8 kg/m^2 |  |  | 90 Rayl |  |  | 0.05 | 0.08 | 0.1 | 0.2 | 0.33 | 0.5 | 0.7 | 0.81 | 0.83 | 0.87 | 0.91 | 0.93 | 0.95 | 0.93 | 0.88 | 0.82 | 0.82 | 0.84 | 0.63 |  | 0.6466667 | 0.57 | 0.875 | 1.535088 | 1600 | 0.95 | 2 |  | 1 | [11 empty] | DNA 1968, Tabelle a4-2 |  |  | d
246 | Mineralfaserplatte, kunststoffgebunden, Nenndicke 10 mm, 160 kg/m^3, 1,6 kg/m^2, 25 Rayl |  |  |  |  | 10 mm |  |  |  | 160 kg/m^3, 1,6 kg/m^2 |  |  | 25 Rayl |  |  |  |  | 0.1 | 0.08 | 0.1 | 0.15 | 0.18 | 0.24 | 0.33 | 0.42 | 0.5 | 0.57 | 0.68 | 0.7 | 0.78 | 0.85 | 0.93 | 1 |  |  | 0.494 | 0.17 | 0.815 | 4.794118 | 5000 | 1 | 4 |  | 1 | [11 empty] | DNA 1968, Tabelle a3.2-6 |  |  | d
247 | Mineralfaserplatte, kunststoffgebunden, Nenndicke 20 mm, 150 kg/m^3, 2,82 kg/m^2, 50,8 Rayl/cm |  |  |  |  | 20 mm |  |  |  | 150 kg/m^3, 2,82 kg/m^2 |  |  | 50,8 Rayl/cm |  |  | 0 | 0.06 | 0.05 | 0.06 | 0.1 | 0.25 | 0.35 | 0.51 | 0.65 | 0.78 | 0.78 | 0.88 | 0.92 | 0.98 | 0.95 | 1 | 1 | 0.95 | 0.88 |  | 0.5716667 | 0.305 | 0.99 | 3.245902 | 3150 | 1 | 2 |  | 1 | [11 empty] | DNA 1968, Tabelle a3.2-5 |  |  | d
248 | Mineralfaserplatte, kunststoffgebunden, Nenndicke 30 mm, 30 kg/m^3, 0,825 kg/m^2, 10,6 Rayl/cm |  |  |  |  | 30 mm |  |  |  | 30 kg/m^3, 0,825 kg/m^2 |  |  | 10,6 Rayl/c |  |  | 0.09 | 0.16 | 0.17 | 0.2 | 0.26 | 0.4 | 0.53 | 0.66 | 0.7 | 0.79 | 0.78 | 0.82 | 0.85 | 0.85 | 0.86 | 0.96 | 0.93 | 1.02 | 1.02 |  | 0.6066667 | 0.46 | 0.89 | 1.934783 | 5000 | 1.02 | 2 |  | 1 | [11 empty] | DNA 1968, Tabelle a3.2-1 |  |  | d
249 | Mineralfaserplatte, kunststoffgebunden, Nenndicke 30 mm, 46,5 kg/m^3, 1,4 kg/m^2, 12 Rayl/cm |  |  |  |  | 30 mm |  |  |  | 46,5 kg/m^3, 1,4 kg/m^2 |  |  | 12 Rayl/cm |  |  |  |  | 0.12 | 0.3 | 0.44 | 0.48 | 0.75 | 0.84 | 0.92 | 0.92 | 0.84 | 0.9 | 0.9 | 0.93 | 0.9 | 0.9 | 0.88 | 0.93 | 0.9 |  | 0.786 | 0.64 | 0.905 | 1.4140625 | 2000 | 0.93 | 2 |  | 1 | [11 empty] | DNA 1968, Tabelle a3.2-7 |  |  | d
250 | Mineralfaserplatte, kunststoffgebunden, Nenndicke 30 mm, 46,5 kg/m^3, 1,4 kg/m^2, 12 Rayl/cm, Lattung 50/30 mm (nicht kreuzend), Felder 500 mm x 500 mm, Luftraum 50 mm |  |  |  |  | 30 mm | Montiert auf Lattung 50/30 mm (nicht kreuzend), Felder 500 mm x 500 mm, Luftraum 50 mm |  | 50 mm | 46,5 kg/m^3, 1,4 kg/m^2 |  |  | 12 Rayl/cm |  |  |  |  | 0.28 | 0.55 | 0.73 | 0.9 | 0.93 | 1 | 1 | 1.02 | 0.89 | 0.85 | 0.83 | 0.82 | 0.82 | 0.87 | 0.84 | 0.84 | 0.9 |  | 0.856 | 0.865 | 0.83 | 0.9595376 | 800 | 1.02 | 2 |  | 1 | [11 empty] | DNA 1968, Tabelle a3.2-8 |  |  | d
251 | Mineralfaserplatte, kunststoffgebunden, Nenndicke 50 mm, 100 kg/m^3, 22 Rayl/cm |  |  |  |  | 50 mm |  |  |  | 100 kg/m^3 |  |  | 22 Rayl/cm |  |  | 0.1 | 0.29 | 0.39 | 0.49 | 0.58 | 0.8 | 0.97 | 1.03 | 1.02 | 1.04 | 1.05 | 1.03 | 1.01 | 1.03 | 1.01 | 0.98 | 0.97 | 0.98 | 0.93 |  | 0.825 | 0.805 | 1 | 1.242236 | 1000 | 1.05 | 2 |  | 1 | [11 empty] | DNA 1968, Tabelle a3.2-3 |  |  | d
252 | Mineralfaserplatte, kunststoffgebunden, Nenndicke 50 mm, 40 kg/m^3, 1,98 kg/m^2, 12,7 Rayl/cm |  |  |  |  | 50 mm |  |  |  | 40 kg/m^3, 1,98 kg/m^2 |  |  | 12,7 Rayl/cm |  |  | 0.18 | 0.2 | 0.2 | 0.38 | 0.6 | 0.67 | 0.85 | 0.87 | 0.93 | 0.98 | 0.93 | 0.92 | 0.93 | 0.98 | 0.93 | 1.02 | 0.97 | 1.05 | 1.01 |  | 0.7583333 | 0.735 | 0.975 | 1.326531 | 5000 | 1.05 | 2 |  | 1 | [11 empty] | DNA 1968, Tabelle a3.2-2 |  |  | d
253 | Mineralfaserplatte, sichtseitg alukaschiert (Bitumenbindung), 50 mm dick, 2.1kg/m^2, nur Mineralfaserplatte: 17 Rayl/cm, nur Alu-Folie mit Bitumenschicht: 0.56 kg/m^2, montiert auf Lattenkonstruktion mit Luftraum 230 mm (seitlich umschlossen) vor Wand mi |  |  |  | sichtseitg alukaschiert (Bitumenbindung) | 50 mm Mineralfaserplatte | Mineralfaserplatte montiert auf Lattenkonstruktion mit Luftraum 230 mm (seitlich umschlossen) vor Wand mit Wellasbestzementplatten-Verkleidung, 12.5 kg/m^2. | Wellplatten: Wellenlänge 180 mm, Maß " Spitze-Spitze" 55 mm | 230 mm | Mineralfaserplatte 2.1kg/m^2, Alu-Folie mit Bitumenschicht: 0.56 kg/m^2, Wellasbestzementplatten-Verkleidung 12.5 kg/m^2 |  |  | nur Mineralfaserplatte: 17 Rayl/cm |  |  |  | 0.48 | 0.67 | 0.73 | 0.63 | 0.68 | 0.8 | 0.73 | 0.75 | 0.58 | 0.51 | 0.4 | 0.35 | 0.3 | 0.27 | 0.2 | 0.18 | 0.15 | 0.08 |  | 0.4716667 | 0.68 | 0.24 | 0.3529412 | 400 | 0.8 | 3 |  | 1 | 5 | [10 empty] | DNA-Tabelle 1968 a 7-2 |  |  | d
254 | Glaswollematten, leichte Farbschicht / 3 cm Hohlraum | [7 empty] | 3 cm | [7 empty] | 0.12 |  |  | 0.4 |  |  | 0.8 |  |  | 0.95 |  |  | 0.95 |  |  | 0.85 |  |  |  | 0.6783333 | 0.6 | 0.9 | 1.5 | 1000 | 0.95 | 2 |  | 1 | [11 empty] | J.Meyer, Kirchenakustik, Verlag E.Bochinsky |  |  | d
255 | Glaswollematten, schwere Farbschicht / 3 cm Hohlraum | [7 empty] | 3 cm | [7 empty] | 0.25 |  |  | 0.7 |  |  | 0.55 |  |  | 0.3 |  |  | 0.15 |  |  | 0.1 |  |  |  | 0.3416667 | 0.625 | 0.125 | 0.2 | 250 | 0.7 | 2 |  | 1 | [11 empty] | J.Meyer, Kirchenakustik, Verlag E.Bochinsky |  |  | d
256 | 50 mm mineral wool (40 kg/m3), glued to wall, untreated surface | [12 empty] | 0.15 |  | 0 | 0.15 | 0 | 0 | 0.7 | 0 | 0 | 0.6 | 0 | 0 | 0.6 | 0 | 0 | 0.85 | 0 | 0 | 0.9 | 0 | 0 | 0.9 | 0.6333333 | 0.65 | 0.875 | 1.346154 | 4000 | 0.9 | 2 |  | 1 | [11 empty] | Odeon (Index 1100) | SBI / Kristensen, J., "Sound Absorption Coefficients - Measurement, evaluation, application", Note no. 45, Statens Byggeforskningsinstitut, Hørsholm, 1984 (in Danish), |  | e
257 | 50 mm mineral wool (40 kg/m3), glued to wall, surface sprayed with thin plastic solution | [12 empty] | 0.15 |  | 0 | 0.15 | 0 | 0 | 0.7 | 0 | 0 | 0.6 | 0 | 0 | 0.6 | 0 | 0 | 0.75 | 0 | 0 | 0.75 | 0 | 0 | 0.75 | 0.5916667 | 0.65 | 0.75 | 1.153846 | 2000 | 0.75 | 2 |  | 1 | [11 empty] | Odeon (Index 1101 ) | SBI / Kristensen, J., "Sound Absorption Coefficients - Measurement, evaluation, application", Note no. 45, Statens Byggeforskningsinstitut, Hørsholm, 1984 (in Danish), |  | e
258 | 50 mm mineral wool (70 kg/m3) 300 mm in front of wall | [12 empty] | 0.7 |  | 0 | 0.7 | 0 | 0 | 0.45 | 0 | 0 | 0.65 | 0 | 0 | 0.6 | 0 | 0 | 0.75 | 0 | 0 | 0.65 | 0 | 0 | 0.65 | 0.6333333 | 0.55 | 0.7 | 1.272727 | 2000 | 0.75 | 2 |  | 1 | [11 empty] | Odeon (Index 1102 ) | SBI / Kristensen, J., "Sound Absorption Coefficients - Measurement, evaluation, application", Note no. 45, Statens Byggeforskningsinstitut, Hørsholm, 1984 (in Danish), |  | e
259 | Ceilings, 16 mm pressed mineral fiber board (fissured) 210 mm from ceiling | [15 empty] | 0.38 |  |  | 0.28 |  |  | 0.39 |  |  | 0.59 |  |  | 0.64 |  |  | 0.65 |  |  |  | 0.4883333 | 0.335 | 0.645 | 1.925373 | 4000 | 0.65 | 2 |  | 1 | [11 empty] | Dalenbäck, Datensatz der CATT-Software, November 2000. Data-Category in CATT: MINERALFIBER2, C: Ceilings, D: 16 | Karlen |  | e
260 | Ceilings, 16 mm pressed mineralfiber board (fissured) 20 mm from ceiling | [15 empty] | 0.09 |  |  | 0.4 |  |  | 0.56 |  |  | 0.59 |  |  | 0.7 |  |  | 0.69 |  |  |  | 0.505 | 0.48 | 0.695 | 1.447917 | 2000 | 0.7 | 2 |  | 1 | [11 empty] | Dalenbäck, Datensatz der CATT-Software, November 2000. Data-Category in CATT: MINERALFIBER1, C: Ceilings, D: 16 | Karlen |  | e
261 | Walls, fibre against rigid backing | [15 empty] | 0.08 |  |  | 0.32 |  |  | 0.79 |  |  | 0.93 |  |  | 0.87 |  |  | 0.8 |  |  |  | 0.6316667 | 0.555 | 0.835 | 1.504505 | 1000 | 0.93 | 2 |  | 1 | [11 empty] | Dalenbäck, Datensatz der CATT-Software, November 2000. Ursprüngliche Quelle: . Data-Category in CATT: FIBRERIGIDBACK, C: Walls, D: Fibre | Lawrence: Architectural Acoustics |  | e
262 | polyester fibre panels | [12 empty] | 0.35 |  |  | 0.45 |  |  | 0.75 |  |  | 0.8 |  |  | 0.85 |  |  | 0.85 |  |  | 0.9 |  |  | 0.9 | 0.7666667 | 0.775 | 0.875 | 1.129032 | 4000 | 0.9 | 2 |  | 8 | [11 empty] | RAMSETE |  |  | e
263 | Fiberboard, 1/2-in normal soft, mounted against solid backing |  |  |  | unpainted | [11 empty] | 0.05 |  |  | 0.1 |  |  | 0.15 |  |  | 0.25 |  |  | 0.3 |  |  | 0.3 |  |  |  | 0.1916667 | 0.125 | 0.3 | 2.4 | 2000 | 0.3 | 4 |  | 1 | [11 empty] | Sound System Engineering, Don Davis and Carolyn Davis |  |  | e
264 | Fiberboard, 1/2-in normal soft, mounted against solid backing |  |  |  | some painted | [11 empty] | 0.05 |  |  | 0.1 |  |  | 0.1 |  |  | 0.1 |  |  | 0.1 |  |  | 0.15 |  |  |  | 0.1 | 0.1 | 0.125 | 1.25 | 4000 | 0.15 | 2 |  | 1 | [11 empty] | Sound System Engineering, Don Davis and Carolyn Davis |  |  | e
265 | Fiberboard, 1/2-in normal soft, mounted over 1-in air space |  |  |  | unpainted |  |  |  | 1-in | [7 empty] | 0.3 | [5 empty] | 0.15 | [5 empty] | 0.1 | [6 empty] | 0.1833333 | 0.15 | 0.1 | 0.6666667 | 125 | 0.3 | 1 |  | 1 | [11 empty] | Sound System Engineering, Don Davis and Carolyn Davis |  |  | e
266 | Fiberboard, 1/2-in normal soft, mounted over 1-in air space |  |  |  | some painted |  |  |  | 1-in | [7 empty] | 0.3 | [5 empty] | 0.15 | [5 empty] | 0.1 | [6 empty] | 0.1833333 | 0.15 | 0.1 | 0.6666667 | 125 | 0.3 | 1 |  | 1 | [11 empty] | Sound System Engineering, Don Davis and Carolyn Davis |  |  | e
267 | Fiberglass insulation blanket | AF 100, 1-in, mounting 4 |  |  |  | 1-in | [10 empty] | 0.07 |  |  | 0.23 |  |  | 0.42 |  |  | 0.77 |  |  | 0.73 |  |  | 0.7 |  |  |  | 0.4866667 | 0.325 | 0.715 | 2.2 | 1000 | 0.77 | 2 |  | 1 | [11 empty] | Sound System Engineering, Don Davis and Carolyn Davis |  |  | e
268 | Fiberglass insulation blanket | AF 100, 2-in, mounting 4 |  |  |  | 2-in | [10 empty] | 0.19 |  |  | 0.51 |  |  | 0.79 |  |  | 0.92 |  |  | 0.82 |  |  | 0.78 |  |  |  | 0.6683333 | 0.65 | 0.8 | 1.230769 | 1000 | 0.92 | 2 |  | 1 | [11 empty] | Sound System Engineering, Don Davis and Carolyn Davis |  |  | e
269 | Fiberglass insulation blanket | AF 530, 1-in, mounting 4 |  |  |  | 1-in | [10 empty] | 0.09 |  |  | 0.25 |  |  | 0.6 |  |  | 0.81 |  |  | 0.75 |  |  | 0.74 |  |  |  | 0.54 | 0.425 | 0.745 | 1.752941 | 1000 | 0.81 | 2 |  | 1 | [11 empty] | Sound System Engineering, Don Davis and Carolyn Davis |  |  | e
270 | Fiberglass insulation blanket | AF 530, 2-in, mounting 4 |  |  |  | 2-in | [10 empty] | 0.2 |  |  | 0.56 |  |  | 0.89 |  |  | 0.93 |  |  | 0.84 |  |  | 0.8 |  |  |  | 0.7033333 | 0.725 | 0.82 | 1.131034 | 1000 | 0.93 | 2 |  | 1 | [11 empty] | Sound System Engineering, Don Davis and Carolyn Davis |  |  | e
271 | Fiberglass insulation blanket | AF 530, 4-in, mounting 4 |  |  |  | 2-in | [10 empty] | 0.39 |  |  | 0.91 |  |  | 0.99 |  |  | 0.98 |  |  | 0.93 |  |  | 0.88 |  |  |  | 0.8466667 | 0.95 | 0.905 | 0.9526316 | 500 | 0.99 | 2 |  | 1 | [11 empty] | Sound System Engineering, Don Davis and Carolyn Davis |  |  | e
272 | Mineral or glass wool blanket, covered with open weave fabric |  |  |  | open weave fabric | 2-in |  |  | 1-in | 5-15 lb/ft² | [6 empty] | 0.35 |  |  | 0.7 |  |  | 0.9 |  |  | 0.9 |  |  | 0.95 |  |  | 0.9 |  |  |  | 0.7833333 | 0.8 | 0.925 | 1.15625 | 2000 | 0.95 | 2 |  | 9 | 1 | [10 empty] | Sound System Engineering, Don Davis and Carolyn Davis |  |  | e
273 | Mineral or glass wool blanket covered with 10 % perforated or 20 % slotted hardboard |  |  |  | 10 % perforated or 20% slotted hardboard | 2-in |  |  | 1-in | 5-15 lb/ft² | [6 empty] | 0.4 |  |  | 0.8 |  |  | 0.9 |  |  | 0.85 |  |  | 0.75 | [6 empty] | 0.74 | 0.85 | 0.75 | 0.8823529 | 500 | 0.9 | 2 |  | 3 | 1 | [10 empty] | Sound System Engineering, Don Davis and Carolyn Davis |  |  | e
274 | Gypsum board |  |  |  |  | 12,7 mm | nailed to 5.1- by 10.2-cm studs 41cm center-to-center | [9 empty] | 0.29 |  |  | 0.1 |  |  | 0.05 |  |  | 0.04 |  |  | 0.07 |  |  | 0.09 |  |  |  | 0.1066667 | 0.075 | 0.08 | 1.066667 | 125 | 0.29 | 1 |  | 2 | [11 empty] | Harris:Handbook of Acoustical Measurements and Noise Control, McGraw Hill 1991 |  |  | e
275 | Gypsum board: 1,27 cm nailed to 5,1- by 10,2 cm studs 41 cm center to center | [15 empty] | 0.29 |  |  | 0.1 |  |  | 0.05 |  |  | 0.04 |  |  | 0.07 |  |  | 0.09 |  |  |  | 0.1066667 | 0.075 | 0.08 | 1.066667 | 125 | 0.29 | 1 |  | 2 | [11 empty] | C.M.Harris, Noise Control in Buildings, McGraw Hill 1994 |  |  | e
276 | Gypsum, 2 layers, fiberglass reinforced, 25 mm w/lighting | [15 empty] | 0.15 |  |  | 0.12 |  |  | 0.1 |  |  | 0.08 |  |  | 0.07 |  |  | 0.06 |  |  |  | 0.09666667 | 0.11 | 0.065 | 0.5909091 | 125 | 0.15 | 1 |  | 2 | [11 empty] | JASA 104 (6) Dec 1998 | Beranek / Hidaka |  | e
277 | Gypsum, plaster board, not reinforced, mass per sq m equals [thickness in mm] x 1kg/sq m, approximately | [15 empty] | 0.15 |  |  | 0.12 |  |  | 0.1 |  |  | 0.08 |  |  | 0.07 |  |  | 0.06 |  |  |  | 0.09666667 | 0.11 | 0.065 | 0.5909091 | 125 | 0.15 | 1 |  | 2 | [11 empty] | JASA 104 (6) Dec 1998 | Beranek / Hidaka |  | e
278 | Plaster, ceiling, 60 mm w/lighting & ventilation | [8 empty] | 60 kg/m² | [6 empty] | 0.1 |  |  | 0.08 |  |  | 0.05 |  |  | 0.04 |  |  | 0.03 |  |  | 0.02 |  |  |  | 0.05333333 | 0.065 | 0.025 | 0.3846154 | 125 | 0.1 | 1 |  | 2 | [11 empty] | JASA 104 (6) Dec 1998 | Beranek / Hidaka |  | e
279 | Plaster, ceiling, 30 mm w/lighting & ventilation | [8 empty] | 30 kg/m² | [6 empty] | 0.14 |  |  | 0.12 |  |  | 0.08 |  |  | 0.06 |  |  | 0.06 |  |  | 0.04 |  |  |  | 0.08333333 | 0.1 | 0.05 | 0.5 | 125 | 0.14 | 1 |  | 2 | [11 empty] | JASA 104 (6) Dec 1998 | Beranek / Hidaka |  | e
280 | Plaster, gypsum, or lime, smooth finish on tile or brick |  |  |  | smooth finish |  | on tile or brick | [9 empty] | 0.013 |  |  | 0.015 |  |  | 0.02 |  |  | 0.03 |  |  | 0.04 |  |  | 0.05 |  |  |  | 0.028 | 0.0175 | 0.045 | 2.571429 | 4000 | 0.05 | 5 |  | 2 | [11 empty] | Harris:Handbook of Acoustical Measurements and Noise Control, McGraw Hill 1991 |  |  | e
281 | Plaster, gypsum, or lime, rough finish on lath |  |  |  | rough finish |  | on lath | [9 empty] | 0.14 |  |  | 0.1 |  |  | 0.06 |  |  | 0.05 |  |  | 0.04 |  |  | 0.03 |  |  |  | 0.07 | 0.08 | 0.035 | 0.4375 | 125 | 0.14 | 5 |  | 2 | [11 empty] | Harris:Handbook of Acoustical Measurements and Noise Control, McGraw Hill 1991 |  |  | e
282 | Plaster, gypsum, or lime, smooth finish on lath |  |  |  | smooth finish |  | on lath | [9 empty] | 0.14 |  |  | 0.1 |  |  | 0.06 |  |  | 0.04 |  |  | 0.04 |  |  | 0.03 |  |  |  | 0.06833333 | 0.08 | 0.035 | 0.4375 | 125 | 0.14 | 5 |  | 2 | [11 empty] | Harris:Handbook of Acoustical Measurements and Noise Control, McGraw Hill 1991 |  |  | e
283 | Gipskartonplatte, 18 mm dick, 16 kg/m^2, 400 mm vor starrer Wand |  |  |  |  | 18 mm |  |  | 400 mm | 16 kg/m^2 | [6 empty] | 0.1 |  |  | 0.09 |  |  | 0.05 |  |  | 0.05 |  |  | 0.07 |  |  | 0.04 |  |  |  | 0.06666667 | 0.07 | 0.055 | 0.7857143 | 125 | 0.1 | 5 |  | 2 | [11 empty] | M. Heckl, H.A. Müller: Taschenbuch der Technischen Akustik, Springer 1994 | PTB-Messung |  | d
284 | Gipskartonplatte, 18 mm dick, 16 kg/m^2, 400 mm vor starrer Wand, hinterlegt mit 30 mm Mineralfasermatte 1,05 kg/m^2, 7,5 Rayl/cm |  |  |  |  | 18 mm | Füllung mit Mineralfasermatte, 30 mm dick, 1,05 kg/m^2, 7,5 Rayl/cm |  | 400 mm | 16 kg/m^2 | [6 empty] | 0.18 |  |  | 0.1 |  |  | 0.08 |  |  | 0.07 |  |  | 0.1 |  |  | 0.1 |  |  |  | 0.105 | 0.09 | 0.1 | 1.111111 | 125 | 0.18 | 2 |  | 2 | [11 empty] | M. Heckl, H.A. Müller: Taschenbuch der Technischen Akustik, Springer 1994 | PTB-Messung | bands not standard:2000 4000 6000 Hz | d
285 | Gipskartonplatte 19,6% Lochfächenanteil, 15mm Lochdurchmesser, 100 mm vor starrer Wand, hinterlegt mit Faserflies 12 Rayl, Mineralfasermatte 1,05 kg/m^2, 7,5 Rayl |  |  |  | 19,6% Lochfächenanteil, 15mm Lochdurchmesser |  | hinterlegt mit Faserflies 12 Rayl, Mineralfasermatte 1,05 kg/m^2, 7,5 Rayl |  | 100 mm | [7 empty] | 0.3 |  |  | 0.69 |  |  | 1.01 |  |  | 0.81 |  |  | 0.66 |  |  | 0.62 |  |  |  | 0.6816667 | 0.85 | 0.64 | 0.7529412 | 500 | 1.01 | 2 |  | 2 | [11 empty] | M. Heckl, H.A. Müller: Taschenbuch der Technischen Akustik, Springer 1994 | DNA | bands not standard:2000 4000 6000 Hz | d
286 | Gipskarton-Kassette, 625 x 625 mm, 9,5 mm dick, geschlitzt, Schlitzbreite 2,3 mm, Schlitzabstand 11 mm, Schlitzlänge oben 72 mm, unten 40 mm, Schlitzabstand oben 16 mm, unten 48 mm, Schlitzflächenanteil 8 %, hinterlegt auf der Wand mit Mineralfaserplatte |  |  |  |  | 9,5 mm |  | 625 x 625 mm | 30 mm | [6 empty] | 0.08 | 0.1 | 0.12 | 0.18 | 0.26 | 0.42 | 0.7 | 0.92 | 0.92 | 0.78 | 0.55 | 0.4 | 0.28 | 0.2 | 0.15 | 0.08 | 0.1 | 0.13 | 0.2 |  | 0.355 | 0.59 | 0.15 | 0.2542373 | 500 | 0.92 | 3 |  | 2 | [11 empty] | DNA-Tabelle 1968, b2.2-1b |  |  | d
287 | Gipskarton-Kassette, 625 x 625 mm, 9,5 mm dick, geschlitzt, Schlitzbreite 2,3 mm, Schlitzabstand 11 mm, Schlitzlänge oben 72 mm, unten 40 mm, Schlitzabstand oben 16 mm, unten 48 mm, Schlitzflächenanteil 8 %, Wandabstand 30 mm |  |  |  |  | 9,5 mm |  | 625 x 625 mm | 30 mm | [6 empty] | 0 | 0.08 | 0.05 | 0.1 | 0.07 | 0.08 | 0.15 | 0.25 | 0.38 | 0.38 | 0.3 | 0.25 | 0.18 | 0.12 | 0.08 | 0 | 0.08 | 0.1 | 0.2 |  | 0.15 | 0.16 | 0.1 | 0.625 | 630 | 0.38 | 3 |  | 2 | [11 empty] | DNA-Tabelle 1968, b2.2-1a |  |  | d
288 | Gipskarton-Kassette, 625 x 625 mm, 9,5 mm dick, geschlitzt, Schlitzbreite 6 mm, Schlitzabstand 7,3 mm, Schlitzlänge oben 84 mm, unten 59 mm, Schlitzabstand oben 35 mm, Schlitzflächenanteil 9,5 %, Faservlies, 12 Rayl, Wandabstand 50 mm, auf Lattung 24/48, |  |  |  |  | 9,5 mm |  |  | 50 mm | [6 empty] | 0.07 | 0.05 | 0.15 | 0.15 | 0.25 | 0.33 | 0.48 | 0.7 | 0.72 | 0.72 | 0.6 | 0.45 | 0.35 | 0.28 | 0.25 | 0.24 | 0.23 | 0.2 | 0.22 |  | 0.3516667 | 0.475 | 0.255 | 0.5368421 | 630 | 0.72 | 3 |  | 2 | [11 empty] | DNA-Tabelle 1968, b2.2-3 |  |  | d
289 | Gipskarton-Kassette, gelocht, 0,5 % Lochflächenanteil, Lochdurchmesser 6 mm, Lochraster 75 x 75 mm, Prüffläche:rückseitig Glasfaservlies 0,6 - 0,7 Rayl, Lattung 50/50 im Raster 550 mm x 1150 mm montiert auf Abstandklötze. Prüffläche 3750 mm x 2500 mm aus | [6 empty] | 625 x 625 mm | 100 mm | [6 empty] | 0.22 | 0.32 | 0.35 | 0.38 | 0.24 | 0.18 | 0.15 | 0.12 | 0.03 | 0.05 | 0.02 | 0.05 | 0.02 | 0.01 | 0.02 | 0.05 | 0.14 | 0.08 | 0.13 |  | 0.1416667 | 0.18 | 0.075 | 0.4166667 | 200 | 0.38 | 3 |  | 2 | [11 empty] | DNA-Tabelle 1968, b2.1-10 |  |  | d
290 | Gipskarton-Kassette, gelocht, 1,6 % Lochflächenanteil, Lochdurchmesser 6 mm, Lochraster 42 x 42 mm, Prüffläche:rückseitig Glasfaservlies 0,6 - 0,7 Rayl, Lattung 50/50 im Raster 550 mm x 1150 mm montiert auf Abstandklötze. Prüffläche 3750 mm x 2500 mm aus | [6 empty] | 625 x 625 mm | 100 mm | [6 empty] | 0.18 | 0.26 | 0.38 | 0.55 | 0.64 | 0.43 | 0.33 | 0.26 | 0.15 | 0.13 | 0.08 | 0.08 | 0.05 | 0.04 | 0.04 | 0.05 | 0.08 | 0.08 | 0.05 |  | 0.2266667 | 0.45 | 0.06 | 0.1333333 | 250 | 0.64 | 3 |  | 2 | [11 empty] | DNA-Tabelle 1968, b2.1-9 |  |  | d
291 | Gipskarton-Lochplatte, 12,5 mm dick, 20,2 % Lochflächenanteil, Lochdurchmesser 12 mm und 20 mm (gleiche Anzahl, regelmäßig), auf Lattenkonstruktion im Raster von 625 x 625 mm, Luftraum 30 mm |  |  |  | 20,2 % Lochflächenanteil, Lochdurchmesser 12 mm und 20 mm (gleiche Anzahl, regelmäßig | 12,5 mm | Montiert auf Lattenkonstruktion im Raster von 625 x 625 mm, Luftraum 30 mm |  | 30 mm | [6 empty] | 0.02 |  | 0.03 | 0.1 | 0.08 | 0.05 | 0.1 | 0.08 | 0.06 | 0.2 | 0.25 | 0.22 | 0.13 | 0.11 | 0.1 | 0.08 | 0.05 | 0.1 | 0.18 |  | 0.114 | 0.08 | 0.08 | 1 | 1000 | 0.25 | 3 |  | 2 | [11 empty] | DNA-Tabelle 1968 b 2.1-1 (a) |  |  | d
292 | Gipskarton-Lochplatte, 9,5 mm dick, 6 % Lochflächenanteil, drei Lochdurchmesser 8 mm, 15 mm, 20 mm unregelmäßig verteilt, Prüffläche sonst wie b2.1-3 [rückseitig Faservlies 12 Rayl, Mineralfasermatte 30 mm, 1.05Kg/cm^2, 7,5 Rayl/cm, Drahtgitter, Lattung |  |  |  | Lochflächenanteil 6 %, Lochdurchmesser 8 mm, 15 mm, 20 mm unregelmäßig verteilt | 9,5 mm | Schichtaufbau: 9,5 mm-Gipskarton-Lochplatte mit rückseitigem Faservlies, 30 mm-Mineralfasermatte, Drahtgitter, Abstand hintere Gipsplattenseite/Wand: 100 mm. Unterkonstruktion: Lattung auf Abstandklötzen, Prüffläche seitlich geschlossen | 1500 x 1250 | 100 mm | Mineralfasermatte: 1.05Kg/cm^2, |  |  | Mineralfasermatte: 7,5 Rayl/cm Faservlies: 12 Rayl |  |  | 0.33 | 0.39 | 0.58 | 0.88 | 0.81 | 0.75 | 0.75 | 0.68 | 0.58 | 0.48 | 0.44 | 0.35 | 0.22 | 0.25 | 0.2 | 0.2 | 0.2 | 0.18 | 0.15 |  | 0.4616667 | 0.745 | 0.225 | 0.3020134 | 200 | 0.88 | 3 |  | 2 | [11 empty] | DNA-Tabelle 1968 b2.1-6 |  |  | d
293 | Gipskarton-Lochplatte, 9,5 mm dick, 6 % Lochflächenanteil, drei Lochdurchmesser 8 mm, 15 mm, 20 mm unregelmäßig verteilt, Prüffläche sonst wie b2.1-4 [rückseitig Faservlies 12 Rayl, Mineralfasermatte 30 mm, 1.05Kg/cm^2, 7,5 Rayl/cm, Drahtgitter, Lattung |  |  |  | Lochflächenanteil 6 %, Lochdurchmesser 8 mm, 15 mm, 20 mm unregelmäßig verteilt | 9,5 mm | Schichtaufbau: 9,5 mm-Gipskarton-Lochplatte mit rückseitigem Faservlies, 30 mm-Mineralfasermatte, Drahtgitter, Abstand hintere Gipsplattenseite/Wand: 200 mm. Unterkonstruktion: Lattung auf Abstandklötzen, Prüffläche seitlich geschlossen | 1500 x 1250 | 200 mm | Mineralfasermatte: 1.05Kg/cm^2, |  |  | Mineralfasermatte: 7,5 Rayl/cm Faservlies: 12 Rayl |  |  | 0.5 | 0.58 | 0.68 | 0.78 | 0.76 | 0.68 | 0.68 | 0.55 | 0.48 | 0.38 | 0.39 | 0.33 | 0.25 | 0.25 | 0.22 | 0.28 | 0.2 | 0.2 | 0.19 |  | 0.455 | 0.655 | 0.225 | 0.3435115 | 200 | 0.78 | 3 |  | 2 | [11 empty] | DNA-Tabelle 1968 b2.1-7 |  |  | d
294 | Gipskarton-Lochplatte, 9,5 mm dick, 6 % Lochflächenanteil, drei Lochdurchmesser 8 mm, 15 mm, 20 mm unregelmäßig verteilt, Prüffläche sonst wie b2.1-5 [rückseitig Faservlies 12 Rayl, Mineralfasermatte 30 mm, 1.05Kg/cm^2, 7,5 Rayl/cm, Drahtgitter, Lattung |  |  |  | Lochflächenanteil 6 %, Lochdurchmesser 8 mm, 15 mm, 20 mm unregelmäßig verteilt | 9,5 mm | Schichtaufbau: 9,5 mm-Gipskarton-Lochplatte mit rückseitigem Faservlies, 30 mm-Mineralfasermatte, Drahtgitter, Abstand hintere Gipsplattenseite/Wand: 400 mm. Unterkonstruktion: Lattung auf Abstandklötzen, Prüffläche seitlich geschlossen | 1500 x 1250 | 400 mm | Mineralfasermatte: 1.05Kg/cm^2, |  |  | Mineralfasermatte: 7,5 Rayl/cm Faservlies: 12 Rayl |  |  | 0.62 | 0.66 | 0.7 | 0.63 | 0.69 | 0.59 | 0.5 | 0.45 | 0.5 | 0.5 | 0.47 | 0.4 | 0.3 | 0.28 | 0.24 | 0.26 | 0.23 | 0.25 | 0.2 |  | 0.4633333 | 0.57 | 0.255 | 0.4473684 | 160 | 0.7 | 1 |  | 2 | [11 empty] | DNA-Tabelle 1968 b2.1-8 |  |  | d
295 | Gipskarton-Lochplatte, 9,5 mm dick, Lochdurchmesser 15 mm, Lochraster 30 x 30 mm, Lochflächenanteil 19.6 %, rückseitig Faservlies 12 Rayl, Mineralfasermatte 30 mm, 1.05Kg/cm^2, 7,5 Rayl/cm, Drahtgitter, Lattung 24/48 im Raster 310 mm x 1500 mm montiert au |  |  |  | Lochflächenanteil 19.6 %, Lochdurchmesser 15 mm, Lochraster 30 x 30 mm, | 9,5 mm | Schichtaufbau: 9,5 mm-Gipskarton-Lochplatte mit rückseitigem Faservlies, 30 mm-Mineralfasermatte, Drahtgitter, Abstand hintere Gipsplattenseite/Wand: 100 mm. Unterkonstruktion: Lattung auf Abstandklötzen, Prüffläche seitlich geschlossen | 1500 x 1250 | 100 mm | Mineralfasermatte: 1.05Kg/cm^2, |  |  | Mineralfasermatte: 7,5 Rayl/cm Faservlies: 12 Rayl |  |  | 0.19 | 0.3 | 0.39 | 0.63 | 0.69 | 0.95 | 1.03 | 1.01 | 0.98 | 0.87 | 0.81 | 0.7 | 0.63 | 0.66 | 0.65 | 0.58 | 0.62 | 0.58 | 0.62 |  | 0.6816667 | 0.85 | 0.64 | 0.7529412 | 400 | 1.03 | 2 |  | 2 | [11 empty] | DNA-Tabelle 1968 b2.1-3 |  |  | d
296 | Gipskarton-Lochplatte, wie b 2.1-1(a) [12,5 mm dick, auf Lattenkonstruktion im Raster von 625 x 625 mm, Luftraum 30 mm], jedoch 6 % Lochflächenanteil, drei Lochdurchmesser 8 mm, 15 mm, 20 mm unregelmäßig verteilt |  |  |  | 6 % Lochflächenanteil, drei Lochdurchmesser 8 mm, 15 mm, 20 mm unregelmäßig verteilt | 12,5 mm | Montiert auf Lattenkonstruktion im Raster von 625 x 625 mm, Luftraum 30 mm |  | 30 mm | [6 empty] | 0 | 0.07 | 0.05 | 0.07 | 0.09 | 0.12 | 0.15 | 0.33 | 0.62 | 0.3 | 0.2 | 0.13 | 0.08 | 0.04 | 0.05 | 0.05 | 0.06 | 0.08 | 0.18 |  | 0.1316667 | 0.21 | 0.05 | 0.2380952 | 630 | 0.62 | 3 |  | 2 | [11 empty] | DNA-Tabelle 1968 b 2.1-2 (a) |  |  | d
297 | Gipskarton-Lochplatte, wie b 2.1-2(a) [12,5 mm dick, 6 % Lochflächenanteil, drei Lochdurchmesser 8 mm, 15 mm, 20 mm unregelmäßig verteilt, auf Lattenkonstruktion im Raster von 625 x 625 mm], jedoch im Luftraum Mineralfaserplatte, 20 mm dick, 90 kg/m^3, 33 |  |  |  | 6 % Lochflächenanteil, drei Lochdurchmesser 8 mm, 15 mm, 20 mm unregelmäßig verteilt | 12,5 mm | Montiert auf Lattenkonstruktion im Raster von 625 x 625 mm, Luftraum 30 mm gefüllt mit Mineralfaserplatte, 20 mm dick, 90 kg/m^3, 33.2 Rayl/cm |  | 30 mm | Mineralfaserplatte 90 kg/m^3 |  |  | Mineralfaserplatte33.2 Rayl/cm |  |  | 0 | 0.04 | 0.1 | 0.17 | 0.19 | 0.5 | 0.8 | 0.94 | 0.72 | 0.4 | 0.24 | 0.18 | 0.12 | 0.06 | 0.05 | 0.05 | 0.06 | 0.13 | 0.22 |  | 0.255 | 0.565 | 0.06 | 0.1061947 | 500 | 0.94 | 3 |  | 2 | [11 empty] | DNA-Tabelle 1968 b 2.1-2 (DNA-Tabelle 1968 b) |  |  | d
298 | Gipskarton-Lochplatte, wie b2.1-1 (a) [12,5 mm dick, 20,2 % Lochflächenanteil, Lochdurchmesser 12 mm und 20 mm (gleiche Anzahl, regelmäßig), auf Lattenkonstruktion im Raster von 625 x 625 mm], jedoch im Luftraum Mineralfaserplatte, 20 mm dick, 90 kg/m^3, |  |  |  | 20,2 % Lochflächenanteil, Lochdurchmesser 12 mm und 20 mm (gleiche Anzahl, regelmäßig | 12,5 mm | Montiert auf Lattenkonstruktion im Raster von 625 x 625 mm, Luftraum 30 mm gefüllt mit Mineralfaserplatte, 20 mm dick, 90 kg/m^3, 33.2 Rayl/cm |  | 30 mm | Mineralfaserplatte 90 kg/m^3 |  |  | Mineralfaserplatte33.2 Rayl/cm |  |  | 0.02 | 0.03 | 0.03 | 0.1 | 0.11 | 0.22 | 0.28 | 0.5 | 0.62 | 0.73 | 0.74 | 0.55 | 0.38 | 0.27 | 0.15 | 0.18 | 0.19 | 0.3 | 0.38 |  | 0.3066667 | 0.305 | 0.23 | 0.7540984 | 1000 | 0.74 | 3 |  | 2 | [11 empty] | DNA-Tabelle 1968 b 2.1-1 (DNA-Tabelle 1968 b ) |  |  | d
299 | Gipskarton-Lochplatte, wie b2.1-3 [9,5 mm dick, Lochdurchmesser 15 mm, Lochraster 30 x 30 mm, Lochflächenanteil 19.6 %, rückseitig Faservlies 12 Rayl, Mineralfasermatte 30 mm, 1.05Kg/cm^2, 7,5 Rayl/cm, Drahtgitter, Lattung 24/48 im Raster 310 mm x 1500 mm |  |  |  | Lochflächenanteil 19.6 %, Lochdurchmesser 15 mm, Lochraster 30 x 30 mm, | 9,5 mm | Schichtaufbau: 9,5 mm-Gipskarton-Lochplatte mit rückseitigem Faservlies, 30 mm-Mineralfasermatte, Drahtgitter, Abstand hintere Gipsplattenseite/Wand: 200 mm. Unterkonstruktion: Lattung auf Abstandklötzen, Prüffläche seitlich geschlossen | 1500 x 1250 | 200 mm | Mineralfasermatte: 1.05Kg/cm^2, |  |  | Mineralfasermatte: 7,5 Rayl/cm Faservlies: 12 Rayl |  |  | 0.32 | 0.39 | 0.65 | 0.87 | 0.94 | 0.88 | 0.93 | 0.92 | 0.82 | 0.68 | 0.68 | 0.75 | 0.7 | 0.69 | 0.62 | 0.6 | 0.58 | 0.58 | 0.6 |  | 0.7 | 0.93 | 0.635 | 0.6827957 | 250 | 0.94 | 2 |  | 2 | [11 empty] | DNA-Tabelle 1968 b2.1-4 |  |  | d
300 | Gipskarton-Lochplatte, wie b2.1-3 [9,5 mm dick, Lochdurchmesser 15 mm, Lochraster 30 x 30 mm, Lochflächenanteil 19.6 %, rückseitig Faservlies 12 Rayl, Mineralfasermatte 30 mm, 1.05Kg/cm^2, 7,5 Rayl/cm, Drahtgitter, Lattung 24/48 im Raster 310 mm x 1500 mm |  |  |  | Lochflächenanteil 19.6 %, Lochdurchmesser 15 mm, Lochraster 30 x 30 mm, | 9,5 mm | Schichtaufbau: 9,5 mm-Gipskarton-Lochplatte mit rückseitigem Faservlies, 30 mm-Mineralfasermatte, Drahtgitter, Abstand hintere Gipsplattenseite/Wand: 400 mm. Unterkonstruktion: Lattung auf Abstandklötzen, Prüffläche seitlich geschlossen | 1500 x 1250 | 400 mm | Mineralfasermatte: 1.05Kg/cm^2, |  |  | Mineralfasermatte: 7,5 Rayl/cm Faservlies: 12 Rayl |  |  | 0.65 | 0.3 | 0.88 | 0.8 | 0.96 | 0.82 | 0.65 | 0.68 | 0.85 | 0.82 | 0.79 | 0.75 | 0.73 | 0.72 | 0.68 | 0.63 | 0.63 | 0.6 | 0.63 |  | 0.68 | 0.82 | 0.675 | 0.8231707 | 250 | 0.96 | 2 |  | 2 | [11 empty] | DNA-Tabelle 1968 b2.1-5 |  |  | d
301 | Gipskartonplatte, 12,5 mm dick, 11 kg / m², Kassettierung 625 x 625 mm, Wandabstand 30 mm, hinterfüllt mit Mineralfaserplatte, 20 mm dick, 90 kg / m³, 33,2 Rayl/cm |  |  |  |  | 12,5 mm |  |  | 30 mm | [6 empty] | 0.38 | 0.52 | 0.25 | 0.18 | 0.13 | 0.15 | 0.08 | 0.03 | [12 empty] | 0.2266667 | 0.08 | #DIV/0! | #DIV/0! | 125 | 0.52 | 1 |  | 2 | [11 empty] | DNA-Tabelle 1968, c1-6 |  |  | d
302 | Gipskartonplatte, 12,5 mm dick, 11 kg / m², Kassettierung 625 x 625 mm, Wandabstand 30 mm, leer |  |  |  |  | 12,5 mm |  |  | 30 mm | 11 kg / m² | [5 empty] | 0.22 | 0.29 | 0.28 | 0.3 | 0.17 | 0.15 | 0.08 | 0.04 | [12 empty] | 0.1666667 | 0.105 | #DIV/0! | #DIV/0! | 200 | 0.3 | 1 |  | 2 | [11 empty] | DNA-Tabelle 1968, c1-5 |  |  | d
303 | Gipskartonplatte, 1500 x 1250 x 12,5 mm, 11 kg / m², auf Lattung 24/48 mm, Raster 420 mm, Prüffläche 3750 x 3000 mm mit geschlossener Umrandung, Wandabstand 100 mm, hinterlegte Mineralfasermatte auf Drahtgitter, 30 mm dick, 1,05 kg / m², 7,5 Rayl |  |  |  |  | 12,5 mm |  | 1500 x 1250 x 12,5 mm | 100 mm | [6 empty] | 0.33 | 0.3 | 0.2 | 0.13 | 0.12 | 0.11 | 0.09 | 0.08 | 0.08 | 0.07 | 0.06 | 0.06 | 0.06 | 0.06 | 0.08 | 0.06 | 0.1 | 0.08 | 0.06 |  | 0.12 | 0.1 | 0.08 | 0.8 | 100 | 0.33 | 1 |  | 2 | [11 empty] | DNA-Tabelle 1968, c1-8 |  |  | d
304 | Gipskartonplatte, 1500 x 1250 x 12,5 mm, 11 kg / m², auf Lattung 24/48 mm, Raster 420 mm, Prüffläche 3750 x 3000 mm mit geschlossener Umrandung, Wandabstand 100 mm, leer |  |  |  |  | 12,5 mm |  | 1500 x 1250 x 12,5 mm | 100 mm | 11 kg / m² | [5 empty] | 0.13 | 0.08 | 0.13 | 0.1 | 0.11 | 0.04 | 0.06 | 0.04 | 0.06 | 0.03 | 0.03 | 0.03 | 0.03 | 0.03 | 0.03 | 0.03 | 0 | 0.05 | 0 |  | 0.04833333 | 0.075 | 0.015 | 0.2 | 100 | 0.13 | 1 |  | 2 | [11 empty] | DNA-Tabelle 1968, c1-7 |  |  | d
305 | Gipskartonplatte, 1500 x 1250 x 12,5 mm, 11 kg / m², auf Lattung 24/48 mm, Raster 420 mm, Prüffläche 3750 x 3000 mm mit geschlossener Umrandung, Wandabstand 400 mm, hinterlegte Mineralfasermatte auf Drahtgitter, 30 mm dick, 1,05 kg / m², 7,5 Rayl |  |  |  |  | 12,5 mm |  | 1500 x 1250 x 12,5 mm | 400 mm | [6 empty] | 0.23 | 0.21 | 0.18 | 0.15 | 0.12 | 0.1 | 0.1 | 0.09 | 0.08 | 0.07 | 0.06 | 0.07 | 0.08 | 0.09 | 0.09 | 0.1 | 0.13 | 0.12 | 0.08 |  | 0.1166667 | 0.105 | 0.11 | 1.047619 | 100 | 0.23 | 1 |  | 2 | [11 empty] | DNA-Tabelle 1968, c1-10 |  |  | d
306 | Gipskartonplatte, 1500 x 1250 x 12,5 mm, 11 kg / m², auf Lattung 24/48 mm, Raster 420 mm, Prüffläche 3750 x 3000 mm mit geschlossener Umrandung, Wandabstand 400 mm, leer |  |  |  |  | 12,5 mm |  | 1500 x 1250 x 12,5 mm | 400 mm | 11 kg / m² | [5 empty] | 0.18 | 0.14 | 0.15 | 0.13 | 0.09 | 0.09 | 0.07 | 0.05 | 0.06 | 0.03 | 0.03 | 0.03 | 0.02 | 0.05 | 0.05 | 0.07 | 0 | 0.07 | 0 |  | 0.06 | 0.07 | 0.025 | 0.3571429 | 100 | 0.18 | 1 |  | 2 | [11 empty] | DNA-Tabelle 1968, c1-9 |  |  | d
307 | Gipskartonplatte, 1500 x 1250 x 9,5 mm, 8,3 kg / m², auf Lattung 24/48 mm, Raster 420 mm, Prüffläche 3750 x 3000 mm mit geschlossener Umrandung, Wandabstand 100 mm, hinterlegte Mineralfasermatte auf Drahtgitter, 30 mm dick, 1,05 kg / m², 7,5 Rayl |  |  |  |  | 9,5 mm |  | 1500 x 1250 x 9,5 mm | 100 mm | [6 empty] | 0.4 | 0.28 | 0.22 | 0.18 | 0.14 | 0.13 | 0.13 | 0.09 | 0.08 | 0.07 | 0.06 | 0.08 | 0.06 | 0.05 | 0.08 | 0.09 | 0.1 | 0.07 | 0.03 |  | 0.12 | 0.115 | 0.075 | 0.6521739 | 100 | 0.4 | 1 |  | 2 | [11 empty] | DNA-Tabelle 1968, c1-2 |  |  | d
308 | Gipskartonplatte, 1500 x 1250 x 9,5 mm, 8,3 kg / m², auf Lattung 24/48 mm, Raster 420 mm, Prüffläche 3750 x 3000 mm mit geschlossener Umrandung, Wandabstand 100 mm, leer |  |  |  |  | 9,5 mm |  | 1500 x 1250 x 9,5 mm | 100 mm | 8,3 kg / m² | [5 empty] | 0.2 | 0.11 | 0.12 | 0.12 | 0.13 | 0.05 | 0.07 | 0.05 | 0.07 | 0.03 | 0.02 | 0.02 | 0.02 | 0.02 | 0 | 0.05 | 0.03 | 0.02 | 0.2 |  | 0.06 | 0.09 | 0.025 | 0.2777778 | 100 | 0.2 | 3 |  | 2 | [11 empty] | DNA-Tabelle 1968, c1-1 |  |  | d
309 | Gipskartonplatte, 1500 x 1250 x 9,5 mm, 8,3 kg / m², auf Lattung 24/48 mm, Raster 420 mm, Prüffläche 3750 x 3000 mm mit geschlossener Umrandung, Wandabstand 400 mm, hinterlegte Mineralfasermatte auf Drahtgitter, 30 mm dick, 1,05 kg / m², 7,5 Rayl |  |  |  |  | 9,5 mm |  | 1500 x 1250 x 9,5 mm | 400 mm | [6 empty] | 0.2 | 0.2 | 0.18 | 0.18 | 0.12 | 0.12 | 0.11 | 0.11 | 0.09 | 0.07 | 0.06 | 0.05 | 0.08 | 0.06 | 0.07 | 0.08 | 0.12 | 0.08 | 0.05 |  | 0.1116667 | 0.115 | 0.09 | 0.7826087 | 100 | 0.2 | 1 |  | 2 | [11 empty] | DNA-Tabelle 1968, c1-4 |  |  | d
310 | Gipskartonplatte, 1500 x 1250 x 9,5 mm, 8,3 kg / m², auf Lattung 24/48 mm, Raster 420 mm, Prüffläche 3750 x 3000 mm mit geschlossener Umrandung, Wandabstand 400 mm, leer |  |  |  |  | 9,5 mm |  | 1500 x 1250 x 9,5 mm | 400 mm | 8,3 kg / m² | [5 empty] | 0.2 | 0.11 | 0.12 | 0.12 | 0.09 | 0.05 | 0.08 | 0.05 | 0.07 | 0.03 | 0.03 | 0.03 | 0.03 | 0.05 | 0.03 | 0.05 | 0.07 | 0.06 | 0.02 |  | 0.06666667 | 0.07 | 0.06 | 0.8571429 | 100 | 0.2 | 1 |  | 2 | [11 empty] | DNA-Tabelle 1968, c1-3 |  |  | d
311 | Gipskarton-Schlitzplatte, 9,5 mm dick, Schlitzbreite 2,5 mm, Schlitzabstand 10,8 mm, Schlitzlänge oben 73,5 mm, unten 40 mm, Schlitzabstand oben 14,5 mm, unten 48 mm, Schlitzflächenanteil 8 %, hinterlegt mit Faservlies, 12 Rayl, und Mineralfaserplatte 30 |  |  |  |  | 9,5 mm |  |  | 200 mm | [6 empty] | 0.4 | 0.39 | 0.58 | 0.83 | 0.89 | 0.88 | 0.78 | 0.73 | 0.6 | 0.55 | 0.55 | 0.5 | 0.42 | 0.38 | 0.37 | 0.35 | 0.37 | 0.22 | 0.38 |  | 0.5516667 | 0.81 | 0.375 | 0.462963 | 250 | 0.89 | 2 |  | 2 | [11 empty] | DNA-Tabelle 1968, b2.2-3 |  |  | d
312 | Gipskassette gelocht, 6 mm dick, 625 x 625 mm, 15 % Lochflächenanteil, Lochdurchmesser 4,5 mm, Lochraster 9,7 x 9,7 mm , Prüffläche: rückseitig papierkaschierte Al-Folie, 0,07 kg / m², Mineralfasereinlage 25 mm dick, 0,57 kg / m², 20 Rayl, Tragschiene, W |  |  |  |  | 6 mm + Al-Folie + 25 mm Mineralfasereinlage |  | 625 x 625 mm | 344 mm | [8 empty] | 0.85 | 0.95 | 0.84 | 0.78 | 0.8 | 0.68 | 0.73 | 0.78 | 0.75 | 0.8 | 0.78 | 0.72 | 0.74 | 0.58 | 0.47 | 0.5 |  |  | 0.692 | 0.76 | 0.595 | 0.7828947 | 200 | 0.95 | 2 |  | 2 | [11 empty] | DNA-Tabelle 1968, b2.1-12 |  |  | d
313 | Gipskassette gelocht, 6 mm dick, 625 x 625 mm, 15 % Lochflächenanteil, Lochdurchmesser 4,5 mm, Lochraster 9,7 x 9,7 mm , Prüffläche: rückseitig papierkaschierte Al-Folie, 0,07 kg / m², Mineralfasereinlage 25 mm dick, 0,57 kg / m², 20 Rayl, Tragschiene, W |  |  |  |  | 6 mm + Al-Folie + 25 mm Mineralfasereinlage |  | 625 x 625 mm | 74 mm | [8 empty] | 0.23 | 0.27 | 0.44 | 0.68 | 0.85 | 0.93 | 0.98 | 0.93 | 0.78 | 0.7 | 0.65 | 0.68 | 0.73 | 0.55 | 0.48 | 0.53 |  |  | 0.662 | 0.685 | 0.58 | 0.8467153 | 630 | 0.98 | 2 |  | 2 | [11 empty] | DNA-Tabelle 1968, b2.1-11 |  |  | d
314 | Gipskassette gelocht, 6 mm dick, 625 x 625 mm, 15 % Lochflächenanteil, Lochdurchmesser 4,5 mm, Lochraster 9,7 x 9,7 mm , Prüffläche: rückseitig papierkaschierte Al-Folie, 0,07 kg / m², Mineralfasereinlage 25 mm dick, 0,57 kg / m², 20 Rayl, Tragschiene, zu |  |  |  |  | 6 mm + Al-Folie + 25 mm Mineralfasereinlage |  | 625 x 625 mm | 344 mm | [8 empty] | 0.98 | 0.9 | 0.89 | 0.89 | 0.76 | 0.76 | 0.82 | 0.82 | 0.88 | 0.8 | 0.82 | 0.73 | 0.75 | 0.55 | 0.51 | 0.53 |  |  | 0.754 | 0.825 | 0.62 | 0.7515152 | 160 | 0.98 | 2 |  | 2 | [11 empty] | DNA-Tabelle 1968, b2.1-13 |  |  | d
315 | Acoustic plaster' | [12 empty] | 0.15 |  | 0 | 0.15 | 0 | 0 | 0.25 | 0 | 0 | 0.4 | 0 | 0 | 0.55 | 0 | 0 | 0.6 | 0 | 0 | 0.6 | 0 | 0 | 0.6 | 0.425 | 0.325 | 0.6 | 1.846154 | 2000 | 0.6 | 2 | 4 | 2 | [11 empty] | Odeon (Index 1104 ) | Kristensen, J., "Sound Absorption Coefficients - Measurement, evaluation, application", Note no. 45, Statens Byggeforskningsinstitut, Hørsholm, 1984 (in Danish), |  | e
316 | Plasterboard 9.5 mm with 6 mm o holes in square pattern with approx. 11% perforation. 100 mm from wall with 25 mm mineral wool at front of cavity | [12 empty] | 0.08 |  | 0 | 0.08 | 0 | 0 | 0.2 | 0 | 0 | 0.5 | 0 | 0 | 0.4 | 0 | 0 | 0.4 | 0 | 0 | 0.35 | 0 | 0 | 0.35 | 0.3216667 | 0.35 | 0.375 | 1.071429 | 500 | 0.5 | 2 |  | 2 | [11 empty] | Odeon (Index 109) | SBI / Kristensen, J., "Sound Absorption Coefficients - Measurement, evaluation, application", Note no. 45, Statens Byggeforskningsinstitut, Hørsholm, 1984 (in Danish), |  | e
317 | Walls, 13 mm plaster on 100 mm studs | [15 empty] | 0.29 |  |  | 0.1 |  |  | 0.05 |  |  | 0.04 |  |  | 0.07 |  |  | 0.09 |  |  |  | 0.1066667 | 0.075 | 0.08 | 1.066667 | 125 | 0.29 | 1 |  | 2 | [11 empty] | Dalenbäck, Datensatz der CATT-Software, November 2000. Data-Category in CATT: PLASTER2, C: Walls, D: 13 | Karlen |  | e
318 | Walls, 13 mm plaster on 25 mm studs (nomineral wool) | [15 empty] | 0.16 |  |  | 0.15 |  |  | 0.07 |  |  | 0.08 |  |  | 0.05 |  |  | 0.06 |  |  |  | 0.095 | 0.11 | 0.055 | 0.5 | 125 | 0.16 | 1 |  | 2 | [11 empty] | Dalenbäck, Datensatz der CATT-Software, November 2000. Data-Category in CATT: PLASTER3, C: Walls, D: 13 | Karlen |  | e
319 | Walls, 13 mm plaster on 25 mm studs (with mineral wool) | [15 empty] | 0.26 |  |  | 0.2 |  |  | 0.1 |  |  | 0.07 |  |  | 0.04 |  |  | 0.07 |  |  |  | 0.1233333 | 0.15 | 0.055 | 0.3666667 | 125 | 0.26 | 1 |  | 2 | [11 empty] | Dalenbäck, Datensatz der CATT-Software, November 2000. Data-Category in CATT: PLASTER4, C: Walls, D: 13 | Karlen |  | e
320 | Walls, 30 mm plaster on metal lath | [15 empty] | 0.14 |  |  | 0.1 |  |  | 0.06 |  |  | 0.05 |  |  | 0.04 |  |  | 0.03 |  |  |  | 0.07 | 0.08 | 0.035 | 0.4375 | 125 | 0.14 | 1 |  | 2 | [11 empty] | Dalenbäck, Datensatz der CATT-Software, November 2000. Data-Category in CATT: PLASTER30, C: Walls, D: 30 | Beranek |  | e
321 | Walls, 9 mm plaster on 25 mm studs (nomineral wool) | [15 empty] | 0.15 |  |  | 0.16 |  |  | 0.08 |  |  | 0.06 |  |  | 0.05 |  |  | 0.06 |  |  |  | 0.09333333 | 0.12 | 0.055 | 0.4583333 | 250 | 0.16 | 1 |  | 2 | [11 empty] | Dalenbäck, Datensatz der CATT-Software, November 2000. Data-Category in CATT: PLASTER6, C: Walls, D: 9 | Karlen |  | e
322 | Walls, 9 mm plaster on 25 mm studs (with mineral wool) | [15 empty] | 0.21 |  |  | 0.2 |  |  | 0.07 |  |  | 0.06 |  |  | 0.04 |  |  | 0.08 |  |  |  | 0.11 | 0.135 | 0.06 | 0.4444444 | 125 | 0.21 | 1 |  | 2 | [11 empty] | Dalenbäck, Datensatz der CATT-Software, November 2000. Data-Category in CATT: PLASTER5, C: Walls, D: 9 | Karlen |  | e
323 | Walls, gypsum board, 2 layers total 32 mm | [15 empty] | 0.28 |  |  | 0.12 |  |  | 0.1 |  |  | 0.17 |  |  | 0.13 |  |  | 0.09 |  |  |  | 0.1483333 | 0.11 | 0.11 | 1 | 125 | 0.28 | 2 |  | 2 | [11 empty] | Dalenbäck, Datensatz der CATT-Software, November 2000. Data-Category in CATT: GYPSUM_DBL, C: Walls, D: Gypsum | Beranek |  | e
324 | Walls, perf. 13 mm gypsumboard (11%), d = 5 mm, on studs and mineral wool | [15 empty] | 0.18 |  |  | 0.32 |  |  | 0.71 |  |  | 0.99 |  |  | 0.5 |  |  | 0.29 |  |  |  | 0.4983333 | 0.515 | 0.395 | 0.7669903 | 1000 | 0.99 | 3 |  | 2 | [11 empty] | Dalenbäck, Datensatz der CATT-Software, November 2000. Data-Category in CATT: PLASTER8, C: Walls, D: Perf. | Karlen |  | e
325 | Walls, plastered brickwork |  |  |  | plastered | [11 empty] | 0.01 |  |  | 0.02 |  |  | 0.02 |  |  | 0.03 |  |  | 0.03 |  |  | 0.04 |  |  |  | 0.025 | 0.02 | 0.035 | 1.75 | 4000 | 0.04 | 5 |  | 2 | [11 empty] | Dalenbäck, Datensatz der CATT-Software, November 2000. Data-Category in CATT: BRICK_PLASTERED, C: Walls, D: Plastered | Lawrence |  | e
326 | Walls, plasterwall | [15 empty] | 0.12 |  |  | 0.1 |  |  | 0.08 |  |  | 0.06 |  |  | 0.06 |  |  | 0.06 |  |  |  | 0.08 | 0.09 | 0.06 | 0.6666667 | 125 | 0.12 | 5 |  | 2 | [11 empty] | Dalenbäck, Datensatz der CATT-Software, November 2000. Data-Category in CATT: PLASTER1, C: Walls, D: Plaster | Karlen |  | e
327 | Walls, slotted 13 mm gypsum board (12%), 106 x3 mm2 on studs and mineral wool | [15 empty] | 0.2 |  |  | 0.22 |  |  | 0.71 |  |  | 0.99 |  |  | 0.55 |  |  | 0.42 |  |  |  | 0.515 | 0.465 | 0.485 | 1.043011 | 1000 | 0.99 | 3 |  | 2 | [11 empty] | Dalenbäck, Datensatz der CATT-Software, November 2000. Data-Category in CATT: PLASTER7, C: Walls, D: Slotted | Karlen |  | e
328 | Putz auf Mauerwerk, glatte Oberfläche | [15 empty] | 0.02 |  |  | 0.02 |  |  | 0.03 |  |  | 0.04 |  |  | 0.05 |  |  | 0.05 |  |  |  | 0.035 | 0.025 | 0.05 | 2 | 2000 | 0.05 | 2 |  | 2 | [11 empty] | J.Meyer, Kirchenakustik, Verlag E.Bochinsky |  |  | d
329 | Putz auf Mauerwerk, poröse Oberfläche | [15 empty] | 0.05 |  |  | 0.05 |  |  | 0.07 |  |  | 0.09 |  |  | 0.1 |  |  | 0.12 |  |  |  | 0.08 | 0.06 | 0.11 | 1.833333 | 4000 | 0.12 | 2 |  | 2 | [11 empty] | J.Meyer, Kirchenakustik, Verlag E.Bochinsky |  |  | d
330 | Rabbitzdecke | [15 empty] | 0.25 |  |  | 0.2 |  |  | 0.1 |  |  | 0.05 |  |  | 0.05 |  |  | 0.06 |  |  |  | 0.1183333 | 0.15 | 0.055 | 0.3666667 | 125 | 0.25 | 1 |  | 2 | [11 empty] | J.Meyer, Kirchenakustik, Verlag E.Bochinsky |  |  | d
331 | Gipskatonplatten, ungelocht / 5 cm Hohlraum | [7 empty] | 5 cm | [7 empty] | 0.3 |  |  | 0.12 |  |  | 0.09 |  |  | 0.07 |  |  | 0.07 |  |  | 0.07 |  |  |  | 0.12 | 0.105 | 0.07 | 0.6666667 | 125 | 0.3 | 1 |  | 2 | [11 empty] | J.Meyer, Kirchenakustik, Verlag E.Bochinsky |  |  | d
332 | Gipskartonlochplatten mit Akustikputz / 6 cm Hohlraum | [7 empty] | 6 cm | [7 empty] | 0.44 |  |  | 0.86 |  |  | 0.77 |  |  | 0.46 |  |  | 0.67 |  |  | 0.52 |  |  |  | 0.62 | 0.815 | 0.595 | 0.7300613 | 250 | 0.86 | 2 |  | 2 | [11 empty] | J.Meyer, Kirchenakustik, Verlag E.Bochinsky |  |  | d
333 | Mineralische Trägerplatten mit Beschichtung | [15 empty] | 0.57 |  |  | 0.82 |  |  | 0.77 |  |  | 0.65 |  |  | 0.63 |  |  | 0.49 |  |  |  | 0.655 | 0.795 | 0.56 | 0.7044025 | 250 | 0.82 | 2 |  | 2 | [11 empty] | J.Meyer, Kirchenakustik, Verlag E.Bochinsky |  |  | d
334 | Schallschluckputz, Stärke 20 mm |  |  |  |  | 20 mm | [10 empty] | 0.1 |  |  | 0.25 |  |  | 0.5 |  |  | 0.75 |  |  | 0.8 |  |  | 0.8 |  |  |  | 0.5333333 | 0.375 | 0.8 | 2.133333 | 2000 | 0.8 | 2 |  | 2 | [11 empty] | J.Meyer, Kirchenakustik, Verlag E.Bochinsky |  |  | d
335 | Akustikplatte mit Feinschlitzung / 20 cm Hohlraum | [7 empty] | 20 cm | [7 empty] | 0.6 |  |  | 0.9 |  |  | 0.95 |  |  | 0.75 |  |  | 0.5 |  |  | 0.35 |  |  |  | 0.675 | 0.925 | 0.425 | 0.4594595 | 500 | 0.95 | 2 |  | 12 | [11 empty] | J.Meyer, Kirchenakustik, Verlag E.Bochinsky |  |  | d
336 | GK-Platte, Lochflächenanteil 0,5 % / 10 cm Hohlraum | [7 empty] | 10 cm | [7 empty] | 0.32 |  |  | 0.25 |  |  | 0.12 |  |  | 0.07 |  |  | 0.07 |  |  | 0.07 |  |  |  | 0.15 | 0.185 | 0.07 | 0.3783784 | 125 | 0.32 | 1 |  | 2 | [11 empty] | J.Meyer, Kirchenakustik, Verlag E.Bochinsky |  |  | d
337 | Acoustical plaster (Zonolite) | 1/2-in thick trowel application |  |  |  | 1/2-in | [10 empty] | 0.31 |  |  | 0.32 |  |  | 0.52 |  |  | 0.81 |  |  | 0.88 |  |  | 0.84 |  |  |  | 0.6133333 | 0.42 | 0.86 | 2.047619 | 2000 | 0.88 | 2 |  | 2 | [11 empty] | Sound System Engineering, Don Davis and Carolyn Davis |  |  | e
338 | Acoustical plaster (Zonolite) | 1-in thick trowel application |  |  |  | 1-in | [10 empty] | 0.25 |  |  | 0.45 |  |  | 0.78 |  |  | 0.92 |  |  | 0.89 |  |  | 0.87 |  |  |  | 0.6933333 | 0.615 | 0.88 | 1.430894 | 1000 | 0.92 | 2 |  | 2 | [11 empty] | Sound System Engineering, Don Davis and Carolyn Davis |  |  | e
339 | Plasterboard on frame, 9.5 mm boards, 100 mm empty cavity | [12 empty] | 0.11 |  | 0 | 0.11 | 0 | 0 | 0.13 | 0 | 0 | 0.05 | 0 | 0 | 0.03 | 0 | 0 | 0.02 | 0 | 0 | 0.03 | 0 | 0 | 0.03 | 0.06166667 | 0.09 | 0.025 | 0.2777778 | 250 | 0.13 | 1 |  | 2 | [11 empty] | Odeon (Index 700 ) | Fasold, W. and H. Winkler, 'Bauphysikalische Entwurfslehre, Band 4: Bauakustik', VEB Verlag für Bauwesen, Berlin, 1976. |  | e
340 | Plasterboard on frame, 9.5 mm boards, 100 mm cavity filled with mineral wool | [12 empty] | 0.28 |  | 0 | 0.28 | 0 | 0 | 0.14 | 0 | 0 | 0.09 | 0 | 0 | 0.06 | 0 | 0 | 0.05 | 0 | 0 | 0.05 | 0 | 0 | 0.05 | 0.1116667 | 0.115 | 0.05 | 0.4347826 | 63 | 0.28 | 1 |  | 2 | [11 empty] | Odeon (Index 701) | Fasold, W. and H. Winkler, 'Bauphysikalische Entwurfslehre, Band 4: Bauakustik', VEB Verlag für Bauwesen, Berlin, 1976. |  | e
341 | Plasterboard on frame, 13 mm boards, 100 mm empty cavity | [12 empty] | 0.08 |  | 0 | 0.08 | 0 | 0 | 0.11 | 0 | 0 | 0.05 | 0 | 0 | 0.03 | 0 | 0 | 0.02 | 0 | 0 | 0.03 | 0 | 0 | 0.03 | 0.05333333 | 0.08 | 0.025 | 0.3125 | 250 | 0.11 | 5 |  | 2 | [11 empty] | Odeon (Index 702) | Fasold, W. and H. Winkler, 'Bauphysikalische Entwurfslehre, Band 4: Bauakustik', VEB Verlag für Bauwesen, Berlin, 1976. |  | e
342 | Plasterboard on frame, 13 mm boards, 100 mm cavity filled with mineral wool | [12 empty] | 0.3 |  | 0 | 0.3 | 0 | 0 | 0.12 | 0 | 0 | 0.08 | 0 | 0 | 0.06 | 0 | 0 | 0.06 | 0 | 0 | 0.05 | 0 | 0 | 0.05 | 0.1116667 | 0.1 | 0.055 | 0.55 | 63 | 0.3 | 1 |  | 2 | [11 empty] | Odeon (Index 703) | Fasold, W. and H. Winkler, 'Bauphysikalische Entwurfslehre, Band 4: Bauakustik', VEB Verlag für Bauwesen, Berlin, 1976. |  | e
343 | 2*13 mm plasterboard on steel frame, 50 mm mineral wool in cavity, surface painted | [12 empty] | 0.15 |  | 0 | 0.15 | 0 | 0 | 0.1 | 0 | 0 | 0.06 | 0 | 0 | 0.04 | 0 | 0 | 0.04 | 0 | 0 | 0.05 | 0 | 0 | 0.05 | 0.07333333 | 0.08 | 0.045 | 0.5625 | 63 | 0.15 | 1 |  | 2 | 5 | [10 empty] | Odeon (Index 704) | Petersen, J., 'Rumakustik', SBI-anvisning 137. Statens Byggeforskningsinstitut, Hørsholm, 1983. |  | e
344 | Lime cement plaster | [12 empty] | 0.02 |  | 0 | 0.02 | 0 | 0 | 0.02 | 0 | 0 | 0.03 | 0 | 0 | 0.04 | 0 | 0 | 0.05 | 0 | 0 | 0.05 | 0 | 0 | 0.05 | 0.035 | 0.025 | 0.05 | 2 | 2000 | 0.05 | 5 |  | 2 | [11 empty] | Odeon (Index 300) | Bobran, H.W., 'Handbuch der Bauphysik', Verlag Ulstein, Berlin, 1973. |  | e
345 | Glaze plaster | [12 empty] | 0.01 |  | 0 | 0.01 | 0 | 0 | 0.01 | 0 | 0 | 0.01 | 0 | 0 | 0.02 | 0 | 0 | 0.02 | 0 | 0 | 0.02 | 0 | 0 | 0.02 | 0.015 | 0.01 | 0.02 | 2 | 1000 | 0.02 | 5 |  | 2 | [11 empty] | Odeon (Index 301) | Bobran, H.W., 'Handbuch der Bauphysik', Verlag Ulstein, Berlin, 1973. |  | e
346 | Painted plaster surface | [12 empty] | 0.02 |  | 0 | 0.02 | 0 | 0 | 0.02 | 0 | 0 | 0.02 | 0 | 0 | 0.02 | 0 | 0 | 0.02 | 0 | 0 | 0.02 | 0 | 0 | 0.02 | 0.02 | 0.02 | 0.02 | 1 | 63 | 0.02 | 5 |  | 2 | [11 empty] | Odeon (Index 302) | SBI / Kristensen, J., "Sound Absorption Coefficients - Measurement, evaluation, application", Note no. 45, Statens Byggeforskningsinstitut, Hørsholm, 1984 (in Danish) |  | e
347 | Plaster with wallpaper on backing paper | [12 empty] | 0.02 |  | 0 | 0.02 | 0 | 0 | 0.03 | 0 | 0 | 0.04 | 0 | 0 | 0.05 | 0 | 0 | 0.07 | 0 | 0 | 0.08 | 0 | 0 | 0.08 | 0.04833333 | 0.035 | 0.075 | 2.142857 | 4000 | 0.08 | 5 |  | 2 | 10 | [10 empty] | Odeon (Index 303) | Bobran, H.W., 'Handbuch der Bauphysik', Verlag Ulstein, Berlin, 1973. |  | e
348 | Ceilings, perf. 27 mm gypsumboard (16%), d = 4,5 mm 300mm from ceiling | [15 empty] | 0.45 |  |  | 0.55 |  |  | 0.6 |  |  | 0.9 |  |  | 0.86 |  |  | 0.75 |  |  |  | 0.685 | 0.575 | 0.805 | 1.4 | 1000 | 0.9 | 2 |  | 2 | [11 empty] | Dalenbäck, Datensatz der CATT-Software, November 2000. Data-Category in CATT: PLASTER9, C: Ceilings, D: Perf. | Karlen |  | e
349 | Ceilings, plasterboard ceiling on battens with large air-space above | [5 empty] | plasterboard ceiling on battens |  | large air-space | [7 empty] | 0.2 |  |  | 0.15 |  |  | 0.1 |  |  | 0.08 |  |  | 0.04 |  |  | 0.02 |  |  |  | 0.09833333 | 0.125 | 0.03 | 0.24 | 125 | 0.2 | 1 |  | 2 | [11 empty] | Dalenbäck, Datensatz der CATT-Software, November 2000. Data-Category in CATT: CEIL_PLASTER, C: Ceilings, D: Plasterboard | Lawrence: Architectural Acoustics |  | e
350 | Plaster, gypsum or lime,rough finish on lath | [15 empty] | 0.02 |  |  | 0.03 |  |  | 0.04 |  |  | 0.05 |  |  | 0.04 |  |  | 0.03 |  |  |  | 0.035 | 0.035 | 0.035 | 1 | 1000 | 0.05 | 5 |  | 2 | [11 empty] | Sound System Engineering, Don Davis and Carolyn Davis |  |  | e
351 | Plaster, gypsum or lime,smooth finish on lath | [15 empty] | 0.02 |  |  | 0.02 |  |  | 0.03 |  |  | 0.04 |  |  | 0.04 |  |  | 0.03 |  |  |  | 0.03 | 0.025 | 0.035 | 1.4 | 1000 | 0.04 | 5 |  | 2 | [11 empty] | Sound System Engineering, Don Davis and Carolyn Davis |  |  | e
352 | Floors, wood | [15 empty] | 0.15 |  |  | 0.11 |  |  | 0.1 |  |  | 0.07 |  |  | 0.06 |  |  | 0.07 |  |  |  | 0.09333333 | 0.105 | 0.065 | 0.6190476 | 125 | 0.15 | 1 |  | 3 | [11 empty] | Harris:Handbook of Acoustical Measurements and Noise Control, McGraw Hill 1991 |  |  | e
353 | Floors, wood parquet in asphalt on concrete | [15 empty] | 0.04 |  |  | 0.04 |  |  | 0.07 |  |  | 0.06 |  |  | 0.06 |  |  | 0.07 |  |  |  | 0.05666667 | 0.055 | 0.065 | 1.181818 | 500 | 0.07 | 5 |  | 3 | [11 empty] | Harris:Handbook of Acoustical Measurements and Noise Control, McGraw Hill 1991 |  |  | e
354 | Plywood paneling, 1 cm thick |  |  |  |  | 10 mm | [10 empty] | 0.28 |  |  | 0.22 |  |  | 0.17 |  |  | 0.09 |  |  | 0.1 |  |  | 0.11 |  |  |  | 0.1616667 | 0.195 | 0.105 | 0.5384615 | 125 | 0.28 | 1 |  | 3 | [11 empty] | Harris:Handbook of Acoustical Measurements and Noise Control, McGraw Hill 1991 |  |  | e
355 | Holz, 1,6cm dick, auf 4 cm Holzlatten |  |  |  |  | 16 mm | Lattenunterkonstruktion |  | 40 mm | [7 empty] | 0.18 |  |  | 0.12 |  |  | 0.1 |  |  | 0.09 |  |  | 0.08 |  |  | 0.07 |  |  |  | 0.1066667 | 0.11 | 0.075 | 0.6818182 | 125 | 0.18 | 2 |  | 3 | [11 empty] | M. Heckl, H.A. Müller: Taschenbuch der Technischen Akustik, Springer 1994 | Bruckmayer, F.: Handbuch der Schalltechnik im Hochbau. Wien: Deuticke 1962 |  | d
356 | Holzverkleidung vor Hohlraum | [15 empty] | 0.27 |  |  | 0.25 |  |  | 0.1 |  |  | 0.06 |  |  | 0.06 |  |  | 0.06 |  |  |  | 0.1333333 | 0.175 | 0.06 | 0.3428571 | 125 | 0.27 | 1 |  | 3 | [11 empty] | J.Meyer, Kirchenakustik, Verlag E.Bochinsky |  |  | d
357 | Holzdecke, glatt und ohne Risse | [15 empty] | 0.28 |  |  | 0.1 |  |  | 0.07 |  |  | 0.06 |  |  | 0.06 |  |  | 0.06 |  |  |  | 0.105 | 0.085 | 0.06 | 0.7058824 | 125 | 0.28 | 1 |  | 3 | [11 empty] | J.Meyer, Kirchenakustik, Verlag E.Bochinsky |  |  | d
358 | Holzboden, fest auf Untergrund | [15 empty] | 0.04 |  |  | 0.04 |  |  | 0.05 |  |  | 0.06 |  |  | 0.06 |  |  | 0.06 |  |  |  | 0.05166667 | 0.045 | 0.06 | 1.333333 | 1000 | 0.06 | 5 |  | 3 | [11 empty] | J.Meyer, Kirchenakustik, Verlag E.Bochinsky |  |  | d
359 | Holzdielen auf Hohlraum | [15 empty] | 0.15 |  |  | 0.12 |  |  | 0.1 |  |  | 0.07 |  |  | 0.06 |  |  | 0.06 |  |  |  | 0.09333333 | 0.11 | 0.06 | 0.5454545 | 125 | 0.15 | 2 |  | 3 | [11 empty] | J.Meyer, Kirchenakustik, Verlag E.Bochinsky |  |  | d
360 | Prospektfläche Kirchenorgel | [15 empty] | 0.53 |  |  | 0.5 |  |  | 0.57 |  |  | 0.62 |  |  | 0.6 |  |  | 0.6 |  |  |  | 0.57 | 0.535 | 0.6 | 1.121495 | 1000 | 0.62 | 2 |  | 12 | [11 empty] | J.Meyer, Kirchenakustik, Verlag E.Bochinsky |  |  | d
361 | Sperrholzplatten, 6 mm / 10 cm Hohlraum | [7 empty] | 10 cm | [7 empty] | 0.6 |  |  | 0.35 |  |  | 0.15 |  |  | 0.08 |  |  | 0.07 |  |  | 0.07 |  |  |  | 0.22 | 0.25 | 0.07 | 0.28 | 125 | 0.6 | 1 |  | 3 | [11 empty] | J.Meyer, Kirchenakustik, Verlag E.Bochinsky |  |  | d
362 | Holz-Akustikplatten mit Spezialputz / 5 cm Hohlraum | [7 empty] | 5 cm | [7 empty] | 0.25 |  |  | 0.54 |  |  | 0.64 |  |  | 0.63 |  |  | 0.72 |  |  | 0.68 |  |  |  | 0.5766667 | 0.59 | 0.7 | 1.186441 | 2000 | 0.72 | 2 |  | 3 | 2 | [10 empty] | J.Meyer, Kirchenakustik, Verlag E.Bochinsky |  |  | d
363 | Holz-Akustikplatten mit Akustikvlies / 5 cm Hohlraum | [7 empty] | 5 cm | [7 empty] | 0.17 |  |  | 0.59 |  |  | 0.71 |  |  | 0.67 |  |  | 0.66 |  |  | 0.63 |  |  |  | 0.5716667 | 0.65 | 0.645 | 0.9923077 | 500 | 0.71 | 2 |  | 3 | [11 empty] | J.Meyer, Kirchenakustik, Verlag E.Bochinsky |  |  | d
364 | Holzplatten, Lochflächenanteil 6 % / 5 cm Hohlraum | [7 empty] | 5 cm | [7 empty] | 0.35 |  |  | 0.8 |  |  | 0.65 |  |  | 0.45 |  |  | 0.25 |  |  | 0.2 |  |  |  | 0.45 | 0.725 | 0.225 | 0.3103448 | 250 | 0.8 | 2 |  | 3 | [11 empty] | J.Meyer, Kirchenakustik, Verlag E.Bochinsky |  |  | d
365 | Verbretterung mit offenen Fugen, 5 cm Hohlraum | [7 empty] | 5 cm | [7 empty] | 0.24 |  |  | 0.8 |  |  | 0.35 |  |  | 0.18 |  |  | 0.1 |  |  | 0.1 |  |  |  | 0.295 | 0.575 | 0.1 | 0.173913 | 250 | 0.8 | 2 |  | 3 | [11 empty] | J.Meyer, Kirchenakustik, Verlag E.Bochinsky |  |  | d
366 | Verstäbung vor 10 cm Hohlraum mit 5 cm Matte | [7 empty] | 10 cm | [7 empty] | 0.25 |  |  | 0.5 |  |  | 0.85 |  |  | 0.9 |  |  | 0.85 |  |  | 0.8 |  |  |  | 0.6916667 | 0.675 | 0.825 | 1.222222 | 1000 | 0.9 | 2 |  | 3 | [11 empty] | J.Meyer, Kirchenakustik, Verlag E.Bochinsky |  |  | d
367 | Deckensegel aus Holz-Akustikplatten | [15 empty] | 0.2 |  |  | 0.25 |  |  | 0.45 |  |  | 0.6 |  |  | 0.55 |  |  | 0.5 |  |  |  | 0.425 | 0.35 | 0.525 | 1.5 | 1000 | 0.6 | 2 |  | 3 | 12 | [10 empty] | J.Meyer, Kirchenakustik, Verlag E.Bochinsky |  |  | d
368 | Holzspanplatte, 1250 x 3125 x 16 mm, Typ FP/Y nach DIN 68 761, Edyn ~ 4,6 x 1010 dyn cm-2, Dichte 9,9 kg / m², auf Lattung 625 x 625 mm, Wandabstand 30 mm, hinterlegt mit Mineralfaserplatte 20 mm dick, 90 kg / m³, 33,2 Rayl/cm, Hinterlegung auf ca. 65 % d |  |  |  |  | 16 mm |  | 1250 x 3125 x 16 mm | 30 mm | [6 empty] | 0.4 | 0.38 | 0.2 | 0.15 | 0.11 | 0.05 | 0.08 | 0 | [7 empty] | 0 | 0.01 | 0.07 | 0.05 |  | 0.125 | 0.055 | 0.01 | 0.1818182 | 100 | 0.4 | 1 |  | 3 | [11 empty] | DNA-Tabelle 1968, c1-14 |  |  | d
369 | Holzspanplatte, 1250 x 3125 x 16 mm, Typ FP/Y nach DIN 68 761, Edyn ~ 4,6 x 1010 dyn cm-2, Dichte 9,9 kg / m², auf Lattung 625 x 625 mm, Wandabstand 30 mm, leer |  |  |  |  | 16 mm |  | 1250 x 3125 x 16 mm | 30 mm | 9,9 kg / m² | [5 empty] | 0.17 | 0.27 | 0.18 | 0.18 | 0.07 | 0.05 | 0.02 | 0.01 | [12 empty] | 0.1166667 | 0.04 | #DIV/0! | #DIV/0! | 125 | 0.27 | 1 |  | 3 | [11 empty] | DNA-Tabelle 1968, c1-13 |  |  | d
370 | Holzspanplatte, 1250 x 3125 x 25 mm, Typ FP/Y nach DIN 68 761, Edyn ~ 4,6 x 1010 dyn cm-2, Dichte 15,5 kg / m², auf Lattung 625 x 625 mm, Wandabstand 30 mm, hinterlegt mit Mineralfaserplatte 20 mm dick, 90 kg / m³, 33,2 Rayl/cm, Hinterlegung auf ca. 65 % |  |  |  |  | 25 mm |  | 1250 x 3125 x 25 mm | 30 mm | [6 empty] | 0.35 | 0.11 | 0.1 | 0.1 | 0.08 | 0.02 | [14 empty] | 0.095 | 0.08 | #DIV/0! | #DIV/0! | 100 | 0.35 | 1 |  | 3 | [11 empty] | DNA-Tabelle 1968, c1-16 |  |  | d
371 | Holzspanplatte, 1250 x 3125 x 25 mm, Typ FP/Y nach DIN 68 761, Edyn ~ 4,6 x 1010 dyn cm-2, Dichte 15,5 kg / m², auf Lattung 625 x 625 mm, Wandabstand 30 mm, leer |  |  |  |  | 25 mm |  | 1250 x 3125 x 25 mm | 30 mm | 15,5 kg / m² | [5 empty] | 0.25 | 0.2 | 0.12 | 0.11 | 0.05 | 0.03 | 0.03 | 0.03 | 0 | [11 empty] | 0.09333333 | 0.04 | #DIV/0! | #DIV/0! | 100 | 0.25 | 1 |  | 3 | [11 empty] | DNA-Tabelle 1968, c1-15 |  |  | d
372 | Holzspanplatte, 1250 x 3125 x 8 mm, Typ FP/Y nach DIN 68 761, Edyn ~ 4,6 x 1010 dyn cm-2, Dichte 5 kg / m², auf Lattung 625 x 625 mm, Wandabstand 30 mm, hinterlegt mit Mineralfaserplatte 20 mm dick, 90 kg / m³, 33,2 Rayl/cm, Hinterlegung auf ca. 65 % der |  |  |  |  | 8 mm |  | 1250 x 3125 x 8 mm | 30 mm | [6 empty] | 0.28 | 0.38 | 0.5 | 0.38 | 0.23 | 0.1 | 0.05 | 0.02 | [7 empty] | 0 | 0.06 | 0.13 | 0.12 |  | 0.1725 | 0.125 | 0.06 | 0.48 | 160 | 0.5 | 3 |  | 3 | [11 empty] | DNA-Tabelle 1968, c1-12 |  |  | d
373 | Holzspanplatte, 1250 x 3125 x 8 mm, Typ FP/Y nach DIN 68 761, Edyn ~ 4,6 x 1010 dyn cm-2, Dichte 5 kg / m², auf Lattung 625 x 625 mm, Wandabstand 30 mm, leer |  |  |  |  | 8 mm |  | 1250 x 3125 x 8 mm | 30 mm | 5 kg / m² | [5 empty] | 0.18 | 0.25 | 0.32 | 0.42 | 0.22 | 0.1 | 0.08 | 0.04 | 0.02 | 0.03 | 0 | 0 | 0 | 0.03 | 0 | 0.02 | 0.08 | 0.1 | 0.05 |  | 0.1033333 | 0.13 | 0.055 | 0.4230769 | 200 | 0.42 | 3 |  | 3 | [11 empty] | DNA-Tabelle 1968, c1-11 |  |  | d
374 | Holzverstäbung, Wandverstäbung aus Holzlatten, 25 x 45 mm, gehobelt, unlackiert, Abstandsbreite 16 mm, Wandabstand 50 mm, hinterlegte Mineralfasermatte auf Bitumenpapier gesteppt, Nenndicke 20 mm, 1,5 kg / m² = 10 Rayl (ohne Papier), Kassettierung 610 x 6 |  |  |  |  | 25 mm |  | 610 x 610 mm | 50 mm | [6 empty] | 0.1 | 0.19 | 0.2 | 0.33 | 0.36 | 0.55 | 0.58 | 0.73 | 0.85 | 0.7 | 0.5 | 0.38 | 0.22 | 0.25 | 0.2 | 0.22 | 0.31 | 0.28 | 0.15 |  | 0.39 | 0.545 | 0.28 | 0.5137615 | 630 | 0.85 | 3 |  | 3 | [11 empty] | DNA-Tabelle 1968, b2.2-11 |  |  | d
375 | Holzwolle-Leichtbauplatte, zementgebunden, Format 500 mm x 2000 mm, 35 mm dick, 14,5 kg/m^2, 2,4 Rayl/cm |  |  |  |  | 35 mm |  | 500 mm x 2000 mm |  | 14,5 kg/m^2 |  |  | ~2,4 Rayl/cm |  |  | 0.17 | 0.06 | 0.04 | 0.07 | 0.11 | 0.18 | 0.17 | 0.25 | 0.32 | 0.38 | 0.46 | 0.6 | 0.7 | 0.62 | 0.6 | 0.57 | 0.63 | 0.7 | 0.79 |  | 0.355 | 0.18 | 0.625 | 3.472222 | 6300 | 0.79 | 2 | 4 | 3 | [11 empty] | DNA 1968, Tabelle a3.1-2 |  |  | d
376 | Holzwolle-Leichtbauplatte, zementgebunden, Format 500 mm x 2000 mm, 50 mm dick, 19,5 kg/m^2 , 2,4 Rayl/cm |  |  |  |  | 50 mm |  | 500 mm x 2000 mm |  | 14,5 kg/m^2 |  |  | ~2,4 Rayl/cm |  |  | 0.18 | 0.13 | 0.11 | 0.18 | 0.19 | 0.22 | 0.33 | 0.43 | 0.57 | 0.68 | 0.76 | 0.71 | 0.65 | 0.55 | 0.6 | 0.75 | 0.83 | 0.85 | 0.93 |  | 0.4816667 | 0.31 | 0.69 | 2.225806 | 6300 | 0.93 | 2 |  | 3 | [11 empty] | DNA 1968, Tabelle a3.1-3 |  |  | d
377 | Holzwolle-Leichtbauplatte, zementgebunden, Format 500 mm x 2000 mm, 50 mm dick, 19,5 kg/m^2 , 2,4 Rayl/cm, 30 mm Luftraum, Luftraumkassettierung 500 mm x 500 mm (Lattenkonstruktion) |  |  |  |  | 50 mm | Montiert auf Lattenkonstruktion, Luftraumkassettierung 500 mm x 500 mm | 500 mm x 2000 mm | 30 mm | 19,5 kg/m^2 |  |  | ~2,4 Rayl/cm |  |  | 0.11 | 0.11 | 0.11 | 0.18 | 0.24 | 0.32 | 0.44 | 0.58 | 0.7 | 0.68 | 0.53 | 0.48 | 0.5 | 0.58 | 0.67 | 0.6 | 0.72 | 0.75 | 0.73 |  | 0.46 | 0.41 | 0.65 | 1.585366 | 5000 | 0.75 | 2 |  | 3 | [11 empty] | DNA 1968, Tabelle a 3.1-4 |  |  | d
378 | Leichtspan-Platte, 19 mm dick, 5,7 kg / m^2, 55 Rayl |  |  |  |  | 19 mm |  |  |  | 5,7 kg / m^2 |  |  | 55 Rayl |  |  | 0.04 | 0.06 | 0.07 | 0.11 | 0.15 | 0.2 | 0.32 | 0.44 | 0.68 | 0.81 | 0.91 | 0.9 | 0.8 | 0.66 | 0.58 | 0.56 | 0.54 | 0.58 | 0.58 |  | 0.46 | 0.295 | 0.6 | 2.033898 | 1000 | 0.91 | 2 |  | 3 | [11 empty] | DNA 1968, Tabelle a3.1-5 |  |  | d
379 | Leichtspan-Platte, 19 mm dick, 5,7 kg / m^2, 55 Rayl auf Kreuzlattung 24/48 mm, Luftraum 50 mm, horizontaler Abstand 800 mm, vertikaler Abstand 625 mm, Ränder der Prüffläche seitlich geschlossen |  |  |  |  | 19 mm | Montiert auf Kreuzlattung 24/48 mm, Luftraum 50 mm, horizontaler Abstand 800 mm, vertikaler Abstand 625 mm, Ränder der Prüffläche seitlich geschlossen |  | 50 mm | 5,7 kg / m^2 |  |  | 55 Rayl |  |  | 0.08 | 0.12 | 0.19 | 0.26 | 0.42 | 0.6 | 0.8 | 0.86 | 0.83 | 0.73 | 0.67 | 0.6 | 0.58 | 0.65 | 0.72 | 0.7 | 0.56 | 0.57 | 0.67 |  | 0.5466667 | 0.64 | 0.605 | 0.9453125 | 500 | 0.86 | 2 |  | 3 | [11 empty] | DNA 1968, Tabelle a3.1-6 |  |  | d
380 | Leichtspan-Platte, 19 mm dick, 6,4 kg / m^2, 139 Rayl auf Kreuzlattung 24/48 mm, Luftraum 50 mm, horizontaler Abstand 800 mm, vertikaler Abstand 625 mm, Ränder der Prüffläche seitlich geschlossen |  |  |  |  | 19 mm | Montiert auf Kreuzlattung 24/48 mm, Luftraum 50 mm, horizontaler Abstand 800 mm, vertikaler Abstand 625 mm, Ränder der Prüffläche seitlich geschlossen |  | 50 mm | 6,4 kg / m^2 |  |  | 139 Rayl |  |  | 0.09 | 0.16 | 0.3 | 0.39 | 0.58 | 0.72 | 0.74 | 0.75 | 0.69 | 0.62 | 0.53 | 0.5 | 0.52 | 0.54 | 0.52 | 0.49 | 0.42 | 0.44 | 0.44 |  | 0.4966667 | 0.665 | 0.48 | 0.7218045 | 500 | 0.75 | 2 |  | 3 | [11 empty] | DNA 1968, Tabelle a3.1-8 |  |  | d
381 | Leichtspan-Platte, 19 mm dick, 6,4 kg / m^2, 139 Rayl |  |  |  |  | 19 mm |  |  |  | 6,4 kg / m^2 |  |  | 139 Rayl |  |  | 0.04 | 0.06 | 0.14 | 0.13 | 0.22 | 0.3 | 0.48 | 0.61 | 0.73 | 0.78 | 0.75 | 0.64 | 0.57 | 0.47 | 0.45 | 0.43 | 0.37 | 0.38 | 0.43 |  | 0.4133333 | 0.415 | 0.42 | 1.012048 | 800 | 0.78 | 2 |  | 3 | [11 empty] | DNA 1968, Tabelle a3.1-7 |  |  | d
382 | Leichtspanplatte, beidseitig poröse Hartfolie, 35 mm dick, 9.5 kg/m^2, 102 Rayl, auf Lattenunterkontruktion 24/48 mm, Lattenabstand 625 mm, Luftraum 250 mm, Ränder der Prüffläche seitl. geschlossen |  |  |  | poröse Hartfolie | 35 mm | Montiert auf Kreuzlattung 24/48 mm, Lattenabstand 625 mm, Luftraum 250 mm, Ränder der Prüffläche seitl. geschlossen |  | 250 mm | 9.5 kg/m^2 |  |  | 102 Rayl |  |  |  |  | 0.72 | 0.87 | 0.87 | 0.8 | 0.73 | 0.66 | 0.68 | 0.75 | 0.8 | 0.85 | 0.88 | 0.79 | 0.73 | 0.8 | 0.76 | 0.73 | 0.76 |  | 0.776 | 0.765 | 0.775 | 1.013072 | 1600 | 0.88 | 2 |  | 3 | [11 empty] | DNA-Tabelle 1968 a 4-8 |  |  | d
383 | Leichtspanplatte, vorderseitig mit poröser Hartfolie, rückseitig Glasfaservlies, 19 mm dick, 6,2 kg/m^2, 149 Rayl |  |  |  | vorderseitig mit poröser Hartfolie | 19 mm |  |  |  | 6,2 kg/m^2 |  |  | 149 Rayl |  |  | 0.05 | 0.05 | 0.13 | 0.13 | 0.15 | 0.22 | 0.35 | 0.48 | 0.68 | 0.88 | 0.96 | 0.93 | 0.85 | 0.77 | 0.73 | 0.75 | 0.68 | 0.65 | 0.75 |  | 0.515 | 0.315 | 0.725 | 2.301587 | 1000 | 0.96 | 2 |  | 3 | [11 empty] | DNA-Tabelle 1968 a 4-5 |  |  | d
384 | Leichtspanplatte, vorderseitig poröse Hartfolie lackiert, rückseitig Papierkaschierung, 19 mm dick, 6,1 kg/m^2, 246 Rayl, 230 Rayl Rohling, auf Kreuzlattung 24/48 mm, Luftraum 50 mm, horizontaler Abstand 800 mm, vertikaler Abstand 625 mm, Ränder der Prü |  |  |  | vorderseitig poröse Hartfolie lackiert | 19 mm | Montiert auf Kreuzlattung 24/48 mm, horizontaler Abstand 800 mm, vertikaler Abstand 625 mm, Luftraum 50 mm, Ränder der Prüffläche seitl. geschlossen |  | 50 mm | 6,1 kg/m^2 |  |  | 246 Rayl, 230 Rayl Rohling |  |  | 0.1 | 0.14 | 0.33 | 0.38 | 0.39 | 0.42 | 0.5 | 0.58 | 0.68 | 0.72 | 0.78 | 0.7 | 0.67 | 0.58 | 0.48 | 0.48 | 0.6 | 0.6 | 0.62 |  | 0.5116667 | 0.485 | 0.59 | 1.216495 | 1000 | 0.78 | 2 |  | 3 | [11 empty] | DNA-Tabelle 1968 a4-7 |  |  | d
385 | Leichtspanplatte, vorderseitig poröse Hartfolie mit Tropfendecor, rückseitig Glasfaservlies, 19 mm dick, 6,2 kg/m^2, 149 Rayl, auf Kreuzlattung 24/48 mm, Luftraum 50 mm, horizontaler Abstand 800 mm, vertikaler Abstand 625 mm, Ränder der Prüffläche seitl |  |  |  | vorderseitig poröse Hartfolie mit Tropfendecor | 19 mm | Montiert auf Kreuzlattung 24/48 mm, horizontaler Abstand 800 mm, vertikaler Abstand 625 mm, Luftraum 50 mm, Ränder der Prüffläche seitl. geschlossen |  | 50 mm | 6,2 kg/m^2 |  |  | 149 Rayl |  |  | 0.08 | 0.11 | 0.2 | 0.32 | 0.43 | 0.65 | 0.8 | 0.87 | 0.83 | 0.8 | 0.74 | 0.72 | 0.7 | 0.74 | 0.77 | 0.75 | 0.69 | 0.67 | 0.67 |  | 0.5966667 | 0.65 | 0.715 | 1.1 | 500 | 0.87 | 2 |  | 3 | [11 empty] | DNA-Tabelle 1968 a4-6 |  |  | d
386 | Sperrholzplatten, 6 mm dick, 4,2 kg / m², Prüffläche 3180 x 3180 mm, Kassettierung 500 x 1000 mm, Lattung 25/50 mm, Wandabstand 50 mm, hinterlegt mit Mineralfaserplatten 50 mm dick, 100 kg / m³, 20 Rayl/cm |  |  |  |  | 6 mm |  |  | 50 mm | [6 empty] | 0.48 | 0.57 | 0.63 | 0.43 | 0.37 | 0.28 | 0.18 | 0.13 | 0.12 | 0.07 | 0.07 | 0.07 | 0.05 | 0.06 | 0.08 | 0.06 | 0.03 | 0.13 | 0.05 |  | 0.205 | 0.25 | 0.045 | 0.18 | 160 | 0.63 | 3 |  | 3 | [11 empty] | DNA-Tabelle 1968, c1-18 |  |  | d
387 | Sperrholzplatten, 6 mm dick, 4,2 kg / m², Prüffläche 3180 x 3180 mm, Kassettierung 500 x 1000 mm, Lattung 25/50 mm, Wandabstand 50 mm, leer |  |  |  |  | 6 mm |  |  | 50 mm | 4,2 kg / m² | [5 empty] | 0.15 | 0.18 | 0.4 | 0.33 | 0.28 | 0.18 | 0.18 | 0.12 | 0.09 | 0.1 | 0.07 | 0.05 | 0.05 | 0.04 | 0.06 | 0.05 | 0.04 | 0.1 | 0.02 |  | 0.1216667 | 0.2 | 0.04 | 0.2 | 160 | 0.4 | 3 |  | 3 | [11 empty] | DNA-Tabelle 1968, c1-17 |  |  | d
388 | Sperrholzplatten, 6 mm dick, 4,2 kg / m², Prüffläche 3180 x 3180 mm, Lattung 25/50 mm, Wandabstand 100 mm, hinterlegt mit Mineralfaserplatten 50 mm dick, 100 kg / m³, 20 Rayl/cm |  |  |  |  | 6 mm |  |  | 100 mm | [6 empty] | 0.58 | 0.75 | 0.58 | 0.4 | 0.3 | 0.22 | 0.15 | 0.12 | 0.08 | 0.08 | 0.05 | 0.05 | 0.05 | 0.04 | 0.05 | 0.04 | 0.03 | 0.07 | 0.03 |  | 0.215 | 0.21 | 0.035 | 0.1666667 | 125 | 0.75 | 1 |  | 3 | [11 empty] | DNA-Tabelle 1968, c1-19 |  |  | d
389 | Sperrholzplatten, 6 mm dick, 4,2 kg / m², Prüffläche 3180 x 3180 mm, Lattung 25/50 mm, Wandabstand 100 mm, Luftraum vollständig aufgefüllt mit Mineralfaserplatten, 100 kg / m³, 20 Rayl/cm |  |  |  |  | 6 mm |  |  | 100 mm | [6 empty] | 0.73 | 0.59 | 0.52 | 0.5 | 0.36 | 0.28 | 0.22 | 0.18 | 0.13 | 0.1 | 0.08 | 0.07 | 0.06 | 0.05 | 0.04 | 0.04 | 0.08 | 0.12 | 0.05 |  | 0.2233333 | 0.27 | 0.065 | 0.2407407 | 100 | 0.73 | 1 |  | 3 | [11 empty] | DNA-Tabelle 1968, c1-20 |  |  | d
390 | Verbretterung, Fichtenbretter 100 mm breit, genutet, gehobelt, unlackiert, alle Schlitze offen, Schlitzbreite 10 mm, Wandabstand 50 mm, hinterlegte Mineralfasermatte auf Bitumenpapier gesteppt, Nenndicke 20 mm, 1,5 kg / m² = 10 Rayl (ohne Papier), Kassett |  |  |  |  | 20 mm |  | 660 x 660 mm | 50 mm | [6 empty] | 0.2 | 0.18 | 0.22 | 0.28 | 0.44 | 0.73 | 0.9 | 0.75 | 0.58 | 0.28 | 0.23 | 0.15 | 0.1 | 0.1 | 0.15 | 0.28 | 0.2 | 0.08 | 0.15 |  | 0.3166667 | 0.595 | 0.15 | 0.2521008 | 400 | 0.9 | 3 |  | 3 | [11 empty] | DNA-Tabelle 1968, b2.2-8 |  |  | d
391 | Verbretterung, Fichtenbretter 100 mm breit, genutet, gehobelt, unlackiert, jeder zweite Schlitz durch eingelegte Hartfaserfedern geschlossen, Schlitzbreite 10 mm, Wandabstand 105 mm, hinterlegte Mineralfasermatte auf Bitumenpapier gesteppt, Nenndicke 40 m |  |  |  |  | 20 mm |  |  | 105 mm | [6 empty] | 0.18 | 0.45 | 0.5 | 0.83 | 0.85 | 0.48 | 0.28 | 0.1 | 0.1 | 0.1 | 0 | 0 | 0.05 | 0.08 | 0.15 | 0.18 | 0.13 | 0.15 | 0.13 |  | 0.2683333 | 0.475 | 0.105 | 0.2210526 | 250 | 0.85 | 3 |  | 3 | [11 empty] | DNA-Tabelle 1968, b2.2-10 |  |  | d
392 | Verbretterung, Fichtenbretter 100 mm breit, genutet, gehobelt, unlackiert, jeder zweite Schlitz offen, Schlitzbreite 10 mm, Wandabstand 50 mm, hinterlegte Mineralfasermatte auf Bitumenpapier gesteppt, Nenndicke 20 mm, 1,5 kg / m² = 10 Rayl (ohne Papier), |  |  |  |  | 20 mm |  | 660 x 660 mm | 50 mm | [6 empty] | 0.25 | 0.24 | 0.3 | 0.65 | 0.89 | 0.83 | 0.6 | 0.37 | 0.28 | 0.15 | 0.18 | 0.12 | 0.12 | 0.07 | 0.07 | 0.17 | 0.14 | 0.05 | 0.1 |  | 0.315 | 0.63 | 0.105 | 0.1666667 | 250 | 0.89 | 3 |  | 3 | [11 empty] | DNA-Tabelle 1968, b2.2-9 |  |  | d
393 | Wooden floor on joists | [12 empty] | 0.15 |  | 0 | 0.15 | 0 | 0 | 0.11 | 0 | 0 | 0.1 | 0 | 0 | 0.07 | 0 | 0 | 0.06 | 0 | 0 | 0.07 | 0 | 0 | 0.07 | 0.09333333 | 0.105 | 0.065 | 0.6190476 | 63 | 0.15 | 1 |  | 3 | [11 empty] | Odeon (Index 500) | Ingerslev, F, 'Lærebog i bygningsakustik for Ingeniører', Teknisk forlag, Copenhagen, 1949. |  | e
394 | Parquet fixed in asphalt, on concrete | [12 empty] | 0.04 |  | 0 | 0.04 | 0 | 0 | 0.04 | 0 | 0 | 0.07 | 0 | 0 | 0.06 | 0 | 0 | 0.06 | 0 | 0 | 0.07 | 0 | 0 | 0.07 | 0.05666667 | 0.055 | 0.065 | 1.181818 | 500 | 0.07 | 5 |  | 3 | [11 empty] | Odeon (Index 501) | Ingerslev, F, 'Lærebog i bygningsakustik for Ingeniører', Teknisk forlag, Copenhagen, 1949. |  | e
395 | Parquet on counterfloor | [12 empty] | 0.2 |  | 0 | 0.2 | 0 | 0 | 0.15 | 0 | 0 | 0.1 | 0 | 0 | 0.1 | 0 | 0 | 0.05 | 0 | 0 | 0.1 | 0 | 0 | 0.1 | 0.1166667 | 0.125 | 0.075 | 0.6 | 63 | 0.2 | 1 |  | 3 | [11 empty] | Odeon (Index 502) | Bobran, H.W., 'Handbuch der Bauphysik', Verlag Ulstein, Berlin, 1973. |  | e
396 | Solid wooden door | [12 empty] | 0.14 |  | 0 | 0.14 | 0 | 0 | 0.1 | 0 | 0 | 0.06 | 0 | 0 | 0.08 | 0 | 0 | 0.1 | 0 | 0 | 0.1 | 0 | 0 | 0.1 | 0.09666667 | 0.08 | 0.1 | 1.25 | 63 | 0.14 | 5 |  | 3 | [11 empty] | Odeon (Index 603) | Bobran, H.W., 'Handbuch der Bauphysik', Verlag Ulstein, Berlin, 1973. (Odeon-Index 603) |  | e
397 | 16-22 mm wood facing (tongue-and-groove or rabbeted) on frame over 50 mm cavity filled with mineral wool | [12 empty] | 0.25 |  | 0 | 0.25 | 0 | 0 | 0.15 | 0 | 0 | 0.1 | 0 | 0 | 0.09 | 0 | 0 | 0.08 | 0 | 0 | 0.07 | 0 | 0 | 0.07 | 0.1233333 | 0.125 | 0.075 | 0.6 | 63 | 0.25 | 1 |  | 3 | [11 empty] | Odeon (Index 800) | Bobran, H.W., 'Handbuch der Bauphysik', Verlag Ulstein, Berlin, 1973. |  | e
398 | 6 mm wood fibre board on laths, cavity >100 mm deep | [12 empty] | 0.3 |  | 0 | 0.3 | 0 | 0 | 0.2 | 0 | 0 | 0.2 | 0 | 0 | 0.1 | 0 | 0 | 0.05 | 0 | 0 | 0.05 | 0 | 0 | 0.05 | 0.15 | 0.2 | 0.05 | 0.25 | 63 | 0.3 | 1 |  | 3 | [11 empty] | Odeon (Index 801) | Bobran, H.W., 'Handbuch der Bauphysik', Verlag Ulstein, Berlin, 1973. |  | e
399 | 22 mm chipboard, 50 mm cavity filled with mineral wool | [12 empty] | 0.12 |  | 0 | 0.12 | 0 | 0 | 0.04 | 0 | 0 | 0.06 | 0 | 0 | 0.05 | 0 | 0 | 0.05 | 0 | 0 | 0.05 | 0 | 0 | 0.05 | 0.06166667 | 0.05 | 0.05 | 1 | 63 | 0.12 | 5 |  | 3 | [11 empty] | Odeon (Index 802) | Bobran, H.W., 'Handbuch der Bauphysik', Verlag Ulstein, Berlin, 1973. |  | e
400 | 3-4 mm asbestos or plywood sheets, >75 mm cavity with 25-50 mm mineral wool | [12 empty] | 0.5 |  | 0 | 0.5 | 0 | 0 | 0.3 | 0 | 0 | 0.1 | 0 | 0 | 0.05 | 0 | 0 | 0.05 | 0 | 0 | 0.05 | 0 | 0 | 0.05 | 0.175 | 0.2 | 0.05 | 0.25 | 63 | 0.5 | 1 |  | 3 | [11 empty] | Odeon (Index 803) | SBI / Kristensen, J., "Sound Absorption Coefficients - Measurement, evaluation, application", Note no. 45, Statens Byggeforskningsinstitut, Hørsholm, 1984 (in Danish), |  | e
401 | 4 mm asbestos or plywood boards fastened at random intervals (at least 0.4 * 0.6 m), over 75 mm cavity with 25 mm mineral wool | [12 empty] | 0.55 |  | 0 | 0.55 | 0 | 0 | 0.3 | 0 | 0 | 0.1 | 0 | 0 | 0.05 | 0 | 0 | 0.05 | 0 | 0 | 0.05 | 0 | 0 | 0.05 | 0.1833333 | 0.2 | 0.05 | 0.25 | 63 | 0.55 | 1 |  | 3 | [11 empty] | Odeon (Index 804) | SBI / Kristensen, J., "Sound Absorption Coefficients - Measurement, evaluation, application", Note no. 45, Statens Byggeforskningsinstitut, Hørsholm, 1984 (in Danish), |  | e
402 | 22 * 100 mm boards with 10 mm gaps, over 50 mm cavity with glass mat in front of mineral wool | [12 empty] | 0.05 |  | 0 | 0.05 | 0 | 0 | 0.25 | 0 | 0 | 0.6 | 0 | 0 | 0.15 | 0 | 0 | 0.05 | 0 | 0 | 0.1 | 0 | 0 | 0.1 | 0.2 | 0.425 | 0.075 | 0.1764706 | 500 | 0.6 | 3 |  | 3 | [11 empty] | Odeon (Index 1004) | Bobran, H.W., 'Handbuch der Bauphysik', Verlag Ulstein, Berlin, 1973. |  | e
403 | 3.5-4 mm boards (asbestos, plywood or hard fibreboard), 4.5-5 mm o holes in square pattern with approx. 13% perforation, on frame construction: 25 mm cavity with 25 mm mineral wool | [12 empty] | 0.08 |  | 0 | 0.08 | 0 | 0 | 0.2 | 0 | 0 | 0.55 | 0 | 0 | 0.65 | 0 | 0 | 0.5 | 0 | 0 | 0.4 | 0 | 0 | 0.4 | 0.3966667 | 0.375 | 0.45 | 1.2 | 1000 | 0.65 | 2 |  | 3 | [11 empty] | Odeon (Index 1005) | SBI / Kristensen, J., "Sound Absorption Coefficients - Measurement, evaluation, application", Note no. 45, Statens Byggeforskningsinstitut, Hørsholm, 1984 (in Danish), |  | e
404 | As above: 75 mm cavity with 25 mm mineral wool at front of cavity | [12 empty] | 0.2 |  | 0 | 0.2 | 0 | 0 | 0.4 | 0 | 0 | 0.65 | 0 | 0 | 0.6 | 0 | 0 | 0.5 | 0 | 0 | 0.4 | 0 | 0 | 0.4 | 0.4583333 | 0.525 | 0.45 | 0.8571429 | 500 | 0.65 | 2 |  | 3 | [11 empty] | Odeon (Index 1006) | SBI / Kristensen, J., "Sound Absorption Coefficients - Measurement, evaluation, application", Note no. 45, Statens Byggeforskningsinstitut, Hørsholm, 1984 (in Danish), |  | e
405 | As above: 50 mm cavity with 50 mm mineral wool | [12 empty] | 0.15 |  | 0 | 0.15 | 0 | 0 | 0.6 | 0 | 0 | 0.8 | 0 | 0 | 0.6 | 0 | 0 | 0.5 | 0 | 0 | 0.4 | 0 | 0 | 0.4 | 0.5083333 | 0.7 | 0.45 | 0.6428571 | 500 | 0.8 | 3 |  | 3 | [11 empty] | Odeon (Index 1007) | SBI / Kristensen, J., "Sound Absorption Coefficients - Measurement, evaluation, application", Note no. 45, Statens Byggeforskningsinstitut, Hørsholm, 1984 (in Danish), |  | e
406 | As above: 0.5 m cavity with 100 mm mineral wool at front of cavity | [12 empty] | 0.7 |  | 0 | 0.7 | 0 | 0 | 0.8 | 0 | 0 | 0.75 | 0 | 0 | 0.6 | 0 | 0 | 0.5 | 0 | 0 | 0.4 | 0 | 0 | 0.4 | 0.625 | 0.775 | 0.45 | 0.5806452 | 250 | 0.8 | 1 |  | 3 | [11 empty] | Odeon (Index 1008) | SBI / Kristensen, J., "Sound Absorption Coefficients - Measurement, evaluation, application", Note no. 45, Statens Byggeforskningsinstitut, Hørsholm, 1984 (in Danish), |  | e
407 | 50 mm wood-wool set in mortar | [12 empty] | 0.08 |  | 0 | 0.08 | 0 | 0 | 0.17 | 0 | 0 | 0.35 | 0 | 0 | 0.45 | 0 | 0 | 0.65 | 0 | 0 | 0.65 | 0 | 0 | 0.65 | 0.3916667 | 0.26 | 0.65 | 2.5 | 2000 | 0.65 | 4 |  | 3 | [11 empty] | Odeon (Index 1103 ) | SBI / Kristensen, J., "Sound Absorption Coefficients - Measurement, evaluation, application", Note no. 45, Statens Byggeforskningsinstitut, Hørsholm, 1984 (in Danish), |  | e
408 | Floors: Linoleum, asphalt, rubber, or cork tile on concrete | [15 empty] | 0.02 |  |  | 0.03 |  |  | 0.03 |  |  | 0.03 |  |  | 0.03 |  |  | 0.02 |  |  |  | 0.02666667 | 0.03 | 0.025 | 0.8333333 | 250 | 0.03 | 5 |  | 12 | [11 empty] | C.M.Harris, Noise Control in Buildings, McGraw Hill 1994 |  |  | e
409 | Floors: Wood | [15 empty] | 0.15 |  |  | 0.11 |  |  | 0.1 |  |  | 0.07 |  |  | 0.06 |  |  | 0.07 |  |  |  | 0.09333333 | 0.105 | 0.065 | 0.6190476 | 125 | 0.15 | 5 |  | 3 | [11 empty] | C.M.Harris, Noise Control in Buildings, McGraw Hill 1994 |  |  | e
410 | Floors: Wood parquet in asphalt on concrete | [15 empty] | 0.04 |  |  | 0.04 |  |  | 0.07 |  |  | 0.06 |  |  | 0.06 |  |  | 0.07 |  |  |  | 0.05666667 | 0.055 | 0.065 | 1.181818 | 500 | 0.07 | 5 |  | 3 | [11 empty] | C.M.Harris, Noise Control in Buildings, McGraw Hill 1994 |  |  | e
411 | Floors, Parkettfußboden | [15 empty] | 0.04 |  |  | 0.04 |  |  | 0.05 |  |  | 0.06 |  |  | 0.06 |  |  | 0.06 |  |  |  | 0.05166667 | 0.045 | 0.06 | 1.333333 | 1000 | 0.06 | 5 |  | 3 | [11 empty] | Dalenbäck, Datensatz der CATT-Software, November 2000. Ursprüngliche Quelle:. Data-Category in CATT: PARKETT, C: Floors, D: Parkettfußboden | Fasold / Winkler Raumakustik, Ergänzung PTB |  | e
412 | Floors, Parkettfußboden, schwimmend | [15 empty] | 0.1 |  |  | 0.07 |  |  | 0.05 |  |  | 0.06 |  |  | 0.06 |  |  | 0.06 |  |  |  | 0.06666667 | 0.06 | 0.06 | 1 | 125 | 0.1 | 5 |  | 3 | [11 empty] | Dalenbäck, Datensatz der CATT-Software, November 2000. Ursprüngliche Quelle: Fasold / Winkler Raumakustik, Ergänzung PTB. Data-Category in CATT: PARKETT_S, C: Floors, D: Parkettfußboden | Fasold / Winkler Raumakustik, Ergänzung PTB |  | e
413 | Floors, timber floor on timber joints | [15 empty] | 0.11 |  |  | 0.11 |  |  | 0.12 |  |  | 0.11 |  |  | 0.1 |  |  | 0.08 |  |  |  | 0.105 | 0.115 | 0.09 | 0.7826087 | 500 | 0.12 | 5 |  | 3 | [11 empty] | Dalenbäck, Datensatz der CATT-Software, November 2000. Ursprüngliche Quelle: Data-Category in CATT: TIMBERFLOOR, C: Floors, D: Timber | Lawrence: Architectural Acoustics. |  | e
414 | Floors, wood parquet on concrete | [15 empty] | 0.04 |  |  | 0.04 |  |  | 0.07 |  |  | 0.06 |  |  | 0.06 |  |  | 0.07 |  |  |  | 0.05666667 | 0.055 | 0.065 | 1.181818 | 500 | 0.07 | 5 |  | 3 | [11 empty] | Dalenbäck, Datensatz der CATT-Software, November 2000. Data-Category in CATT: PARQUET30, C: Floors, D: Wood | Beranek |  | e
415 | Floors, wooden floor in asphalt on concrete | [15 empty] | 0.04 |  |  | 0.04 |  |  | 0.07 |  |  | 0.06 |  |  | 0.06 |  |  | 0.07 |  |  |  | 0.05666667 | 0.055 | 0.065 | 1.181818 | 500 | 0.07 | 5 |  | 3 | [11 empty] | Dalenbäck, Datensatz der CATT-Software, November 2000. Data-Category in CATT: WOOD_FLOOR1, C: Floors, D: Wooden | Karlen |  | e
416 | Floors, wooden floor on joists | [15 empty] | 0.15 |  |  | 0.11 |  |  | 0.1 |  |  | 0.07 |  |  | 0.06 |  |  | 0.07 |  |  |  | 0.09333333 | 0.105 | 0.065 | 0.6190476 | 125 | 0.15 | 5 |  | 3 | [11 empty] | Dalenbäck, Datensatz der CATT-Software, November 2000. Data-Category in CATT: WOOD_FLOOR2, C: Floors, D: Wooden | Karlen |  | e
417 | Floors, hollow wooden podium | [15 empty] | 0.4 |  |  | 0.3 |  |  | 0.2 |  |  | 0.17 |  |  | 0.15 |  |  | 0.1 |  |  |  | 0.22 | 0.25 | 0.125 | 0.5 | 125 | 0.4 | 1 |  | 3 | [11 empty] | Dalenbäck, Datensatz der CATT-Software, November 2000. Data-Category in CATT: WOOD_PODIUM, C: Floors, D: Hollow | Karlen |  | e
418 | Walls, wood, 25 mm with air space | [15 empty] | 0.19 |  |  | 0.14 |  |  | 0.09 |  |  | 0.06 |  |  | 0.06 |  |  | 0.05 |  |  |  | 0.09833333 | 0.115 | 0.055 | 0.4782609 | 125 | 0.19 | 1 |  | 3 | [11 empty] | Dalenbäck, Datensatz der CATT-Software, November 2000. Data-Category in CATT: WOOD30, C: Walls, D: Wood, | Karlen |  | e
419 | Walls, 100 mm "Soundboard" (pressed wood curles with air gaps) | [15 empty] | 0.13 |  |  | 0.25 |  |  | 0.51 |  |  | 0.52 |  |  | 0.68 |  |  | 0.82 |  |  |  | 0.485 | 0.38 | 0.75 | 1.973684 | 4000 | 0.82 | 4 |  | 3 | [11 empty] | Dalenbäck, Datensatz der CATT-Software, November 2000. Data-Category in CATT: SOUNDBOARD4, C: Walls, D: 100 | Karlen |  | e
420 | Walls, 16 mm wood on 40 mm studs | [15 empty] | 0.18 |  |  | 0.12 |  |  | 0.1 |  |  | 0.09 |  |  | 0.08 |  |  | 0.07 |  |  |  | 0.1066667 | 0.11 | 0.075 | 0.6818182 | 125 | 0.18 | 1 |  | 3 | [11 empty] | Dalenbäck, Datensatz der CATT-Software, November 2000. Data-Category in CATT: WOOD_PANEL2, C: Walls, D: 16 | Karlen |  | e
421 | Walls, 3 mm wood veneer on 50 mm studs | [15 empty] | 0.2 |  |  | 0.28 |  |  | 0.26 |  |  | 0.09 |  |  | 0.12 |  |  | 0.11 |  |  |  | 0.1766667 | 0.27 | 0.115 | 0.4259259 | 250 | 0.28 | 1 |  | 3 | [11 empty] | Dalenbäck, Datensatz der CATT-Software, November 2000. Ursprüngliche Quelle: []. Data-Category in CATT: WOOD_VENEER2, C: Walls, D: 3 | Karlen |  | e
422 | Walls, 30 mm "Soundboard" (pressed wood curles with air gaps) | [15 empty] | 0.06 |  |  | 0.09 |  |  | 0.17 |  |  | 0.35 |  |  | 0.52 |  |  | 0.56 |  |  |  | 0.2916667 | 0.13 | 0.54 | 4.153846 | 4000 | 0.56 | 4 |  | 3 | [11 empty] | Dalenbäck, Datensatz der CATT-Software, November 2000. Data-Category in CATT: SOUNDBOARD1, C: Walls, D: 30 | Karlen |  | e
423 | Walls, 50 mm "Soundboard" (pressed wood curles with air gaps) | [15 empty] | 0.1 |  |  | 0.15 |  |  | 0.25 |  |  | 0.51 |  |  | 0.47 |  |  | 0.63 |  |  |  | 0.3516667 | 0.2 | 0.55 | 2.75 | 4000 | 0.63 | 4 |  | 3 | [11 empty] | Dalenbäck, Datensatz der CATT-Software, November 2000. Data-Category in CATT: SOUNDBOARD2, C: Walls, D: 50 | Karlen |  | e
424 | Walls, 70 mm "Soundboard" (pressed wood curles with air gaps) | [15 empty] | 0.15 |  |  | 0.2 |  |  | 0.4 |  |  | 0.65 |  |  | 0.52 |  |  | 0.78 |  |  |  | 0.45 | 0.3 | 0.65 | 2.166667 | 4000 | 0.78 | 4 |  | 3 | [11 empty] | Dalenbäck, Datensatz der CATT-Software, November 2000. Data-Category in CATT: SOUNDBOARD3, C: Walls, D: 70 | Karlen |  | e
425 | Walls, 8mm wood veneer on 50mm studs | [15 empty] | 0.28 |  |  | 0.22 |  |  | 0.17 |  |  | 0.09 |  |  | 0.1 |  |  | 0.11 |  |  |  | 0.1616667 | 0.195 | 0.105 | 0.5384615 | 125 | 0.28 | 1 |  | 3 | [11 empty] | Dalenbäck, Datensatz der CATT-Software, November 2000. Data-Category in CATT: WOOD_VENEER1, C: Walls, D: 8 | Karlen |  | e
426 | Walls, board on joist floor | [15 empty] | 0.15 |  |  | 0.2 |  |  | 0.1 |  |  | 0.1 |  |  | 0.1 |  |  | 0.1 |  |  |  | 0.125 | 0.15 | 0.1 | 0.6666667 | 250 | 0.2 | 3 |  | 3 | [11 empty] | Dalenbäck, Datensatz der CATT-Software, November 2000. Data-Category in CATT: BOARD_ONJOIST, C: Walls, D: Board | Beranek |  | e
427 | Walls, plywood on battens fixed to solid backing | [15 empty] | 0.3 |  |  | 0.2 |  |  | 0.15 |  |  | 0.13 |  |  | 0.1 |  |  | 0.08 |  |  |  | 0.16 | 0.175 | 0.09 | 0.5142857 | 125 | 0.3 | 1 |  | 3 | [11 empty] | Dalenbäck, Datensatz der CATT-Software, November 2000. Data-Category in CATT: PLYWOOD, C: Walls, D: Plywood | Lawrence: Architectural Acoustics |  | e
428 | Walls, thin plywood paneling | [15 empty] | 0.42 |  |  | 0.21 |  |  | 0.1 |  |  | 0.08 |  |  | 0.06 |  |  | 0.06 |  |  |  | 0.155 | 0.155 | 0.06 | 0.3870968 | 125 | 0.42 | 1 |  | 3 | [11 empty] | Dalenbäck, Datensatz der CATT-Software, November 2000. Ursprüngliche Quelle: []. Data-Category in CATT: PLYWOOD_THIN, C: Walls, D: Thin | Beranek |  | e
429 | pine wood (C) | [12 empty] | 0.1 |  |  | 0.1 |  |  | 0.1 |  |  | 0.1 |  |  | 0.09 |  |  | 0.1 |  |  | 0.12 |  |  | 0.3 | 0.1016667 | 0.1 | 0.11 | 1.1 | 8000 | 0.3 | 4 |  | 3 | [11 empty] | RAMSETE |  |  | e
430 | painted wood (g) | [12 empty] | 0.11 |  |  | 0.11 |  |  | 0.12 |  |  | 0.12 |  |  | 0.12 |  |  | 0.1 |  |  | 0.1 |  |  | 0.1 | 0.1116667 | 0.12 | 0.1 | 0.8333333 | 250 | 0.12 | 2 |  | 3 | [11 empty] | RAMSETE |  |  | e
431 | ply-wood (C) | [12 empty] | 0.11 |  |  | 0.11 |  |  | 0.11 |  |  | 0.12 |  |  | 0.12 |  |  | 0.1 |  |  | 0.1 |  |  | 0.1 | 0.11 | 0.115 | 0.1 | 0.8695652 | 500 | 0.12 | 2 |  | 3 | [11 empty] | RAMSETE |  |  | e
432 | porous wood floor | [12 empty] | 0.02 |  |  | 0.03 |  |  | 0.04 |  |  | 0.06 |  |  | 0.12 |  |  | 0.1 |  |  | 0.17 |  |  | 0.23 | 0.08666667 | 0.05 | 0.135 | 2.7 | 8000 | 0.23 | 4 |  | 3 | [11 empty] | RAMSETE |  |  | e
433 | hard wood floor | [12 empty] | 0.09 |  |  | 0.09 |  |  | 0.1 |  |  | 0.08 |  |  | 0.08 |  |  | 0.1 |  |  | 0.1 |  |  | 0.1 | 0.09166667 | 0.09 | 0.1 | 1.111111 | 250 | 0.1 | 2 |  | 3 | [11 empty] | RAMSETE |  |  | e
434 | grooved wood covering | [12 empty] | 0.29 |  |  | 0.24 |  |  | 0.19 |  |  | 0.14 |  |  | 0.08 |  |  | 0.13 |  |  | 0.1 |  |  | 0.07 | 0.1466667 | 0.165 | 0.115 | 0.6969697 | 63 | 0.29 | 1 |  | 3 | [11 empty] | RAMSETE |  |  | e
435 | Profilia & Tonewood - D = 200mm (A) | [12 empty] | 0.04 |  |  | 0.1 |  |  | 0.35 |  |  | 0.8 |  |  | 0.4 |  |  | 0.25 |  |  | 0.35 |  |  | 0.45 | 0.375 | 0.575 | 0.3 | 0.5217391 | 500 | 0.8 | 3 |  | 3 | [11 empty] | RAMSETE |  |  | e
436 | Profilia & Tonewood - D = 400mm (B) | [12 empty] | 0.1 |  |  | 0.15 |  |  | 0.5 |  |  | 0.65 |  |  | 0.35 |  |  | 0.2 |  |  | 0.35 |  |  | 0.5 | 0.3666667 | 0.575 | 0.275 | 0.4782609 | 500 | 0.65 | 3 |  | 3 | [11 empty] | RAMSETE |  |  | e
437 | wood | [12 empty] | 0.12 |  |  | 0.14 |  |  | 0.15 |  |  | 0.15 |  |  | 0.14 |  |  | 0.14 |  |  | 0.14 |  |  | 0.14 | 0.1433333 | 0.15 | 0.14 | 0.9333333 | 250 | 0.15 | 2 |  | 3 | [11 empty] | RAMSETE |  |  | e
438 | Wood, ceiling, 2 layers, 28 mm w/lighting & ventilation | [8 empty] | 17 kg/m² | [6 empty] | 0.18 |  |  | 0.14 |  |  | 0.1 |  |  | 0.08 |  |  | 0.07 |  |  | 0.06 |  |  |  | 0.105 | 0.12 | 0.065 | 0.5416667 | 125 | 0.18 | 1 |  | 3 | [11 empty] | JASA 104 (6) Dec 1998 | Beranek / Hidaka |  | e
439 | Wood, sidewalls, 1 layer, 20 mm w/doors & lighting | [8 empty] | 12 kg/m² | [6 empty] | 0.25 |  |  | 0.18 |  |  | 0.11 |  |  | 0.08 |  |  | 0.07 |  |  | 0.06 |  |  |  | 0.125 | 0.145 | 0.065 | 0.4482759 | 125 | 0.25 | 1 |  | 3 | [11 empty] | JASA 104 (6) Dec 1998 | Beranek / Hidaka |  | e
440 | Wood, sidewalls, 1 layer, 12 mm w/doors & lighting | [8 empty] | 6,2 kg/m² | [6 empty] | 0.28 |  |  | 0.22 |  |  | 0.19 |  |  | 0.13 |  |  | 0.08 |  |  | 0.06 |  |  |  | 0.16 | 0.205 | 0.07 | 0.3414634 | 125 | 0.28 | 1 |  | 3 | [11 empty] | JASA 104 (6) Dec 1998 | Beranek / Hidaka |  | e
441 | Wood, audience floor, 2 layers, 33 mm on sleepers over concrete | [15 empty] | 0.09 |  |  | 0.06 |  |  | 0.05 |  |  | 0.05 |  |  | 0.05 |  |  | 0.04 |  |  |  | 0.05666667 | 0.055 | 0.045 | 0.8181818 | 125 | 0.09 | 1 |  | 3 | [11 empty] | JASA 104 (6) Dec 1998 | Beranek / Hidaka |  | e
442 | Wood, stage floor, 2 layers, 27 mm over airspace | [8 empty] | 17 kg/m² | [6 empty] | 0.1 |  |  | 0.07 |  |  | 0.06 |  |  | 0.06 |  |  | 0.06 |  |  | 0.06 |  |  |  | 0.06833333 | 0.065 | 0.06 | 0.9230769 | 125 | 0.1 | 1 |  | 3 | [11 empty] | JASA 104 (6) Dec 1998 | Beranek / Hidaka |  | e
443 | Wood, 19 mm, over 25 mm compressed fiberglass, srewed to 150 mm concrete block w/doors & lighting | [15 empty] | 0.2 |  |  | 0.15 |  |  | 0.08 |  |  | 0.05 |  |  | 0.05 |  |  | 0.05 |  |  |  | 0.09666667 | 0.115 | 0.05 | 0.4347826 | 125 | 0.2 | 1 |  | 3 | [11 empty] | JASA 104 (6) Dec 1998 | Beranek / Hidaka |  | e
444 | Hardboard panel, 1/8-in, 1 lb/ft² with bituminous roofing felt stuck to back, mounted over 2-in air space |  |  |  |  | 1/8-in |  |  | 2-in | 1 lb/ft² | [6 empty] | 0.9 |  |  | 0.45 |  |  | 0.25 |  |  | 0.15 |  |  | 0.1 |  |  | 0.1 |  |  |  | 0.325 | 0.35 | 0.1 | 0.2857143 | 125 | 0.9 | 1 |  | 3 | [11 empty] | Sound System Engineering, Don Davis and Carolyn Davis |  |  | e
445 | Plywood panel, 2-in, glued to 2 1/2-in thick plaster wall on metal lath | [15 empty] | 0.05 | [5 empty] | 0.05 | [5 empty] | 0.02 | [6 empty] | 0.04 | 0.05 | 0.02 | 0.4 | 125 | 0.05 | 5 |  | 3 | [11 empty] | Sound System Engineering, Don Davis and Carolyn Davis |  |  | e
446 | Plywood panel, 1/4-in, mounted over 3-in air space, with 1-in glassfiber batts right behind the panel | [15 empty] | 0.6 |  |  | 0.3 |  |  | 0.1 |  |  | 0.09 |  |  | 0.09 |  |  | 0.09 |  |  |  | 0.2116667 | 0.2 | 0.09 | 0.45 | 125 | 0.6 | 1 |  | 3 | [11 empty] | Sound System Engineering, Don Davis and Carolyn Davis |  |  | e
447 | Plywood panel, 3/8-in | [15 empty] | 0.28 |  |  | 0.22 |  |  | 0.17 |  |  | 0.09 |  |  | 0.1 |  |  | 0.11 |  |  |  | 0.1616667 | 0.195 | 0.105 | 0.5384615 | 125 | 0.28 | 1 |  | 3 | [11 empty] | Sound System Engineering, Don Davis and Carolyn Davis |  |  | e
448 | Wood paneling, 3/8 to 1/2-in thick, mounted over 2 to 4-in air space | [15 empty] | 0.3 |  |  | 0.25 |  |  | 0.2 |  |  | 0.17 |  |  | 0.15 |  |  | 0.1 |  |  |  | 0.195 | 0.225 | 0.125 | 0.5555556 | 125 | 0.3 | 1 |  | 3 | [11 empty] | Sound System Engineering, Don Davis and Carolyn Davis |  |  | e
449 | Sylvatone - Venables (wood) | [12 empty] | 0.15 |  |  | 0.17 |  |  | 0.32 |  |  | 0.29 |  |  | 0.16 |  |  | 0.15 |  |  | 0.29 |  |  | 0.43 | 0.23 | 0.305 | 0.22 | 0.7213115 | 8000 | 0.43 | 2 |  | 3 | [11 empty] | RAMSETE |  |  | e
450 | Sylvatone unperforated (pine wood) | [12 empty] | 0.1 |  |  | 0.1 |  |  | 0.1 |  |  | 0.1 |  |  | 0.09 |  |  | 0.1 |  |  | 0.12 |  |  | 0.13 | 0.1016667 | 0.1 | 0.11 | 1.1 | 8000 | 0.13 | 2 |  | 3 | [11 empty] | RAMSETE |  |  | e
451 | Ceilings, 150 mm "Soundboard" (pressed wood curles with air gaps) | [15 empty] | 0.2 |  |  | 0.64 |  |  | 0.75 |  |  | 0.75 |  |  | 0.85 |  |  | 0.91 |  |  |  | 0.6833333 | 0.695 | 0.88 | 1.266187 | 4000 | 0.91 | 2 |  | 3 | [11 empty] | Dalenbäck, Datensatz der CATT-Software, November 2000. Data-Category in CATT: SOUNDBOARD5, C: Ceilings, D: 150 | Karlen |  | e
452 | Ceilings, 50mm "Soundboard" (pressed wood curles with air gaps) on 25 mm studs | [15 empty] | 0.08 |  |  | 0.15 |  |  | 0.23 |  |  | 0.55 |  |  | 0.61 |  |  | 0.59 |  |  |  | 0.3683333 | 0.19 | 0.6 | 3.157895 | 2000 | 0.61 | 4 |  | 3 | [11 empty] | Dalenbäck, Datensatz der CATT-Software, November 2000. Data-Category in CATT: SOUNDBOARD6, C: Ceilings, D: 50 | Karlen |  | e
453 | Publikum auf Holzstühlen, 2 Personen pro m^2 | [8 empty] | 2 Personen pro m^2 | [6 empty] | 0.24 |  |  | 0.4 |  |  | 0.78 |  |  | 0.98 |  |  | 0.96 |  |  | 0.87 |  | 0.8 |  | 0.705 | 0.59 | 0.915 | 1.550847 | 1000 | 0.98 | 2 |  | 11 | [11 empty] | M. Heckl, H.A. Müller: Taschenbuch der Technischen Akustik, Springer 1994 | Hallraummessung III. Phys. Inst. Göttingen | bands not standard:2000 4000 6000 Hz | d
454 | Publikum auf Holzstühlen, 1 Person pro m^2 | [8 empty] | 1 Person pro m^2 | [6 empty] | 0.16 |  |  | 0.24 |  |  | 0.56 |  |  | 0.69 |  |  | 0.81 |  |  | 0.78 |  | 0.75 |  | 0.54 | 0.4 | 0.795 | 1.9875 | 2000 | 0.81 | 2 |  | 11 | [11 empty] | M. Heckl, H.A. Müller: Taschenbuch der Technischen Akustik, Springer 1994 | Hallraummessung III. Phys. Inst. Göttingen | bands not standard:2000 4000 6000 Hz | d
455 | Publikum auf mäßig gepolstertem Gestühl 0,85 m x 0,63 m |  |  |  | gepolstert |  |  | Gestühl 0,85 m x 0,63 m | [8 empty] | 0.72 |  |  | 0.82 |  |  | 0.91 |  |  | 0.93 |  |  | 0.94 |  |  | 0.87 |  | 0.77 |  | 0.865 | 0.865 | 0.905 | 1.046243 | 2000 | 0.94 | 2 |  | 11 | [11 empty] | M. Heckl, H.A. Müller: Taschenbuch der Technischen Akustik, Springer 1994 | Hallraummessung III. Phys. Inst. Göttingen | bands not standard:2000 4000 6000 Hz | d
456 | Publikum auf mäßig gepolstertem Gestühl 0,90 m x 0,55 m |  |  |  | gepolstert |  |  | Gestühl 0,90 m x 0,55 m | [8 empty] | 0.55 |  |  | 0.86 |  |  | 0.83 |  |  | 0.87 |  |  | 0.9 |  |  | 0.87 |  | 0.8 |  | 0.8133333 | 0.845 | 0.885 | 1.047337 | 2000 | 0.9 | 2 |  | 11 | [11 empty] | M. Heckl, H.A. Müller: Taschenbuch der Technischen Akustik, Springer 1994 | Hallraummessung III. Phys. Inst. Göttingen | bands not standard:2000 4000 6000 Hz | d
457 | Gestühl, unbesetzt, mäßig gepolstert, 0,90 m x 0,55 m |  |  |  | mäßig gepolstert |  |  | Gestühl 0,90 m x 0,55 m | [8 empty] | 0.44 |  |  | 0.56 |  |  | 0.67 |  |  | 0.74 |  |  | 0.83 |  |  | 0.87 |  | 0.8 |  | 0.685 | 0.615 | 0.85 | 1.382114 | 4000 | 0.87 | 2 |  | 11 | [11 empty] | M. Heckl, H.A. Müller: Taschenbuch der Technischen Akustik, Springer 1994 | Hallraummessung III. Phys. Inst. Göttingen | bands not standard:2000 4000 6000 Hz | d
458 | Orchester, Chor, Publikum, dicht sitzend | [15 empty] | 0.6 |  |  | 0.74 |  |  | 0.88 |  |  | 0.96 |  |  | 0.93 |  |  | 0.85 |  | 0.8 |  | 0.8266667 | 0.81 | 0.89 | 1.098765 | 1000 | 0.96 | 2 |  | 11 | [11 empty] | M. Heckl, H.A. Müller: Taschenbuch der Technischen Akustik, Springer 1994 | durch Anwendung der Sabineschen Formel aus der NHZ vorhandener Säle berechnet , unter Einbezug von Gängen bis zu 1 m Breite | bands not standard:2000 4000 6000 Hz | d
459 | Gestühl, unbesetzt, durchschnittlich mit Stoff bezogen, gut gepolstert, Unterseiten der Sitze perforiert |  |  |  | unbesetzt, durchschnittlich mit Stoff bezogen, gut gepolstert, Unterseiten der Sitze perforiert | [11 empty] | 0.49 |  |  | 0.66 |  |  | 0.8 |  |  | 0.88 |  |  | 0.82 |  |  | 0.7 |  | 0.64 |  | 0.725 | 0.73 | 0.76 | 1.041096 | 1000 | 0.88 | 2 |  | 11 | [11 empty] | M. Heckl, H.A. Müller: Taschenbuch der Technischen Akustik, Springer 1994 | durch Anwendung der Sabineschen Formel aus der NHZ vorhandener Säle berechnet | bands not standard:2000 4000 6000 Hz | d
460 | Besetztes Gestühl, Mittelwerte für Kirchen, 0,7 Pers./m² |  |  |  | besetzt |  |  |  |  | 0,7 Pers. / m² | [6 empty] | 0.1 |  |  | 0.2 |  |  | 0.4 |  |  | 0.55 |  |  | 0.65 |  |  | 0.6 |  |  |  | 0.4166667 | 0.3 | 0.625 | 2.083333 | 2000 | 0.65 | 2 |  | 11 | [11 empty] | J.Meyer, Kirchenakustik, Verlag E. Bochinsky |  |  | d
461 | Besetztes Gestühl, Mittelwerte für Kirchen, 1,5 Pers./m² |  |  |  | besetzt |  |  |  |  | 1,5 Pers. / m² | [6 empty] | 0.2 |  |  | 0.35 |  |  | 0.75 |  |  | 0.8 |  |  | 0.9 |  |  | 0.9 |  |  |  | 0.65 | 0.55 | 0.9 | 1.636364 | 2000 | 0.9 | 2 |  | 11 | [11 empty] | J.Meyer, Kirchenakustik, Verlag E. Bochinsky |  |  | d
462 | Besetztes Gestühl, Mittelwerte für Kirchen, 2 Pers./m² |  |  |  | besetzt |  |  |  |  | 2 Pers. / m² | [6 empty] | 0.22 |  |  | 0.4 |  |  | 0.8 |  |  | 0.9 |  |  | 0.9 |  |  | 0.9 |  |  |  | 0.6866667 | 0.6 | 0.9 | 1.5 | 1000 | 0.9 | 2 |  | 11 | [11 empty] | J.Meyer, Kirchenakustik, Verlag E. Bochinsky |  |  | d
463 | Kirchenbänke ohne Podest und Polster |  |  |  | unbesetzt | [11 empty] | 0.1 |  |  | 0.15 |  |  | 0.18 |  |  | 0.2 |  |  | 0.2 |  |  | 0.2 |  |  |  | 0.1716667 | 0.165 | 0.2 | 1.212121 | 1000 | 0.2 | 2 |  | 11 | [11 empty] | J.Meyer, Kirchenakustik, Verlag E. Bochinsky |  |  | d
464 | Polsterauflagen auf Kirchenbänken 3 cm |  |  |  |  | 3 cm | [10 empty] | 0.1 |  |  | 0.2 |  |  | 0.6 |  |  | 0.75 |  |  | 0.85 |  |  | 0.85 |  |  |  | 0.5583333 | 0.4 | 0.85 | 2.125 | 2000 | 0.85 | 2 |  | 12 | [11 empty] | J.Meyer, Kirchenakustik, Verlag E. Bochinsky |  |  | d
465 | Holzstühle ohne Polster |  |  |  | unbesetzt | [11 empty] | 0.05 |  |  | 0.08 |  |  | 0.1 |  |  | 0.12 |  |  | 0.12 |  |  | 0.12 |  |  |  | 0.09833333 | 0.09 | 0.12 | 1.333333 | 1000 | 0.12 | 2 |  | 11 | [11 empty] | J.Meyer, Kirchenakustik, Verlag E. Bochinsky |  |  | d
466 | Audiences, seats fully occupied, heavily upholstered |  |  |  | heavily upholstered | [11 empty] | 0.7 |  |  | 0.76 |  |  | 0.81 |  |  | 0.84 |  |  | 0.84 |  |  | 0.81 |  |  |  | 0.7933333 | 0.785 | 0.825 | 1.050955 | 1000 | 0.84 | 2 |  | 11 | [11 empty] | JASA 104 (6) Dec 1998 | Beranek / Hidaka |  | e
467 | Audiences, seats fully occupied, medium upholstered |  |  |  | medium upholstered | [11 empty] | 0.54 |  |  | 0.62 |  |  | 0.68 |  |  | 0.7 |  |  | 0.68 |  |  | 0.66 |  |  |  | 0.6466667 | 0.65 | 0.67 | 1.030769 | 1000 | 0.7 | 2 |  | 11 | [11 empty] | JASA 104 (6) Dec 1998 | Beranek / Hidaka |  | e
468 | Audiences, seats fully occupied, lightly upholstered |  |  |  | lightly upholstered | [11 empty] | 0.36 |  |  | 0.47 |  |  | 0.57 |  |  | 0.62 |  |  | 0.62 |  |  | 0.6 |  |  |  | 0.54 | 0.52 | 0.61 | 1.173077 | 1000 | 0.62 | 2 |  | 11 | [11 empty] | JASA 104 (6) Dec 1998 | Beranek / Hidaka |  | e
469 | Audiences, audience area, 0.72 persons / m2 | [8 empty] | 0.72 persons / m2 | [6 empty] | 0.1 |  |  | 0.21 |  |  | 0.41 |  |  | 0.65 |  |  | 0.75 |  |  | 0.71 |  |  |  | 0.4716667 | 0.31 | 0.73 | 2.354839 | 2000 | 0.75 | 2 |  | 11 | [11 empty] | Dalenbäck, Datensatz der CATT-Software, November 2000. Data-Category in CATT: AUDIENCE_072, C: Audiences, D: Audience | Karlen |  | e
470 | Audiences, audience area, 1,04 persons / m2 | [8 empty] | 1,04 persons / m2 | [6 empty] | 0.16 |  |  | 0.29 |  |  | 0.55 |  |  | 0.8 |  |  | 0.92 |  |  | 0.9 |  |  |  | 0.6033333 | 0.42 | 0.91 | 2.166667 | 2000 | 0.92 | 2 |  | 11 | [11 empty] | Dalenbäck, Datensatz der CATT-Software, November 2000. Data-Category in CATT: AUDIENCE_104, C: Audiences, D: Audience | Karlen |  | e
471 | Audiences, audience area, 1,52 persons / m2 | [8 empty] | 1,52 persons / m2 | [6 empty] | 0.22 |  |  | 0.38 |  |  | 0.71 |  |  | 0.95 |  |  | 0.99 |  |  | 0.99 |  |  |  | 0.7066667 | 0.545 | 0.99 | 1.816514 | 2000 | 0.99 | 2 |  | 11 | [11 empty] | Dalenbäck, Datensatz der CATT-Software, November 2000. Data-Category in CATT: AUDIENCE_152, C: Audiences, D: Audience | Karlen |  | e
472 | Audiences, audience area, 2.0 persons / m2 | [8 empty] | 2.0 persons / m2 | [6 empty] | 0.26 |  |  | 0.46 |  |  | 0.87 |  |  | 0.99 |  |  | 0.99 |  |  | 0.99 |  |  |  | 0.76 | 0.665 | 0.99 | 1.488722 | 1000 | 0.99 | 2 |  | 11 | [11 empty] | Dalenbäck, Datensatz der CATT-Software, November 2000. Data-Category in CATT: AUDIENCE_200, C: Audiences, D: Audience | Karlen |  | e
473 | Audiences, audience on moderatelly upholstered chairs (0.85 m x 0.63 m) | [6 empty] | (0.85 m x 0.63 m) | [8 empty] | 0.72 |  |  | 0.82 |  |  | 0.91 |  |  | 0.93 |  |  | 0.94 |  |  | 0.87 |  |  |  | 0.865 | 0.865 | 0.905 | 1.046243 | 2000 | 0.94 | 2 |  | 11 | [11 empty] | Dalenbäck, Datensatz der CATT-Software, November 2000. Data-Category in CATT: AUDIENCE72, C: Audiences, D: Audience | Kuttruff |  | e
474 | Audiences, audienceonmoderatellyupholsteredchairs(0.90mx0.55m) | [6 empty] | (0.90mx0.55m) | [8 empty] | 0.55 |  |  | 0.86 |  |  | 0.83 |  |  | 0.87 |  |  | 0.9 |  |  | 0.87 |  |  |  | 0.8133333 | 0.845 | 0.885 | 1.047337 | 2000 | 0.9 | 2 |  | 11 | [11 empty] | Dalenbäck, Datensatz der CATT-Software, November 2000. Data-Category in CATT: AUDIENCE73, C: Audiences, D: Audience | Kuttruff |  | e
475 | Audiences, average occupoed audience,orchestra and chorus areas (max 1 m ailes) | [15 empty] | 0.6 |  |  | 0.74 |  |  | 0.88 |  |  | 0.96 |  |  | 0.93 |  |  | 0.85 |  |  |  | 0.8266667 | 0.81 | 0.89 | 1.098765 | 1000 | 0.96 | 2 |  | 11 | [11 empty] | Dalenbäck, Datensatz der CATT-Software, November 2000. Data-Category in CATT: AUDIENCE74, C: Audiences, D: Average | Kuttruff |  | e
476 | Audiences, seated audience on wooden chairs, ca. 1 pers/m2 | [8 empty] | ca. 1 pers/m2 | [6 empty] | 0.16 |  |  | 0.24 |  |  | 0.56 |  |  | 0.69 |  |  | 0.81 |  |  | 0.78 |  |  |  | 0.54 | 0.4 | 0.795 | 1.9875 | 2000 | 0.81 | 2 |  | 11 | [11 empty] | Dalenbäck, Datensatz der CATT-Software, November 2000. Data-Category in CATT: AUDIENCE71, C: Audiences, D: Seated | Kuttruff |  | e
477 | Audiences, seated audience on wooden chairs, ca. 2 pers/m2 | [8 empty] | ca. 2 pers/m2 | [6 empty] | 0.24 |  |  | 0.4 |  |  | 0.78 |  |  | 0.98 |  |  | 0.96 |  |  | 0.87 |  |  |  | 0.705 | 0.59 | 0.915 | 1.550847 | 1000 | 0.98 | 2 |  | 11 | [11 empty] | Dalenbäck, Datensatz der CATT-Software, November 2000. Data-Category in CATT: AUDIENCE70, C: Audiences, D: Seated | Kuttruff |  | e
478 | Orchestra with instruments on podium , 1.5 sq.m per person | [12 empty] | 0.27 |  | 0 | 0.27 | 0 | 0 | 0.53 | 0 | 0 | 0.67 | 0 | 0 | 0.93 | 0 | 0 | 0.87 | 0 | 0 | 0.8 | 0 | 0 | 0.8 | 0.6783333 | 0.6 | 0.835 | 1.391667 | 1000 | 0.93 | 2 |  | 11 | [11 empty] | Odeon (Index 900) | Bobran, H.W., 'Handbuch der Bauphysik', Verlag Ulstein, Berlin, 1973. |  | e
479 | Areas with audience, orchestra or choir including narrow aisles | [12 empty] | 0.6 |  | 0 | 0.6 | 0 | 0 | 0.74 | 0 | 0 | 0.88 | 0 | 0 | 0.96 | 0 | 0 | 0.93 | 0 | 0 | 0.85 | 0 | 0 | 0.85 | 0.8266667 | 0.81 | 0.89 | 1.098765 | 1000 | 0.96 | 2 |  | 11 | [11 empty] | Odeon (Index 901) | Bobran, H.W., 'Handbuch der Bauphysik', Verlag Ulstein, Berlin, 1973. |  | e
480 | Floor with cloth-upholstered seats | [12 empty] | 0.49 |  | 0 | 0.49 | 0 | 0 | 0.66 | 0 | 0 | 0.8 | 0 | 0 | 0.88 | 0 | 0 | 0.82 | 0 | 0 | 0.7 | 0 | 0 | 0.7 | 0.725 | 0.73 | 0.76 | 1.041096 | 1000 | 0.88 | 2 |  | 11 | [11 empty] | Odeon (Index 902) | Bobran, H.W., 'Handbuch der Bauphysik', Verlag Ulstein, Berlin, 1973. |  | e
481 | Audience on wooden chairs, 1 per sq. M | [12 empty] | 0.16 |  | 0 | 0.16 | 0 | 0 | 0.24 | 0 | 0 | 0.56 | 0 | 0 | 0.69 | 0 | 0 | 0.81 | 0 | 0 | 0.78 | 0 | 0 | 0.78 | 0.54 | 0.4 | 0.795 | 1.9875 | 2000 | 0.81 | 2 |  | 11 | [11 empty] | Odeon (Index 903) | Meyer, E., D. Kunstmann and H. Kuttruff, 'Über einige Messungen zur Schallabsorption von Publikum', Acustica 14, 119-124, 1964. |  | e
482 | Audience on wooden chairs, 2 per sq. M | [12 empty] | 0.24 |  | 0 | 0.24 | 0 | 0 | 0.4 | 0 | 0 | 0.78 | 0 | 0 | 0.98 | 0 | 0 | 0.96 | 0 | 0 | 0.87 | 0 | 0 | 0.87 | 0.705 | 0.59 | 0.915 | 1.550847 | 1000 | 0.98 | 2 |  | 11 | [11 empty] | Odeon (Index 904) | Meyer, E., D. Kunstmann and H. Kuttruff, 'Über einige Messungen zur Schallabsorption von Publikum', Acustica 14, 119-124, 1964. |  | e
483 | Empty chairs, upholstered with leather cover | [12 empty] | 0.4 |  | 0 | 0.4 | 0 | 0 | 0.5 | 0 | 0 | 0.58 | 0 | 0 | 0.61 | 0 | 0 | 0.58 | 0 | 0 | 0.5 | 0 | 0 | 0.5 | 0.5283333 | 0.54 | 0.54 | 1 | 1000 | 0.61 | 2 |  | 11 | [11 empty] | Odeon (Index 905) | Beranek, L.L., 'Music, Acoustics and Architecture', John Wiley, 1962. |  | e
484 | Empty chairs, upholstered with cloth cover | [12 empty] | 0.44 |  | 0 | 0.44 | 0 | 0 | 0.6 | 0 | 0 | 0.77 | 0 | 0 | 0.89 | 0 | 0 | 0.82 | 0 | 0 | 0.7 | 0 | 0 | 0.7 | 0.7033333 | 0.685 | 0.76 | 1.109489 | 1000 | 0.89 | 2 |  | 11 | [11 empty] | Odeon (Index 906) | Beranek, L.L., 'Music, Acoustics and Architecture', John Wiley, 1962. |  | e
485 | Audience, heavily upholstered seats, unoccupied | [15 empty] | 0.7 |  |  | 0.76 |  |  | 0.81 |  |  | 0.84 |  |  | 0.84 |  |  | 0.81 |  |  |  | 0.7933333 | 0.785 | 0.825 | 1.050955 | 1000 | 0.84 | 2 |  | 11 | [11 empty] | JASA 104 (6) Dec 1998 | Beranek / Hidaka |  | e
486 | Audience, medium upholstered seats, unoccupied | [15 empty] | 0.54 |  |  | 0.62 |  |  | 0.68 |  |  | 0.7 |  |  | 0.68 |  |  | 0.66 |  |  |  | 0.6466667 | 0.65 | 0.67 | 1.030769 | 1000 | 0.7 | 2 |  | 11 | [11 empty] | JASA 104 (6) Dec 1998 | Beranek / Hidaka |  | e
487 | Audience, lightly upholstered seats, unoccupied | [15 empty] | 0.36 |  |  | 0.47 |  |  | 0.57 |  |  | 0.62 |  |  | 0.62 |  |  | 0.6 |  |  |  | 0.54 | 0.52 | 0.61 | 1.173077 | 1000 | 0.62 | 2 |  | 11 | [11 empty] | JASA 104 (6) Dec 1998 | Beranek / Hidaka |  | e
488 | Chairs, heavily upholstered concert hall chairs, average. | [15 empty] | 0.72 |  |  | 0.79 |  |  | 0.83 |  |  | 0.84 |  |  | 0.83 |  |  | 0.79 |  |  |  | 0.8 | 0.81 | 0.81 | 1 | 1000 | 0.84 | 2 |  | 11 | [11 empty] | Dalenbäck, Datensatz der CATT-Software, November 2000. Ursprüngliche Quelle: []. Data-Category in CATT: UPHOLST_HEAV, C: Chairs, D: Heavily | Beranek |  | e
489 | Chairs, lightly upholstered concert hall chairs, average. | [15 empty] | 0.35 |  |  | 0.45 |  |  | 0.57 |  |  | 0.61 |  |  | 0.59 |  |  | 0.55 |  |  |  | 0.52 | 0.51 | 0.57 | 1.117647 | 1000 | 0.61 | 2 |  | 11 | [11 empty] | Dalenbäck, Datensatz der CATT-Software, November 2000. Data-Category in CATT: UPHOLST_LIGHT, C: Chairs, D: Lightly | Beranek |  | e
490 | Chairs, medium upholstered concert hall chairs, average. | [15 empty] | 0.56 |  |  | 0.64 |  |  | 0.7 |  |  | 0.72 |  |  | 0.68 |  |  | 0.62 |  |  |  | 0.6533333 | 0.67 | 0.65 | 0.9701493 | 1000 | 0.72 | 2 |  | 11 | [11 empty] | Dalenbäck, Datensatz der CATT-Software, November 2000. Data-Category in CATT: UPHOLST_MED, C: Chairs, D: Medium | Beranek |  | e
491 | Chairs, unoccupied average cloth-covered well upholstered areaes (seats with perforated bottoms) |  |  |  | cloth-covered well upholstered areaes (seats with perforated bottoms) | [11 empty] | 0.49 |  |  | 0.66 |  |  | 0.8 |  |  | 0.88 |  |  | 0.82 |  |  | 0.7 |  |  |  | 0.725 | 0.73 | 0.76 | 1.041096 | 1000 | 0.88 | 2 |  | 11 | [11 empty] | Dalenbäck, Datensatz der CATT-Software, November 2000. Data-Category in CATT: CHAIRS71, C: Chairs, D: Unoccupied | Kuttruff |  | e
492 | Chairs, unoccupied moderatelly upholstered chairs (0.90 m x 0.55 m) |  |  |  | moderatelly upholstered |  |  | 0.90 m x 0.55 m | [8 empty] | 0.44 |  |  | 0.56 |  |  | 0.67 |  |  | 0.74 |  |  | 0.83 |  |  | 0.87 |  |  |  | 0.685 | 0.615 | 0.85 | 1.382114 | 4000 | 0.87 | 2 |  | 11 | [11 empty] | Dalenbäck, Datensatz der CATT-Software, November 2000. Data-Category in CATT: CHAIRS70, C: Chairs, D: Unoccupied | Kuttruff |  | e
493 | Chairs, upholstered concert chairs,empty |  |  |  | upholstered | [11 empty] | 0.49 |  |  | 0.66 |  |  | 0.8 |  |  | 0.88 |  |  | 0.82 |  |  | 0.7 |  |  |  | 0.725 | 0.73 | 0.76 | 1.041096 | 1000 | 0.88 | 2 |  | 11 | [11 empty] | Dalenbäck, Datensatz der CATT-Software, November 2000. Data-Category in CATT: CONCERT_CHAIR1, C: Chairs, D: Upholstered | Karlen |  | e
494 | Leather arm chair (P) | [12 empty] | 0.16 |  |  | 0.2 |  |  | 0.25 |  |  | 0.29 |  |  | 0.31 |  |  | 0.29 |  |  | 0.25 |  |  | 0.22 | 0.265 | 0.27 | 0.27 | 1 | 1000 | 0.31 | 2 |  | 11 | [11 empty] | RAMSETE |  |  | e
495 | invented padded arm-chair | [12 empty] | 0.35 |  |  | 0.65 |  |  | 0.8 |  |  | 0.9 |  |  | 1 |  |  | 0.99 |  |  | 0.94 |  |  | 0.98 | 0.88 | 0.85 | 0.965 | 1.135294 | 1000 | 1 | 2 |  | 11 | [11 empty] | RAMSETE |  |  | e
496 | occupied plastic chairs | [12 empty] | 0.4 |  |  | 0.3 |  |  | 0.5 |  |  | 0.8 |  |  | 0.8 |  |  | 0.9 |  |  | 0.8 |  |  | 0.8 | 0.6833333 | 0.65 | 0.85 | 1.307692 | 2000 | 0.9 | 2 |  | 11 | [11 empty] | RAMSETE |  |  | e
497 | unoccupied plastic chairs | [12 empty] | 0.1 |  |  | 0.06 |  |  | 0.1 |  |  | 0.1 |  |  | 0.2 |  |  | 0.3 |  |  | 0.2 |  |  | 0.2 | 0.16 | 0.1 | 0.25 | 2.5 | 2000 | 0.3 | 3 |  | 11 | [11 empty] | RAMSETE |  |  | e
498 | chairs | [12 empty] | 0.8 |  |  | 0.8 |  |  | 0.8 |  |  | 0.85 |  |  | 0.9 |  |  | 0.92 |  |  | 0.9 |  |  | 0.9 | 0.8616667 | 0.825 | 0.91 | 1.10303 | 2000 | 0.92 | 2 |  | 11 | [11 empty] | RAMSETE |  |  | e
499 | audience | [12 empty] | 0.7 |  |  | 0.5 |  |  | 0.66 |  |  | 0.8 |  |  | 0.88 |  |  | 0.83 |  |  | 0.7 |  |  | 0.68 | 0.7283333 | 0.73 | 0.765 | 1.047945 | 1000 | 0.88 | 2 |  | 11 | [11 empty] | RAMSETE |  |  | e
500 | stage | [12 empty] | 0.2 |  |  | 0.21 |  |  | 0.09 |  |  | 0.08 |  |  | 0.07 |  |  | 0.16 |  |  | 0.23 |  |  | 0.25 | 0.14 | 0.085 | 0.195 | 2.294118 | 8000 | 0.25 | 3 |  | 11 | [11 empty] | RAMSETE |  |  | e
501 | Heavily upholstered chair, unoccupied, front side of seat back 7,5 cm, rear side of seat back sometimes, top of seat bottom 10 cm, arm rests 2 cm, Berlin, Philharmonie | [15 empty] | 0.8 |  |  | 0.93 |  |  | 0.84 |  |  | 0.85 |  |  | 0.75 |  |  | 0.69 |  |  |  | 0.81 | 0.885 | 0.72 | 0.8135593 | 250 | 0.93 | 2 |  | 11 | [11 empty] | JASA 104 (6) Dec 1998 | Beranek / Hidaka |  | e
502 | Heavily upholstered chair, occupied, front side of seat back 7,5 cm, rear side of seat back sometimes, top of seat bottom 10 cm, arm rests 2 cm, Berlin, Philharmonie | [15 empty] | 0.7 |  |  | 0.81 |  |  | 0.88 |  |  | 0.85 |  |  | 0.86 |  |  | 0.87 |  |  |  | 0.8283333 | 0.845 | 0.865 | 1.023669 | 500 | 0.88 | 2 |  | 11 | [11 empty] | JASA 104 (6) Dec 1998 | Beranek / Hidaka |  | e
503 | Heavily upholstered chair, unoccupied, front side of seat back 7,5 cm, rear side of seat back sometimes, top of seat bottom 10 cm, arm rests 2 cm, Cleveland, Severance Hall | [15 empty] | 0.57 |  |  | 0.74 |  |  | 0.83 |  |  | 0.89 |  |  | 0.91 |  |  | 0.85 |  |  |  | 0.7983333 | 0.785 | 0.88 | 1.121019 | 2000 | 0.91 | 2 |  | 11 | [11 empty] | JASA 104 (6) Dec 1998 | Beranek / Hidaka |  | e
504 | Heavily upholstered chair, occupied, front side of seat back 7,5 cm, rear side of seat back sometimes, top of seat bottom 10 cm, arm rests 2 cm, Cleveland, Severance Hall | [15 empty] | 0.65 |  |  | 0.78 |  |  | 0.92 |  |  | 0.99 |  |  | 1.02 |  |  | 0.96 |  |  |  | 0.8866667 | 0.85 | 0.99 | 1.164706 | 2000 | 1.02 | 2 |  | 11 | [11 empty] | JASA 104 (6) Dec 1998 | Beranek / Hidaka |  | e
505 | Heavily upholstered chair, unoccupied, front side of seat back 7,5 cm, rear side of seat back sometimes, top of seat bottom 10 cm, arm rests 2 cm, Edmonton, Jubilee Hall | [15 empty] | 0.6 |  |  | 0.72 |  |  | 0.79 |  |  | 0.83 |  |  | 0.93 |  |  | 0.89 |  |  |  | 0.7933333 | 0.755 | 0.91 | 1.205298 | 2000 | 0.93 | 2 |  | 11 | [11 empty] | JASA 104 (6) Dec 1998 | Beranek / Hidaka |  | e
506 | Heavily upholstered chair, occupied, front side of seat back 7,5 cm, rear side of seat back sometimes, top of seat bottom 10 cm, arm rests 2 cm, Edmonton, Jubilee Hall | [15 empty] | 0.91 |  |  | 0.83 |  |  | 0.88 |  |  | 0.95 |  |  | 0.93 |  |  | 0.98 |  |  |  | 0.9133333 | 0.855 | 0.955 | 1.116959 | 4000 | 0.98 | 2 |  | 11 | [11 empty] | JASA 104 (6) Dec 1998 | Beranek / Hidaka |  | e
507 | Heavily upholstered chair, occupied, front side of seat back 7,5 cm, rear side of seat back sometimes, top of seat bottom 10 cm, arm rests 2 cm, Kanagawa, Chamber Hall | [15 empty] | 0.68 |  |  | 0.74 |  |  | 0.77 |  |  | 0.77 |  |  | 0.84 |  |  | 0.89 |  |  |  | 0.7816667 | 0.755 | 0.865 | 1.145695 | 4000 | 0.89 | 2 |  | 11 | [11 empty] | JASA 104 (6) Dec 1998 | Beranek / Hidaka |  | e
508 | Heavily upholstered chair, unoccupied, front side of seat back 7,5 cm, rear side of seat back sometimes, top of seat bottom 10 cm, arm rests 2 cm, N.Y., Philharmonic Hall | [18 empty] | 0.69 |  |  | 0.8 |  |  | 0.8 |  |  | 0.82 |  |  | 0.78 |  |  |  | 0.778 | 0.745 | 0.8 | 1.073826 | 2000 | 0.82 | 2 |  | 11 | [11 empty] | JASA 104 (6) Dec 1998 | Beranek / Hidaka |  | e
509 | Heavily upholstered chair, occupied, front side of seat back 7,5 cm, rear side of seat back sometimes, top of seat bottom 10 cm, arm rests 2 cm, N.Y., Philharmonic Hall | [15 empty] | 0.59 |  |  | 0.78 |  |  | 0.87 |  |  | 0.86 |  |  | 0.88 |  |  | 0.87 |  |  |  | 0.8083333 | 0.825 | 0.875 | 1.060606 | 2000 | 0.88 | 2 |  | 11 | [11 empty] | JASA 104 (6) Dec 1998 | Beranek / Hidaka |  | e
510 | Heavily upholstered chair, unoccupied, front side of seat back 7,5 cm, rear side of seat back sometimes, top of seat bottom 10 cm, arm rests 2 cm, Nantes, Palais de Congres | [15 empty] | 0.61 |  |  | 0.79 |  |  | 0.88 |  |  | 0.94 |  |  | 0.95 |  |  | 0.94 |  |  |  | 0.8516667 | 0.835 | 0.945 | 1.131737 | 2000 | 0.95 | 2 |  | 11 | [11 empty] | JASA 104 (6) Dec 1998 | Beranek / Hidaka |  | e
511 | Heavily upholstered chair, unoccupied, front side of seat back 7,5 cm, rear side of seat back sometimes, top of seat bottom 10 cm, arm rests 2 cm, Rotterdam, De Doelen | [15 empty] | 0.88 |  |  | 0.94 |  |  | 0.79 |  |  | 0.86 |  |  | 0.75 |  |  | 0.76 |  |  |  | 0.83 | 0.865 | 0.755 | 0.8728324 | 250 | 0.94 | 2 |  | 11 | [11 empty] | JASA 104 (6) Dec 1998 | Beranek / Hidaka |  | e
512 | Heavily upholstered chair, occupied, front side of seat back 7,5 cm, rear side of seat back sometimes, top of seat bottom 10 cm, arm rests 2 cm, Rotterdam, De Doelen | [15 empty] | 0.85 |  |  | 0.84 |  |  | 0.89 |  |  | 0.86 |  |  | 0.83 |  |  | 0.77 |  |  |  | 0.84 | 0.865 | 0.8 | 0.9248555 | 500 | 0.89 | 2 |  | 11 | [11 empty] | JASA 104 (6) Dec 1998 | Beranek / Hidaka |  | e
513 | Heavily upholstered chair, unoccupied, front side of seat back 7,5 cm, rear side of seat back sometimes, top of seat bottom 10 cm, arm rests 2 cm, Salzburg, Festspielhaus | [15 empty] | 0.76 |  |  | 0.66 |  |  | 0.71 |  |  | 0.76 |  |  | 0.75 |  |  | 0.74 |  |  |  | 0.73 | 0.685 | 0.745 | 1.087591 | 125 | 0.76 | 2 |  | 11 | [11 empty] | JASA 104 (6) Dec 1998 | Beranek / Hidaka |  | e
514 | Heavily upholstered chair, occupied, front side of seat back 7,5 cm, rear side of seat back sometimes, top of seat bottom 10 cm, arm rests 2 cm, Salzburg, Festspielhaus | [15 empty] | 0.69 |  |  | 0.78 |  |  | 0.89 |  |  | 0.91 |  |  | 0.92 |  |  | 0.9 |  |  |  | 0.8483333 | 0.835 | 0.91 | 1.08982 | 2000 | 0.92 | 2 |  | 11 | [11 empty] | JASA 104 (6) Dec 1998 | Beranek / Hidaka |  | e
515 | Heavily upholstered chair, unoccupied, front side of seat back 7,5 cm, rear side of seat back sometimes, top of seat bottom 10 cm, arm rests 2 cm, average | [15 empty] | 0.7 |  |  | 0.78 |  |  | 0.81 |  |  | 0.85 |  |  | 0.84 |  |  | 0.81 |  |  |  | 0.7983333 | 0.795 | 0.825 | 1.037736 | 1000 | 0.85 | 2 |  | 11 | [11 empty] | JASA 104 (6) Dec 1998 | Beranek / Hidaka |  | e
516 | Heavily upholstered chair, occupied, front side of seat back 7,5 cm, rear side of seat back sometimes, top of seat bottom 10 cm, arm rests 2 cm, average | [15 empty] | 0.72 |  |  | 0.79 |  |  | 0.87 |  |  | 0.88 |  |  | 0.9 |  |  | 0.89 |  |  |  | 0.8416667 | 0.83 | 0.895 | 1.078313 | 2000 | 0.9 | 2 |  | 11 | [11 empty] | JASA 104 (6) Dec 1998 | Beranek / Hidaka |  | e
517 | Heavily upholstered chair, unoccupied, front side of seat back 7,5 cm, rear side of seat back sometimes, top of seat bottom 10 cm, arm rests 2 cm, average from smoothed curve | [15 empty] | 0.7 |  |  | 0.76 |  |  | 0.81 |  |  | 0.84 |  |  | 0.84 |  |  | 0.81 |  |  |  | 0.7933333 | 0.785 | 0.825 | 1.050955 | 1000 | 0.84 | 2 |  | 11 | [11 empty] | JASA 104 (6) Dec 1998 | Beranek / Hidaka |  | e
518 | Heavily upholstered chair, occupied, front side of seat back 7,5 cm, rear side of seat back sometimes, top of seat bottom 10 cm, arm rests 2 cm, average from smoothed curve | [15 empty] | 0.72 |  |  | 0.8 |  |  | 0.86 |  |  | 0.89 |  |  | 0.9 |  |  | 0.9 |  |  |  | 0.845 | 0.83 | 0.9 | 1.084337 | 2000 | 0.9 | 2 |  | 11 | [11 empty] | JASA 104 (6) Dec 1998 | Beranek / Hidaka |  | e
519 | Medium upholstered chair, unoccupied, front side of seat back 2,5 cm, rear side of seat back 0, top of seat bottom 5 cm, arm rests solid, Buffalo, Kleinhans Hall | [15 empty] | 0.31 |  |  | 0.5 |  |  | 0.58 |  |  | 0.71 |  |  | 0.68 |  |  | 0.63 |  |  |  | 0.5683333 | 0.54 | 0.655 | 1.212963 | 1000 | 0.71 | 2 |  | 11 | [11 empty] | JASA 104 (6) Dec 1998 | Beranek / Hidaka |  | e
520 | Medium upholstered chair, occupied, front side of seat back 2,5 cm, rear side of seat back 0, top of seat bottom 5 cm, arm rests solid, Buffalo, Kleinhans Hall | [15 empty] | 0.56 |  |  | 0.62 |  |  | 0.85 |  |  | 0.9 |  |  | 0.89 |  |  | 0.95 |  |  |  | 0.795 | 0.735 | 0.92 | 1.251701 | 4000 | 0.95 | 2 |  | 11 | [11 empty] | JASA 104 (6) Dec 1998 | Beranek / Hidaka |  | e
521 | Medium upholstered chair, unoccupied, front side of seat back 2,5 cm, rear side of seat back 0, top of seat bottom 5 cm, arm rests solid, Stuttgart, Liederhalle | [15 empty] | 0.73 |  |  | 0.8 |  |  | 0.7 |  |  | 0.66 |  |  | 0.6 |  |  | 0.52 |  |  |  | 0.6683333 | 0.75 | 0.56 | 0.7466667 | 250 | 0.8 | 2 |  | 11 | [11 empty] | JASA 104 (6) Dec 1998 | Beranek / Hidaka |  | e
522 | Medium upholstered chair, occupied, front side of seat back 2,5 cm, rear side of seat back 0, top of seat bottom 5 cm, arm rests solid, Stuttgart, Liederhalle | [15 empty] | 0.73 |  |  | 0.78 |  |  | 0.83 |  |  | 0.82 |  |  | 0.79 |  |  | 0.83 |  |  |  | 0.7966667 | 0.805 | 0.81 | 1.006211 | 500 | 0.83 | 2 |  | 11 | [11 empty] | JASA 104 (6) Dec 1998 | Beranek / Hidaka |  | e
523 | Medium upholstered chair, unoccupied, front side of seat back 2,5 cm, rear side of seat back 0, top of seat bottom 5 cm, arm rests solid, Bristol, Colston Hall | [15 empty] | 0.52 |  |  | 0.77 |  |  | 0.75 |  |  | 0.78 |  |  | 0.74 | [6 empty] | 0.712 | 0.76 | 0.74 | 0.9736842 | 1000 | 0.78 | 2 |  | 11 | [11 empty] | JASA 104 (6) Dec 1998 | Beranek / Hidaka |  | e
524 | Medium upholstered chair, occupied, front side of seat back 2,5 cm, rear side of seat back 0, top of seat bottom 5 cm, arm rests solid, Bristol, Colston Hall | [15 empty] | 0.62 |  |  | 0.71 |  |  | 0.77 |  |  | 0.81 |  |  | 0.82 |  |  | 0.92 |  |  |  | 0.775 | 0.74 | 0.87 | 1.175676 | 4000 | 0.92 | 2 |  | 11 | [11 empty] | JASA 104 (6) Dec 1998 | Beranek / Hidaka |  | e
525 | Medium upholstered chair, unoccupied, front side of seat back 2,5 cm, rear side of seat back 0, top of seat bottom 5 cm, arm rests solid, Liverpool, Philharmonic Hall | [15 empty] | 0.56 |  |  | 0.64 |  |  | 0.74 |  |  | 0.8 |  |  | 0.77 |  |  | 0.75 |  |  |  | 0.71 | 0.69 | 0.76 | 1.101449 | 1000 | 0.8 | 2 |  | 11 | [11 empty] | JASA 104 (6) Dec 1998 | Beranek / Hidaka |  | e
526 | Medium upholstered chair, occupied, front side of seat back 2,5 cm, rear side of seat back 0, top of seat bottom 5 cm, arm rests solid, Liverpool, Philharmonic Hall | [15 empty] | 0.74 |  |  | 0.78 |  |  | 0.82 |  |  | 0.85 |  |  | 0.86 |  |  | 0.9 |  |  |  | 0.825 | 0.8 | 0.88 | 1.1 | 4000 | 0.9 | 2 |  | 11 | [11 empty] | JASA 104 (6) Dec 1998 | Beranek / Hidaka |  | e
527 | Medium upholstered chair, unoccupied, front side of seat back 2,5 cm, rear side of seat back 0, top of seat bottom 5 cm, arm rests solid, Tokyo, Hamarikyu Asahi Hall | [15 empty] | 0.62 |  |  | 0.67 |  |  | 0.72 |  |  | 0.7 |  |  | 0.64 |  |  | 0.64 |  |  |  | 0.665 | 0.695 | 0.64 | 0.9208633 | 500 | 0.72 | 2 |  | 11 | [11 empty] | JASA 104 (6) Dec 1998 | Beranek / Hidaka |  | e
528 | Medium upholstered chair, occupied, front side of seat back 2,5 cm, rear side of seat back 0, top of seat bottom 5 cm, arm rests solid, Tokyo, Hamarikyu Asahi Hall | [15 empty] | 0.61 |  |  | 0.76 |  |  | 0.82 |  |  | 0.82 |  |  | 0.82 |  |  | 0.77 |  |  |  | 0.7666667 | 0.79 | 0.795 | 1.006329 | 500 | 0.82 | 2 |  | 11 | [11 empty] | JASA 104 (6) Dec 1998 | Beranek / Hidaka |  | e
529 | Medium upholstered chair, unoccupied, front side of seat back 2,5 cm, rear side of seat back 0, top of seat bottom 5 cm, arm rests solid, N.Y., Avery Fisher Hall | [15 empty] | 0.58 |  |  | 0.66 |  |  | 0.67 |  |  | 0.64 |  |  | 0.62 |  |  | 0.55 |  |  |  | 0.62 | 0.665 | 0.585 | 0.8796992 | 500 | 0.67 | 2 |  | 11 | [11 empty] | JASA 104 (6) Dec 1998 | Beranek / Hidaka |  | e
530 | Medium upholstered chair, occupied, front side of seat back 2,5 cm, rear side of seat back 0, top of seat bottom 5 cm, arm rests solid, N.Y., Avery Fisher Hall | [15 empty] | 0.7 |  |  | 0.8 |  |  | 0.87 |  |  | 0.88 |  |  | 0.81 |  |  | 0.8 |  |  |  | 0.81 | 0.835 | 0.805 | 0.9640719 | 1000 | 0.88 | 2 |  | 11 | [11 empty] | JASA 104 (6) Dec 1998 | Beranek / Hidaka |  | e
531 | Medium upholstered chair, unoccupied, front side of seat back 2,5 cm, rear side of seat back 0, top of seat bottom 5 cm, arm rests solid, Seattle, Opera House | [18 empty] | 0.55 |  |  | 0.52 |  |  | 0.6 |  |  | 0.62 |  |  | 0.59 |  |  |  | 0.576 | 0.535 | 0.605 | 1.130841 | 2000 | 0.62 | 2 |  | 11 | [11 empty] | JASA 104 (6) Dec 1998 | Beranek / Hidaka |  | e
532 | Medium upholstered chair, occupied, front side of seat back 2,5 cm, rear side of seat back 0, top of seat bottom 5 cm, arm rests solid, Seattle, Opera House | [15 empty] | 0.43 |  |  | 0.63 |  |  | 0.82 |  |  | 0.82 |  |  | 0.8 |  |  | 0.8 |  |  |  | 0.7166667 | 0.725 | 0.8 | 1.103448 | 500 | 0.82 | 2 |  | 11 | [11 empty] | JASA 104 (6) Dec 1998 | Beranek / Hidaka |  | e
533 | Medium upholstered chair, unoccupied, front side of seat back 2,5 cm, rear side of seat back 0, top of seat bottom 5 cm, arm rests solid, Boston, Symphony Hall (includes wooden floor beneath) | [15 empty] | 0.46 |  |  | 0.53 |  |  | 0.56 | [12 empty] | 0.5166667 | 0.545 | #DIV/0! | #DIV/0! | 500 | 0.56 | 2 |  | 11 | [11 empty] | JASA 104 (6) Dec 1998 | Beranek / Hidaka |  | e
534 | Medium upholstered chair, occupied, front side of seat back 2,5 cm, rear side of seat back 0, top of seat bottom 5 cm, arm rests solid, Boston, Symphony Hall | [15 empty] | 0.54 |  |  | 0.7 |  |  | 0.77 |  |  | 0.77 |  |  | 0.85 |  |  | 0.86 |  |  |  | 0.7483333 | 0.735 | 0.855 | 1.163265 | 4000 | 0.86 | 2 |  | 11 | [11 empty] | JASA 104 (6) Dec 1998 | Beranek / Hidaka |  | e
535 | Medium upholstered chair, unoccupied, front side of seat back 2,5 cm, rear side of seat back 0, top of seat bottom 5 cm, arm rests solid, average | [15 empty] | 0.54 |  |  | 0.64 |  |  | 0.66 |  |  | 0.7 |  |  | 0.67 |  |  | 0.61 |  |  |  | 0.6366667 | 0.65 | 0.64 | 0.9846154 | 1000 | 0.7 | 2 |  | 11 | [11 empty] | JASA 104 (6) Dec 1998 | Beranek / Hidaka |  | e
536 | Medium upholstered chair, occupied, front side of seat back 2,5 cm, rear side of seat back 0, top of seat bottom 5 cm, arm rests solid, average | [15 empty] | 0.62 |  |  | 0.72 |  |  | 0.82 |  |  | 0.83 |  |  | 0.83 |  |  | 0.85 |  |  |  | 0.7783333 | 0.77 | 0.84 | 1.090909 | 4000 | 0.85 | 2 |  | 11 | [11 empty] | JASA 104 (6) Dec 1998 | Beranek / Hidaka |  | e
537 | Medium upholstered chair, unoccupied, front side of seat back 2,5 cm, rear side of seat back 0, top of seat bottom 5 cm, arm rests solid, average from smoothed curve | [15 empty] | 0.54 |  |  | 0.62 |  |  | 0.68 |  |  | 0.7 |  |  | 0.68 |  |  | 0.66 |  |  |  | 0.6466667 | 0.65 | 0.67 | 1.030769 | 1000 | 0.7 | 2 |  | 11 | [11 empty] | JASA 104 (6) Dec 1998 | Beranek / Hidaka |  | e
538 | Medium upholstered chair, occupied, front side of seat back 2,5 cm, rear side of seat back 0, top of seat bottom 5 cm, arm rests solid, average from smoothed curve | [15 empty] | 0.62 |  |  | 0.72 |  |  | 0.8 |  |  | 0.83 |  |  | 0.84 |  |  | 0.85 |  |  |  | 0.7766667 | 0.76 | 0.845 | 1.111842 | 4000 | 0.85 | 2 |  | 11 | [11 empty] | JASA 104 (6) Dec 1998 | Beranek / Hidaka |  | e
539 | Lightly upholstered chair, unoccupied, front side of seat back 1,5 cm, rear side of seat back 0, top of seat bottom 2,5 cm, arm rests solid, Basel, Stadt-Casino | [15 empty] | 0.33 |  |  | 0.41 |  |  | 0.65 |  |  | 0.68 |  |  | 0.62 |  |  | 0.61 |  |  |  | 0.55 | 0.53 | 0.615 | 1.160377 | 1000 | 0.68 | 2 |  | 11 | [11 empty] | JASA 104 (6) Dec 1998 | Beranek / Hidaka |  | e
540 | Lightly upholstered chair, occupied, front side of seat back 1,5 cm, rear side of seat back 0, top of seat bottom 2,5 cm, arm rests solid, Basel, Stadt-Casino | [15 empty] | 0.45 |  |  | 0.6 |  |  | 0.77 |  |  | 0.83 |  |  | 0.87 |  |  | 0.82 |  |  |  | 0.7233333 | 0.685 | 0.845 | 1.233577 | 2000 | 0.87 | 2 |  | 11 | [11 empty] | JASA 104 (6) Dec 1998 | Beranek / Hidaka |  | e
541 | Lightly upholstered chair, unoccupied, front side of seat back 1,5 cm, rear side of seat back 0, top of seat bottom 2,5 cm, arm rests solid, Berlin, Konzerthaus | [15 empty] | 0.36 |  |  | 0.46 |  |  | 0.64 |  |  | 0.72 |  |  | 0.7 |  |  | 0.67 |  |  |  | 0.5916667 | 0.55 | 0.685 | 1.245455 | 1000 | 0.72 | 2 |  | 11 | [11 empty] | JASA 104 (6) Dec 1998 | Beranek / Hidaka |  | e
542 | Lightly upholstered chair, occupied, front side of seat back 1,5 cm, rear side of seat back 0, top of seat bottom 2,5 cm, arm rests solid, Berlin, Konzerthaus | [15 empty] | 0.56 |  |  | 0.67 |  |  | 0.79 |  |  | 0.82 |  |  | 0.87 |  |  | 0.88 |  |  |  | 0.765 | 0.73 | 0.875 | 1.19863 | 4000 | 0.88 | 2 |  | 11 | [11 empty] | JASA 104 (6) Dec 1998 | Beranek / Hidaka |  | e
543 | Lightly upholstered chair, unoccupied, front side of seat back 1,5 cm, rear side of seat back 0, top of seat bottom 2,5 cm, arm rests solid, Vienna, Gr. Musikvereinssaal | [15 empty] | 0.33 |  |  | 0.39 |  |  | 0.46 |  |  | 0.5 |  |  | 0.51 |  |  | 0.56 |  |  |  | 0.4583333 | 0.425 | 0.535 | 1.258824 | 4000 | 0.56 | 2 |  | 11 | [11 empty] | JASA 104 (6) Dec 1998 | Beranek / Hidaka |  | e
544 | Lightly upholstered chair, occupied, front side of seat back 1,5 cm, rear side of seat back 0, top of seat bottom 2,5 cm, arm rests solid, Vienna, Gr. Musikvereinssaal | [15 empty] | 0.53 |  |  | 0.63 |  |  | 0.76 |  |  | 0.83 |  |  | 0.86 |  |  | 0.85 |  |  |  | 0.7433333 | 0.695 | 0.855 | 1.230216 | 2000 | 0.86 | 2 |  | 11 | [11 empty] | JASA 104 (6) Dec 1998 | Beranek / Hidaka |  | e
545 | Lightly upholstered chair, unoccupied, front side of seat back 1,5 cm, rear side of seat back 0, top of seat bottom 2,5 cm, arm rests solid, Amsterdam, Concertgebouw | [15 empty] | 0.4 |  |  | 0.54 |  |  | 0.6 |  |  | 0.61 |  |  | 0.6 |  |  | 0.62 |  |  |  | 0.5616667 | 0.57 | 0.61 | 1.070175 | 4000 | 0.62 | 2 |  | 11 | [11 empty] | JASA 104 (6) Dec 1998 | Beranek / Hidaka |  | e
546 | Lightly upholstered chair, occupied, front side of seat back 1,5 cm, rear side of seat back 0, top of seat bottom 2,5 cm, arm rests solid, Amsterdam, Concertgebouw | [15 empty] | 0.6 |  |  | 0.69 |  |  | 0.81 |  |  | 0.91 |  |  | 0.93 |  |  | 0.99 |  |  |  | 0.8216667 | 0.75 | 0.96 | 1.28 | 4000 | 0.99 | 2 |  | 11 | [11 empty] | JASA 104 (6) Dec 1998 | Beranek / Hidaka |  | e
547 | Lightly upholstered chair, unoccupied, front side of seat back 1,5 cm, rear side of seat back 0, top of seat bottom 2,5 cm, arm rests solid, average | [15 empty] | 0.36 |  |  | 0.45 |  |  | 0.59 |  |  | 0.63 |  |  | 0.61 |  |  | 0.62 |  |  |  | 0.5433333 | 0.52 | 0.615 | 1.182692 | 1000 | 0.63 | 2 |  | 11 | [11 empty] | JASA 104 (6) Dec 1998 | Beranek / Hidaka |  | e
548 | Lightly upholstered chair, occupied, front side of seat back 1,5 cm, rear side of seat back 0, top of seat bottom 2,5 cm, arm rests solid, average | [15 empty] | 0.52 |  |  | 0.64 |  |  | 0.75 |  |  | 0.8 |  |  | 0.83 |  |  | 0.84 |  |  |  | 0.73 | 0.695 | 0.835 | 1.201439 | 4000 | 0.84 | 2 |  | 11 | [11 empty] | JASA 104 (6) Dec 1998 | Beranek / Hidaka |  | e
549 | Lightly upholstered chair, unoccupied, front side of seat back 1,5 cm, rear side of seat back 0, top of seat bottom 2,5 cm, arm rests solid, average from smoothed curve | [15 empty] | 0.36 |  |  | 0.47 |  |  | 0.57 |  |  | 0.62 |  |  | 0.62 |  |  | 0.6 |  |  |  | 0.54 | 0.52 | 0.61 | 1.173077 | 1000 | 0.62 | 2 |  | 11 | [11 empty] | JASA 104 (6) Dec 1998 | Beranek / Hidaka |  | e
550 | Lightly upholstered chair, occupied, front side of seat back 1,5 cm, rear side of seat back 0, top of seat bottom 2,5 cm, arm rests solid, average from smoothed curve | [15 empty] | 0.51 |  |  | 0.64 |  |  | 0.75 |  |  | 0.8 |  |  | 0.82 |  |  | 0.83 |  |  |  | 0.725 | 0.695 | 0.825 | 1.18705 | 4000 | 0.83 | 2 |  | 11 | [11 empty] | JASA 104 (6) Dec 1998 | Beranek / Hidaka |  | e
551 | Specially upholstered chair, unoccupied, front side of seat back 65 %, 2 cm, rear side of seat back 0, top of seat bottom 4-6 cm, arm rests solid, upholstery cushion is covered with a vinyl sheet reducing absorption at high frequencies, Mitaka, Concert Hall | [15 empty] | 0.44 |  |  | 0.52 |  |  | 0.52 |  |  | 0.41 |  |  | 0.41 |  |  | 0.37 |  |  |  | 0.445 | 0.52 | 0.39 | 0.75 | 250 | 0.52 | 2 |  | 11 | [11 empty] | JASA 104 (6) Dec 1998 | Beranek / Hidaka |  | e
552 | Specially upholstered chair, occupied, front side of seat back 65 %, 2 cm, rear side of seat back 0, top of seat bottom 4-6 cm, arm rests solid, upholstery cushion is covered with a vinyl sheet reducing absorption at high frequencies, Mitaka, Concert Hall | [15 empty] | 0.51 |  |  | 0.64 |  |  | 0.72 |  |  | 0.74 |  |  | 0.76 |  |  | 0.8 |  |  |  | 0.695 | 0.68 | 0.78 | 1.147059 | 4000 | 0.8 | 2 |  | 11 | [11 empty] | JASA 104 (6) Dec 1998 | Beranek / Hidaka |  | e
553 | Specially upholstered chair, unoccupied, front side of seat back 65 %, 2 cm, rear side of seat back 0, top of seat bottom 4-6 cm, arm rests solid, upholstery cushion is covered with a vinyl sheet reducing absorption at high frequencies, Tokyo, NNT Opera | [15 empty] | 0.38 |  |  | 0.35 |  |  | 0.4 |  |  | 0.37 |  |  | 0.34 |  |  | 0.25 |  |  |  | 0.3483333 | 0.375 | 0.295 | 0.7866667 | 500 | 0.4 | 2 |  | 11 | [11 empty] | JASA 104 (6) Dec 1998 | Beranek / Hidaka |  | e
554 | Specially upholstered chair, unoccupied, front side of seat back 65 %, 2 cm, rear side of seat back 0, top of seat bottom 4-6 cm, arm rests solid, upholstery cushion is covered with a vinyl sheet reducing absorption at high frequencies, Tokyo, T.O.C. Concert Hall | [15 empty] | 0.38 |  |  | 0.32 |  |  | 0.36 |  |  | 0.32 |  |  | 0.24 |  |  | 0.18 |  |  |  | 0.3 | 0.34 | 0.21 | 0.6176471 | 125 | 0.38 | 2 |  | 11 | [11 empty] | JASA 104 (6) Dec 1998 | Beranek / Hidaka |  | e
555 | Specially upholstered chair, occupied, front side of seat back 65 %, 2 cm, rear side of seat back 0, top of seat bottom 4-6 cm, arm rests solid, upholstery cushion is covered with a vinyl sheet reducing absorption at high frequencies, Tokyo, T.O.C. Concert Hall | [15 empty] | 0.44 |  |  | 0.58 |  |  | 0.62 |  |  | 0.67 |  |  | 0.68 |  |  | 0.72 |  |  |  | 0.6183333 | 0.6 | 0.7 | 1.166667 | 4000 | 0.72 | 2 |  | 11 | [11 empty] | JASA 104 (6) Dec 1998 | Beranek / Hidaka |  | e
556 | Specially upholstered chair, unoccupied, front side of seat back 65 %, 2 cm, rear side of seat back 0, top of seat bottom 4-6 cm, arm rests solid, upholstery cushion is covered with a vinyl sheet reducing absorption at high frequencies, average | [15 empty] | 0.4 |  |  | 0.4 |  |  | 0.43 |  |  | 0.37 |  |  | 0.33 |  |  | 0.27 |  |  |  | 0.3666667 | 0.415 | 0.3 | 0.7228916 | 500 | 0.43 | 2 |  | 11 | [11 empty] | JASA 104 (6) Dec 1998 | Beranek / Hidaka |  | e
557 | Specially upholstered chair, unoccupied, front side of seat back 65 %, 2 cm, rear side of seat back 0, top of seat bottom 4-6 cm, arm rests solid, upholstery cushion is covered with a vinyl sheet reducing absorption at high frequencies, average from smoothed curve | [15 empty] | 0.35 |  |  | 0.4 |  |  | 0.41 |  |  | 0.38 |  |  | 0.33 |  |  | 0.27 |  |  |  | 0.3566667 | 0.405 | 0.3 | 0.7407407 | 500 | 0.41 | 2 |  | 11 | [11 empty] | JASA 104 (6) Dec 1998 | Beranek / Hidaka |  | e
558 | Kunststoffolie, PVC, 0,2 mm dick, 0,2 kg/m^2, glatt gespannt, Luftraum 20 mm |  |  |  |  | 0,2 mm | glatt gespannt |  | 20 mm | 0,2 kg/m^2 | [6 empty] | 0 |  |  | 0 | 0.03 | 0.07 | 0.64 | 0.3 | 0.2 | 0.19 | 0.17 | 0.15 | 0.12 | 0.1 | 0.08 | 0.04 | 0.05 | 0.05 |  | 0.165 | 0.32 | 0.08 | 0.25 | 500 | 0.64 | 3 |  | 8 | [11 empty] | DNA-Tabelle 1968 b 1.1-1 |  |  | d
559 | Kunststoffolie, wie b 1.1-1 [ PVC, 0,2 mm dick, 0,2 kg/m^2, glatt gespannt] jedoch Luftraum 100 mm |  |  |  |  | 0,2 mm | glatt gespannt |  | 100 mm | 0,2 kg/m^2 | [6 empty] | 0 | 0 | 0 | 0.01 | 0.02 | 0.05 | 0.05 | 0.15 | 0.1 | 0.1 | 0.08 | 0.12 | 0.07 | 0.07 | 0.05 | 0.01 | 0 |  |  | 0.04 | 0.03 | 0.04 | 1.333333 | 630 | 0.15 | 3 |  | 8 | [11 empty] | DNA-Tabelle 1968 b 1.1-2 |  |  | d
560 | Kunststoffolie, wie b 1.1-1 [PVC, 0,2 mm dick, 0,2 kg/m^2, Luftraum 20 mm], jedoch gefaltet, Materialfläche / Prüffläche = 3 |  |  |  |  | 0,2 mm | gefaltet, Materialfläche / Prüffläche = 3 |  | 20 mm | 0,2 kg/m^2 | [5 empty] | 0 | 0 | 0.08 | 0.1 | 0.13 | 0.6 | 0.43 | 0.51 | 0.68 | 0.62 | 0.66 | 0.58 | 0.53 | 0.59 | 0.5 | 0.42 | 0.3 | 0.25 | 0.18 |  | 0.365 | 0.32 | 0.445 | 1.390625 | 630 | 0.68 | 2 |  | 8 | [11 empty] | DNA-Tabelle 1968 b 1.1-3 |  |  | d
561 | Kunststoffolie, wie b 1.1-3 [PVC, 0,2 mm dick, 0,2 kg/m^2, gefaltet, Materialfläche / Prüffläche = 3], jedoch Luftraum 100 mm |  |  |  |  | 0,2 mm | gefaltet, Materialfläche / Prüffläche = 3 |  | 100 mm | 0,2 kg/m^2 | [5 empty] | 0 | 0 | 0.2 | 0.3 | 0.1 | 0.13 | 0.33 | 0.43 | 0.57 | 0.65 | 0.71 | 0.6 | 0.65 | 0.65 | 0.53 | 0.48 | 0.32 | 0.22 | 0.17 |  | 0.3683333 | 0.265 | 0.485 | 1.830189 | 1000 | 0.71 | 3 |  | 8 | [11 empty] | DNA-Tabelle 1968 b 1.1-4 |  |  | d
562 | Faltplatten aus PVC-Hart mit Profiloberfläche, 1970 x 900 x 1,5 mm, Profilhöhe 16 mm, 1,75 kg / m², Prüffläche 3840 x 3300 mm mit geschlossener Umrandung, Lattung 50/50 mm mit 490 mm Abstand, Platten 100 mm überlappend, Wandabstand 400 mm, leer |  |  |  |  | 1,5 mm |  | 1970 x 900 x 1,5 mm | 400 mm | 1,75 kg / m² | [5 empty] | 0.32 | 0.24 | 0.24 | 0.18 | 0.28 | 0.13 | 0.1 | 0.11 | 0.11 | 0.1 | 0.08 | 0.06 | 0.08 | 0.11 | 0.08 | 0.18 | 0.11 | 0.11 | 0.08 |  | 0.155 | 0.195 | 0.11 | 0.5641026 | 100 | 0.32 | 1 |  | 8 | [11 empty] | DNA-Tabelle 1968, c1-22 |  |  | d
563 | Faltplatten aus PVC-Hart mit Profiloberfläche, 1970 x 900 x 1,5 mm, Profilhöhe 16 mm, 1,75 kg / m², Prüffläche 3840 x 3300 mm mit geschlossener Umrandung, Lattung 50/50 mm mit 490 mm Abstand, Platten 100 mm überlappend, Wandabstand 50 mm, leer |  |  |  |  | 1,5 mm |  | 1970 x 900 x 1,5 mm | 50 mm | 1,75 kg / m² | [5 empty] | 0.05 | 0.06 | 0.1 | 0.3 | 0.52 | 0.35 | 0.22 | 0.2 | 0.1 | 0.1 | 0.04 | 0.04 | 0.04 | 0.03 | 0.03 | 0.08 | 0.07 | 0.08 | 0.04 |  | 0.1533333 | 0.36 | 0.05 | 0.1388889 | 250 | 0.52 | 3 |  | 8 | [11 empty] | DNA-Tabelle 1968, c1-21 |  |  | d
564 | Metallpaneele aus 0,5 mm Alublech, 85 mm breit, freie Schlitzbreite zwischen Panellen 15 mm, 164 mm Abstand vor starrer Wand, hinterlegt mit 20 mm Mineralfaserplatte 2,5 kg/m^2, 60 Rayl |  |  |  | freie Schlitzbreite zwischen Panellen 15 mm | 0,5 mm | hinterlegt mit 20 mm Mineralfaserplatte 2,5 kg/m^2, 60 Rayl | Alublech, 85 mm breit | 164 mm | [7 empty] | 0.25 |  |  | 0.59 |  |  | 0.81 |  |  | 0.64 |  |  | 0.26 |  |  | 0.17 |  |  |  | 0.4533333 | 0.7 | 0.215 | 0.3071429 | 500 | 0.81 | 3 |  | 5 | [11 empty] | M. Heckl, H.A. Müller: Taschenbuch der Technischen Akustik, Springer 1994 | DNA | bands not standard:2000 4000 6000 Hz | d
565 | Metallkassette, 625 x 625 mm, gelocht, Lochdurchmesser 2,5 mm, Lochabstand 5,5 mm, Lochflächenanteil 16 %, hinterlegte Mineralfaserplatte, 20 mm dick, 2 kg / m², 60 Rayl, in 0,03 mm Polyäthylenfolie eingehüllt | [6 empty] | 625 x 625 mm | 350 mm | [7 empty] | 0.3 | 0.68 | 0.77 | 0.7 | 0.88 | 0.88 | 0.72 | 0.68 | 0.8 | 0.85 | 0.8 | 0.83 | 0.85 | 0.83 | 0.8 | 0.81 | 0.7 |  |  | 0.705 | 0.71 | 0.83 | 1.169014 | 315 | 0.88 | 2 |  | 5 | [11 empty] | DNA-Tabelle 1968, b2.1-15 |  |  | d
566 | Metallkassette, 625 x 625 mm, gelocht, Lochdurchmesser 2,5 mm, Lochabstand 5,5 mm, Lochflächenanteil 16 %, hinterlegte Mineralfaserplatte, 20 mm dick, 2 kg / m², 60 Rayl, raumseitig oberflächenimprägniert | [6 empty] | 625 x 625 mm | 180 mm | [7 empty] | 0.17 | 0.35 | 0.48 | 0.71 | 0.83 | 0.9 | 0.95 | 0.93 | 0.9 | 0.79 | 0.8 | 0.83 | 0.87 | 0.83 | 0.85 | 0.77 | 0.8 |  |  | 0.71 | 0.83 | 0.82 | 0.9879518 | 500 | 0.95 | 2 |  | 5 | [11 empty] | DNA-Tabelle 1968, b2.1-14 |  |  | d
567 | Metall-Lamellendecke, 0,3 mm Aluminium, 50 mm breit, Lamellenabstand 12,5 mm, auf Traglamellen, 6 mm dick, hinterlegte Mineralfaserplatte, raumseitig imprägniert, 20 mm dick, 3,2 kg / m, 90 Rayl, Wandabstand zur Lamellenunterseite 176 mm |  |  |  |  | 0,3 mm + Lamellenwölbung |  |  | 176 mm | [8 empty] | 0.55 | 0.78 | 0.89 | 0.98 | 1.03 | 1 | 1.02 | 0.9 | 0.88 | 0.88 | 0.93 | 0.88 | 0.78 | 0.68 | 0.61 | 0.62 |  |  | 0.852 | 0.945 | 0.745 | 0.7883598 | 400 | 1.03 | 2 |  | 5 | [11 empty] | DNA-Tabelle 1968, b2.2-6 |  |  | d
568 | Metall-Lamellendecke, 0,3 mm Aluminium, 50 mm breit, Lamellenabstand 12,5 mm, auf Traglamellen, 6 mm dick, hinterlegte Mineralfaserplatte, raumseitig imprägniert, 20 mm dick, 3,2 kg / m, 90 Rayl, Wandabstand zur Lamellenunterseite 356 mm |  |  |  |  | 0,3 mm + Lamellenwölbung |  |  | 356 mm | [8 empty] | 0.85 | 0.78 | 0.99 | 0.88 | 0.88 | 0.75 | 0.85 | 0.88 | 0.92 | 0.97 | 0.92 | 0.88 | 0.82 | 0.7 | 0.7 | 0.68 |  |  | 0.848 | 0.87 | 0.79 | 0.908046 | 250 | 0.99 | 2 |  | 5 | [11 empty] | DNA-Tabelle 1968, b2.2-7 |  |  | d
569 | Metallpaneel aus 0,5 mm Aluminium-Blech auf Tragschiene, Paneelbreite 85 mm, Paneelabstand 15 mm, hinterlegt mit Mineralfaserplatte mit 10 mm Abstand zur Paneelunterseite, Dicke 20 mm, Wandabstand zur Paneelunterseite 164 mm |  |  |  |  | 0,5 mm + 16 mm Profilformung |  |  | 164 mm | [8 empty] | 0.45 | 0.58 | 0.59 | 0.83 | 0.82 | 0.81 | 0.7 | 0.72 | 0.64 | 0.45 | 0.32 | 0.26 | 0.22 | 0.21 | 0.17 | 0.2 |  |  | 0.494 | 0.7 | 0.215 | 0.3071429 | 315 | 0.83 | 3 |  | 5 | [11 empty] | DNA-Tabelle 1968, b2.2-4 |  |  | d
570 | Metallpaneel aus 0,5 mm Aluminium-Blech auf Tragschiene, Paneelbreite 85 mm, Paneelabstand 15 mm, hinterlegt mit Mineralfaserplatte mit 10 mm Abstand zur Paneelunterseite, Dicke 20 mm, Wandabstand zur Paneelunterseite 344 mm |  |  |  |  | 0,5 mm + 16 mm Profilformung |  |  | 344 mm | [8 empty] | 0.82 | 0.83 | 0.78 | 0.83 | 0.73 | 0.68 | 0.7 | 0.72 | 0.66 | 0.45 | 0.33 | 0.26 | 0.23 | 0.21 | 0.22 | 0.25 |  |  | 0.52 | 0.73 | 0.24 | 0.3287671 | 200 | 0.83 | 1 |  | 5 | [11 empty] | DNA-Tabelle 1968, b2.2-5 |  |  | d
571 | Metallpaneeldecke, gelocht, mit 20 mm dicken Sillan-Akustikplatten hinterlegt, Paneelbreite 85 mm, Paneelabstand 15 mm, Deckenabstand 35 cm | [7 empty] | 350 mm | [7 empty] | 0.6 | 0.8 | 0.85 | 0.82 | 0.82 | 0.82 | 0.7 | 0.68 | 0.81 | 0.79 | 0.83 | 0.83 | 0.83 | 0.8 | 0.75 | 0.73 |  |  |  | 0.745 | 0.76 | 0.78 | 1.026316 | 200 | 0.85 | 2 |  | 5 | [11 empty] | Wärme Kälte Schall, Heft 1 (März) 1970 | Gerd Kegler |  | d
572 | Metallkassettendecke, gelocht, mit 20 mm dicken Sillan-Akustikplatten hinterlegt, Lochanteil ca. 15 %, Deckenabstand 35 cm | [7 empty] | 350 mm | [7 empty] | 0.4 | 0.6 | 0.75 | 0.76 | 0.97 | 0.8 | 0.7 | 0.63 | 0.8 | 0.87 | 0.83 | 0.85 | 0.83 | 0.83 | 0.82 | 0.82 |  |  |  | 0.73 | 0.73 | 0.825 | 1.130137 | 315 | 0.97 | 2 |  | 5 | [11 empty] | Wärme Kälte Schall, Heft 1 (März) 1970 | Gerd Kegler |  | d
573 | Aluminiumlamellendecke, mit 20 mm dicken Sillan-Akustikplatten hinterlegt, Lamellenbreite 50 mm, Lamellenabstand 12,5 mm, Deckenabstand 35 cm | [7 empty] | 350 mm | [7 empty] | 0.85 | 0.85 | 0.77 | 0.97 | 0.87 | 0.85 | 0.75 | 0.85 | 0.88 | 0.92 | 0.96 | 0.92 | 0.91 | 0.8 | 0.72 | 0.7 |  |  |  | 0.85 | 0.86 | 0.805 | 0.9360465 | 250 | 0.97 | 2 |  | 5 | [11 empty] | Wärme Kälte Schall, Heft 1 (März) 1970 | Gerd Kegler |  | d
574 | Metallpaneeldecke, ungelocht, mit 20 mm dicken Sillan-Akustikplatten hinterlegt, Paneelbreite 85 mm, Paneelabstand 15 mm, Deckenabstand 35 cm | [7 empty] | 350 mm | [7 empty] | 0.59 | 0.8 | 0.8 | 0.8 | 0.81 | 0.82 | 0.82 | 0.7 | 0.72 | 0.65 | 0.43 | 0.32 | 0.27 | 0.27 | 0.23 | 0.23 |  |  |  | 0.56 | 0.81 | 0.25 | 0.308642 | 400 | 0.82 | 1 |  | 5 | [11 empty] | Wärme Kälte Schall, Heft 1 (März) 1970 | Gerd Kegler |  | d
575 | Metallplatte, gelocht, Vliesabdeckung, 5 cm Hohlraum | [7 empty] | 5 cm | [7 empty] | 0.26 |  |  | 0.75 |  |  | 0.95 |  |  | 0.97 |  |  | 0.79 |  |  | 0.67 |  |  |  | 0.7316667 | 0.85 | 0.73 | 0.8588235 | 1000 | 0.97 | 2 |  | 5 | [11 empty] | J.Meyer, Kirchenakustik, Verlag E.Bochinsky |  |  | d
576 | Metallplatte, mikrogelocht, 10 cm Hohlraum | [7 empty] | 10 cm | [7 empty] | 0.1 |  |  | 0.25 |  |  | 0.65 |  |  | 0.55 |  |  | 0.3 |  |  | 0.15 |  |  |  | 0.3333333 | 0.45 | 0.225 | 0.5 | 500 | 0.65 | 2 |  | 5 | [11 empty] | J.Meyer, Kirchenakustik, Verlag E.Bochinsky |  |  | d
577 | Weichschaumstoffplatten mit Strukturgewebe | [15 empty] | 0.37 |  |  | 0.95 |  |  | 0.95 |  |  | 0.75 |  |  | 0.6 |  |  | 0.5 |  |  |  | 0.6866667 | 0.95 | 0.55 | 0.5789474 | 250 | 0.95 | 2 |  | 7 | [11 empty] | J.Meyer, Kirchenakustik, Verlag E.Bochinsky |  |  | d
578 | Hängeelement, Schaumstoff, Vliesummantelung | [15 empty] | 0.08 |  |  | 0.17 |  |  | 0.42 |  |  | 0.58 |  |  | 0.56 |  |  | 0.53 |  |  |  | 0.39 | 0.295 | 0.545 | 1.847458 | 1000 | 0.58 | 2 |  | 7 | [11 empty] | J.Meyer, Kirchenakustik, Verlag E.Bochinsky |  |  | d
579 | Schaumstoffplatte, Waffelstruktur, ohne Hohlraum | [15 empty] | 0.36 |  |  | 0.6 |  |  | 1 |  |  | 1 |  |  | 1 |  |  | 1 |  |  |  | 0.8266667 | 0.8 | 1 | 1.25 | 500 | 1 | 2 |  | 7 | [11 empty] | J.Meyer, Kirchenakustik, Verlag E.Bochinsky |  |  | d
580 | Misc, porous foamplastic 20 mm | [15 empty] | 0.03 |  |  | 0.07 |  |  | 0.35 |  |  | 0.72 |  |  | 0.95 |  |  | 0.9 |  |  |  | 0.5033333 | 0.21 | 0.925 | 4.404762 | 2000 | 0.95 | 4 |  | 7 | [11 empty] | Dalenbäck, Datensatz der CATT-Software, November 2000. Data-Category in CATT: FOAMPLASTIC2, C: Misc, D: Porous | Karlen |  | e
581 | Misc, porous foamplastic 50 mm | [15 empty] | 0.1 |  |  | 0.21 |  |  | 0.4 |  |  | 0.93 |  |  | 0.82 |  |  | 0.98 |  |  |  | 0.5733333 | 0.305 | 0.9 | 2.95082 | 4000 | 0.98 | 4 |  | 7 | [11 empty] | Dalenbäck, Datensatz der CATT-Software, November 2000. Data-Category in CATT: FOAMPLASTIC1, C: Misc, D: Porous | Karlen |  | e
582 | Walls, Akustik-Schaumstoffplatte | [15 empty] | 0.17 |  |  | 0.44 |  |  | 0.85 |  |  | 0.99 |  |  | 0.99 |  |  | 0.99 |  |  |  | 0.7383333 | 0.645 | 0.99 | 1.534884 | 1000 | 0.99 | 2 |  | 7 | [11 empty] | Dalenbäck, Datensatz der CATT-Software, November 2000. Ursprüngliche Quelle: Herstellerangabe, Ergänzung PTB. Data-Category in CATT: ILLBRUCK, C: Walls, D: Akustik-Schaumstoffplatte | Herstellerangabe, Ergänzung PTB |  | e
583 | iron door | [12 empty] | 0.01 |  |  | 0.01 |  |  | 0.01 |  |  | 0.02 |  |  | 0.02 |  |  | 0.03 |  |  | 0.03 |  |  | 0.03 | 0.02 | 0.015 | 0.03 | 2 | 2000 | 0.03 | 5 |  | 5 | [11 empty] | RAMSETE |  |  | e
584 | VIC "Acoustic Plastic" thickness= 20 mm (Kundts' t | [12 empty] | 0.1 |  |  | 0.25 |  |  | 0.4 |  |  | 0.53 |  |  | 0.63 |  |  | 0.73 |  |  | 0.8 |  |  | 0.85 | 0.5566667 | 0.465 | 0.765 | 1.645161 | 8000 | 0.85 | 2 | 4 | 7 | [11 empty] | RAMSETE |  |  | e
585 | VIC "Acoustic Plastic" thickness= 20 mm (G.F.) | [12 empty] | 0.01 |  |  | 0.05 |  |  | 0.2 |  |  | 0.5 |  |  | 0.68 |  |  | 0.55 |  |  | 0.56 |  |  | 0.61 | 0.4233333 | 0.35 | 0.555 | 1.585714 | 1000 | 0.68 | 2 |  | 7 | [11 empty] | RAMSETE |  |  | e
586 | VIC "Acoustic Plastic" thickness= 12 mm (G.F.) | [12 empty] | 0.01 |  |  | 0.01 |  |  | 0.08 |  |  | 0.14 |  |  | 0.29 |  |  | 0.28 |  |  | 0.33 |  |  | 0.33 | 0.1883333 | 0.11 | 0.305 | 2.772727 | 4000 | 0.33 | 4 |  | 7 | [11 empty] | RAMSETE |  |  | e
587 | back ceiling TI-Metal + L.M. 30mm | [12 empty] | 0.2 |  |  | 0.55 |  |  | 0.85 |  |  | 0.9 |  |  | 0.75 |  |  | 0.48 |  |  | 0.4 |  |  | 0.4 | 0.655 | 0.875 | 0.44 | 0.5028571 | 500 | 0.9 | 2 |  | 5 | [11 empty] | RAMSETE |  |  | e
588 | back ceiling TI-Metal holes 2mm + L.M. 30mm | [12 empty] | 0.15 |  |  | 0.24 |  |  | 0.7 |  |  | 0.97 |  |  | 0.9 |  |  | 0.95 |  |  | 0.85 |  |  | 0.8 | 0.7683333 | 0.835 | 0.9 | 1.077844 | 500 | 0.97 | 2 |  | 5 | [11 empty] | RAMSETE |  |  | e
589 | back ceiling TI-Metal holes 3mm + L.M. 30mm | [12 empty] | 0.4 |  |  | 0.5 |  |  | 0.81 |  |  | 0.75 |  |  | 0.7 |  |  | 0.75 |  |  | 0.7 |  |  | 0.8 | 0.7016667 | 0.78 | 0.725 | 0.9294872 | 250 | 0.81 | 2 |  | 5 | [11 empty] | RAMSETE |  |  | e
590 | expanded polyurethane PAE 20 mm + PU | [12 empty] | 0.1 |  |  | 0.12 |  |  | 0.14 |  |  | 0.45 |  |  | 0.66 |  |  | 0.88 |  |  | 0.97 |  |  | 0.8 | 0.5366667 | 0.295 | 0.925 | 3.135593 | 4000 | 0.97 | 2 |  | 7 | [11 empty] | RAMSETE |  |  | e
591 | expanded polyurethane PAE 25 mm + PU | [12 empty] | 0.1 |  |  | 0.11 |  |  | 0.2 |  |  | 0.49 |  |  | 0.71 |  |  | 0.96 |  |  | 0.96 |  |  | 0.8 | 0.5716667 | 0.345 | 0.96 | 2.782609 | 2000 | 0.96 | 2 |  | 7 | [11 empty] | RAMSETE |  |  | e
592 | expanded polyurethane PAE 40 mm + PU | [12 empty] | 0.1 |  |  | 0.15 |  |  | 0.26 |  |  | 0.67 |  |  | 0.82 |  |  | 0.92 |  |  | 0.92 |  |  | 0.8 | 0.6233333 | 0.465 | 0.92 | 1.978495 | 2000 | 0.92 | 2 |  | 7 | [11 empty] | RAMSETE |  |  | e
593 | expanded polyurethane PAE 50 mm + PU | [12 empty] | 0.1 |  |  | 0.16 |  |  | 0.3 |  |  | 0.68 |  |  | 0.96 |  |  | 0.88 |  |  | 0.88 |  |  | 0.8 | 0.6433333 | 0.49 | 0.88 | 1.795918 | 1000 | 0.96 | 2 |  | 7 | [11 empty] | RAMSETE |  |  | e
594 | expanded polyurethane dambing PAE 50 mm | [12 empty] | 0.1 |  |  | 0.14 |  |  | 0.24 |  |  | 0.67 |  |  | 0.94 |  |  | 0.88 |  |  | 0.92 |  |  | 0.8 | 0.6316667 | 0.455 | 0.9 | 1.978022 | 1000 | 0.94 | 2 |  | 7 | [11 empty] | RAMSETE |  |  | e
595 | Plastic, fiberglass reinforced phenolic foam, filled with aluminum hydroxide, faced with very thin layer plywood | [8 empty] | 4 kg / m² | [6 empty] | 0.25 |  |  | 0.23 |  |  | 0.16 |  |  | 0.12 |  |  | 0.11 |  |  | 0.1 |  |  | 1.8 | 0.1616667 | 0.195 | 0.105 | 0.5384615 | 8000 | 1.8 | 1 |  | 7
596 | Steeltone Venables (steel staves) | [12 empty] | 0.1 |  |  | 0.13 |  |  | 0.46 |  |  | 0.99 |  |  | 0.85 |  |  | 0.51 |  |  | 0.53 |  |  | 0.55 | 0.5783333 | 0.725 | 0.52 | 0.7172414 | 500 | 0.99 | 2 | 3 | 5 | [11 empty] | RAMSETE |  |  | e
597 | metal beams | [12 empty] | 0.5 |  |  | 0.45 |  |  | 0.2 |  |  | 0.1 |  |  | 0.07 |  |  | 0.06 |  |  | 0.06 |  |  | 0.05 | 0.1566667 | 0.15 | 0.06 | 0.4 | 63 | 0.5 | 1 |  | 5 | [11 empty] | RAMSETE |  |  | e
598 | Linoleum | [15 empty] | 0.02 |  |  | 0.03 |  |  | 0.03 |  |  | 0.04 |  |  | 0.06 |  |  | 0.05 |  |  |  | 0.03833333 | 0.03 | 0.055 | 1.833333 | 2000 | 0.06 | 5 |  | 8 | [11 empty] | J.Meyer, Kirchenakustik, Verlag E.Bochinsky |  |  | d
599 | Floors, Linoleum, asphalt, rubber or cork tile on concrete | [15 empty] | 0.02 |  |  | 0.03 |  |  | 0.03 |  |  | 0.03 |  |  | 0.03 |  |  | 0.02 |  |  |  | 0.02666667 | 0.03 | 0.025 | 0.8333333 | 250 | 0.03 | 5 |  | 6 | 8 | [10 empty] | Harris:Handbook of Acoustical Measurements and Noise Control, McGraw Hill 1991 |  |  | e
600 | Linoleum or vinyl stuck to concrete | [12 empty] | 0.02 |  | 0 | 0.02 | 0 | 0 | 0.02 | 0 | 0 | 0.03 | 0 | 0 | 0.04 | 0 | 0 | 0.04 | 0 | 0 | 0.05 | 0 | 0 | 0.05 | 0.03333333 | 0.025 | 0.045 | 1.8 | 4000 | 0.05 | 5 |  | 8 | [11 empty] | Odeon (Index 503) | Petersen, J., 'Rumakustik', SBI-anvisning 137. Statens Byggeforskningsinstitut, Hørsholm, 1983. |  | e
601 | Layer of rubber, cork, linoleum+underlay or vinyl+underlay stuck to concrete | [12 empty] | 0.02 |  | 0 | 0.02 | 0 | 0 | 0.02 | 0 | 0 | 0.04 | 0 | 0 | 0.05 | 0 | 0 | 0.05 | 0 | 0 | 0.1 | 0 | 0 | 0.1 | 0.04666667 | 0.03 | 0.075 | 2.5 | 4000 | 0.1 | 5 |  | 8 | 7 | [10 empty] | Odeon (Index 504) | Bobran, H.W., 'Handbuch der Bauphysik', Verlag Ulstein, Berlin, 1973. |  | e
602 | Floors, linoleum directly on concrete | [15 empty] | 0.02 |  |  | 0.02 |  |  | 0.03 |  |  | 0.03 |  |  | 0.04 |  |  | 0.04 |  |  |  | 0.03 | 0.025 | 0.04 | 1.6 | 2000 | 0.04 | 5 |  | 8 | [11 empty] | Dalenbäck, Datensatz der CATT-Software, November 2000. Ursprüngliche Quelle: []. Data-Category in CATT: LINOLEUM1, C: Floors, D: Linoleum | Karlen |  | e
603 | Floors, linoleum on concrete | [15 empty] | 0.02 |  |  | 0.03 |  |  | 0.03 |  |  | 0.03 |  |  | 0.03 |  |  | 0.03 |  |  |  | 0.02833333 | 0.03 | 0.03 | 1 | 250 | 0.03 | 5 |  | 8 | [11 empty] | Dalenbäck, Datensatz der CATT-Software, November 2000. Data-Category in CATT: LINOLEUM30, C: Floors, D: Linoleum | Beranek |  | e
604 | Floors, linoleum on wooden floor | [15 empty] | 0.15 |  |  | 0.12 |  |  | 0.11 |  |  | 0.1 |  |  | 0.07 |  |  | 0.08 |  |  |  | 0.105 | 0.115 | 0.075 | 0.6521739 | 125 | 0.15 | 1 |  | 8 | [11 empty] | Dalenbäck, Datensatz der CATT-Software, November 2000. Data-Category in CATT: LINOLEUM2, C: Floors, D: Linoleum | Karlen |  | e
605 | Floors, needle-felt on concrete | [15 empty] | 0.05 |  |  | 0.08 |  |  | 0.2 |  |  | 0.3 |  |  | 0.35 |  |  | 0.4 |  |  |  | 0.23 | 0.14 | 0.375 | 2.678571 | 4000 | 0.4 | 4 |  | 9 | [11 empty] | Dalenbäck, Datensatz der CATT-Software, November 2000. Data-Category in CATT: NEEDLEFELT1, C: Floors, D: Needle-felt | Karlen |  | e
606 | Ceilings, 100 mm thick, 200 mm from ceiling | [15 empty] | 0.49 |  |  | 0.64 |  |  | 0.89 |  |  | 0.98 |  |  | 0.99 |  |  | 0.96 |  |  |  | 0.825 | 0.765 | 0.975 | 1.27451 | 2000 | 0.99 | 2 |  | 12 | [11 empty] | Dalenbäck, Datensatz der CATT-Software, November 2000. Data-Category in CATT: MINERALWOOL6, C: Ceilings, D: 100 | Karlen |  | e
607 | Ceilings, 100 mm thick, against ceiling | [15 empty] | 0.58 |  |  | 0.69 |  |  | 0.96 |  |  | 0.97 |  |  | 0.99 |  |  | 0.91 |  |  |  | 0.85 | 0.825 | 0.95 | 1.151515 | 2000 | 0.99 | 2 |  | 12 | [11 empty] | Dalenbäck, Datensatz der CATT-Software, November 2000. Data-Category in CATT: MINERALWOOL3, C: Ceilings, D: 100 | Karlen |  | e
608 | Ceilings, 25 mm thick, against ceiling | [15 empty] | 0.05 |  |  | 0.21 |  |  | 0.59 |  |  | 0.83 |  |  | 0.87 |  |  | 0.91 |  |  |  | 0.5766667 | 0.4 | 0.89 | 2.225 | 4000 | 0.91 | 2 |  | 12 | [11 empty] | Dalenbäck, Datensatz der CATT-Software, November 2000. Data-Category in CATT: MINERALWOOL1, C: Ceilings, D: 25 | Karlen |  | e
609 | Ceilings, 25mm thick, 200 mm from ceiling | [15 empty] | 0.48 |  |  | 0.49 |  |  | 0.7 |  |  | 0.78 |  |  | 0.94 |  |  | 0.93 |  |  |  | 0.72 | 0.595 | 0.935 | 1.571429 | 2000 | 0.94 | 2 |  | 12 | [11 empty] | Dalenbäck, Datensatz der CATT-Software, November 2000. Data-Category in CATT: MINERALWOOL4, C: Ceilings, D: 25 | Karlen |  | e
610 | Ceilings, 50 mm thick, 200 mm from ceiling | [15 empty] | 0.49 |  |  | 0.63 |  |  | 0.83 |  |  | 0.97 |  |  | 0.99 |  |  | 0.96 |  |  |  | 0.8116667 | 0.73 | 0.975 | 1.335616 | 2000 | 0.99 | 2 |  | 12 | [11 empty] | Dalenbäck, Datensatz der CATT-Software, November 2000. Data-Category in CATT: MINERALWOOL5, C: Ceilings, D: 50 | Karlen |  | e
611 | Ceilings, 50 mm thick, against ceiling | [15 empty] | 0.15 |  |  | 0.56 |  |  | 0.88 |  |  | 0.99 |  |  | 0.99 |  |  | 0.95 |  |  |  | 0.7533333 | 0.72 | 0.97 | 1.347222 | 1000 | 0.99 | 2 |  | 12 | [11 empty] | Dalenbäck, Datensatz der CATT-Software, November 2000. Data-Category in CATT: MINERALWOOL2, C: Ceilings, D: 50 | Karlen |  | e
612 | Ceilings, Wilhelmi-Mikropor-S Akustikplatte mit 300 mm Luftraum | [15 empty] | 0.42 |  |  | 0.28 |  |  | 0.49 |  |  | 0.78 |  |  | 0.58 |  |  | 0.62 |  |  |  | 0.5283333 | 0.385 | 0.6 | 1.558442 | 1000 | 0.78 | 2 |  | 3 | [11 empty] | Dalenbäck, Datensatz der CATT-Software, November 2000. Ursprüngliche Quelle: Wilhelmi Lieferprogramm Akustikplatten 2.19/77, Ergänzung PTB. Data-Category in CATT: WILHELMI, C: Ceilings, D: Wilhelmi | Wilhelmi Lieferprogramm Akustikplatten 2.19/77, Ergänzung PTB |  | e
613 | Walls, 50 mm thick, directly against wall, with 0.05 mm PE-foil | [15 empty] | 0.2 |  |  | 0.63 |  |  | 0.99 |  |  | 0.95 |  |  | 0.83 |  |  | 0.66 |  |  |  | 0.71 | 0.81 | 0.745 | 0.9197531 | 500 | 0.99 | 2 |  | 12 | [11 empty] | Dalenbäck, Datensatz der CATT-Software, November 2000. Data-Category in CATT: MINERALWOOL7, C: Walls, D: 50 | Karlen |  | e
614 | Walls, abs80 diff99 | [15 empty] | 0.8 |  |  | 0.8 |  |  | 0.8 |  |  | 0.8 |  |  | 0.8 |  |  | 0.8 |  |  |  | 0.8 | 0.8 | 0.8 | 1 | 125 | 0.8 | 2 |  | 12 | [11 empty] | Dalenbäck, Datensatz der CATT-Software, November 2000. Data-Category in CATT: ABS80_99, C: Walls, D: abs80 | Ergänzung PTB |  | e
615 | Walls, average total residual absorption of 15 halls | [15 empty] | 0.14 |  |  | 0.12 |  |  | 0.1 |  |  | 0.09 |  |  | 0.08 |  |  | 0.07 |  |  |  | 0.1 | 0.11 | 0.075 | 0.6818182 | 125 | 0.14 | 2 |  | 12 | [11 empty] | Dalenbäck, Datensatz der CATT-Software, November 2000. Data-Category in CATT: RESIDUAL30, C: Walls, D: Average | Beranek |  | e
616 | Walls, hard surfaces average (brick walls, plaster, hard floors etc.) | [15 empty] | 0.02 |  |  | 0.02 |  |  | 0.03 |  |  | 0.03 |  |  | 0.04 |  |  | 0.05 |  |  |  | 0.03166667 | 0.025 | 0.045 | 1.8 | 4000 | 0.05 | 5 |  | 6 | 2 | [10 empty] | Dalenbäck, Datensatz der CATT-Software, November 2000. Data-Category in CATT: HARDSURF70, C: Walls, D: Hard | Kuttruff |  | e
617 | Walls, just a sample | [15 empty] | 0.12 |  |  | 0.18 |  |  | 0.24 |  |  | 0.3 |  |  | 0.33 |  |  | 0.34 |  |  |  | 0.2516667 | 0.21 | 0.335 | 1.595238 | 4000 | 0.34 | 2 |  | 12 | [11 empty] | Dalenbäck, Datensatz der CATT-Software, November 2000. Ursprüngliche Quelle: None Data-Category in CATT: SAMPLEDIFFUSOR, C: Walls, D: Just | none |  | e
618 | Walls, panel with slot 1 mm, on 25 mm studs with mineral wool | [15 empty] | 0.09 |  |  | 0.72 |  |  | 0.3 |  |  | 0.12 |  |  | 0.06 |  |  | 0.05 |  |  |  | 0.2233333 | 0.51 | 0.055 | 0.1078431 | 250 | 0.72 | 3 |  | 12 | [11 empty] | Dalenbäck, Datensatz der CATT-Software, November 2000. Data-Category in CATT: PANEL2, C: Walls, D: Panel | Karlen |  | e
619 | Walls, panel with slot 16 mm, on 25 mm studs with mineral wool | [15 empty] | 0.03 |  |  | 0.46 |  |  | 0.87 |  |  | 0.7 |  |  | 0.54 |  |  | 0.42 |  |  |  | 0.5033333 | 0.665 | 0.48 | 0.7218045 | 500 | 0.87 | 2 |  | 12 | [11 empty] | Dalenbäck, Datensatz der CATT-Software, November 2000. Data-Category in CATT: PANEL6, C: Walls, D: Panel | Karlen |  | e
620 | Walls, panel with slot 2 mm, on 25 mm studs with mineral wool | [15 empty] | 0.09 |  |  | 0.67 |  |  | 0.49 |  |  | 0.21 |  |  | 0.09 |  |  | 0.07 |  |  |  | 0.27 | 0.58 | 0.08 | 0.137931 | 250 | 0.67 | 3 |  | 12 | [11 empty] | Dalenbäck, Datensatz der CATT-Software, November 2000. Data-Category in CATT: PANEL3, C: Walls, D: Panel | Karlen |  | e
621 | Walls, panel with slot 270 mm, on 25 mm studs with mineral wool | [15 empty] | 0.03 |  |  | 0.33 |  |  | 0.73 |  |  | 0.89 |  |  | 0.85 |  |  | 0.77 |  |  |  | 0.6 | 0.53 | 0.81 | 1.528302 | 1000 | 0.89 | 2 |  | 12 | [11 empty] | Dalenbäck, Datensatz der CATT-Software, November 2000. Data-Category in CATT: PANEL9, C: Walls, D: Panel | Karlen |  | e
622 | Walls, panel with slot 4 mm, on 25 mm studs with mineral wool | [15 empty] | 0.08 |  |  | 0.57 |  |  | 0.71 |  |  | 0.4 |  |  | 0.2 |  |  | 0.18 |  |  |  | 0.3566667 | 0.64 | 0.19 | 0.296875 | 500 | 0.71 | 3 |  | 12 | [11 empty] | Dalenbäck, Datensatz der CATT-Software, November 2000. Data-Category in CATT: PANEL4, C: Walls, D: Panel | Karlen |  | e
623 | Walls, panel with slot 49 mm, on 25 mm studs with mineral wool | [15 empty] | 0.06 |  |  | 0.41 |  |  | 0.83 |  |  | 0.93 |  |  | 0.73 |  |  | 0.55 |  |  |  | 0.585 | 0.62 | 0.64 | 1.032258 | 1000 | 0.93 | 2 |  | 12 | [11 empty] | Dalenbäck, Datensatz der CATT-Software, November 2000. Data-Category in CATT: PANEL7, C: Walls, D: Panel | Karlen |  | e
624 | Walls, panel with slot 8 mm, on 25 mm studs with mineral wool | [15 empty] | 0.09 |  |  | 0.6 |  |  | 0.91 |  |  | 0.6 |  |  | 0.35 |  |  | 0.3 |  |  |  | 0.475 | 0.755 | 0.325 | 0.4304636 | 500 | 0.91 | 3 |  | 12 | [11 empty] | Dalenbäck, Datensatz der CATT-Software, November 2000. Data-Category in CATT: PANEL5, C: Walls, D: Panel | Karlen |  | e
625 | Walls, panel with slot102 mm, on 25 mm studs with mineral wool | [15 empty] | 0.03 |  |  | 0.4 |  |  | 0.79 |  |  | 0.91 |  |  | 0.76 |  |  | 0.7 |  |  |  | 0.5983333 | 0.595 | 0.73 | 1.226891 | 1000 | 0.91 | 2 |  | 12 | [11 empty] | Dalenbäck, Datensatz der CATT-Software, November 2000. Data-Category in CATT: PANEL8, C: Walls, D: Panel | Karlen |  | e
626 | Walls, panel without slots, on 25 mm studs with mineral wool | [15 empty] | 0.17 |  |  | 0.32 |  |  | 0.12 |  |  | 0.06 |  |  | 0.03 |  |  | 0.02 |  |  |  | 0.12 | 0.22 | 0.025 | 0.1136364 | 250 | 0.32 | 3 |  | 12 | [11 empty] | Dalenbäck, Datensatz der CATT-Software, November 2000. Data-Category in CATT: PANEL1, C: Walls, D: Panel | Karlen |  | e
627 | Walls, Plattenabsorber mit tiefer Abstimmung (beispielhaft) | [15 empty] | 0.59 |  |  | 0.36 |  |  | 0.18 |  |  | 0.08 |  |  | 0.05 |  |  | 0.08 |  |  |  | 0.2233333 | 0.27 | 0.065 | 0.2407407 | 125 | 0.59 | 1 |  | 12 | [11 empty] | Dalenbäck, Datensatz der CATT-Software, November 2000. Ursprüngliche Quelle: grünes Heft c1-20 Diff. geschätzt, Ergänzung PTB. Data-Category in CATT: PLATTEN_ABS, C: Walls, D: Plattenabsorber | DNA Tabelle c1-20, Differenz geschätzt, Ergänzung PTB |  | e
628 | Walls, Segel im Hallraum | [15 empty] | 0.02 |  |  | 0.02 |  |  | 0.02 |  |  | 0.016 |  |  | 0.022 |  |  | 0.037 |  |  |  | 0.0225 | 0.02 | 0.0295 | 1.475 | 4000 | 0.037 | 5 |  | 12 | [11 empty] | Dalenbäck, Datensatz der CATT-Software, November 2000. Ursprüngliche Quelle: Data-Category in CATT: SEGEL, C: Walls, D: Segel | Berechnung der PTB aus Messwerten, Ergänzung PTB. |  | e
629 | Walls, Segel im Hallraum an derWand | [15 empty] | 0.03 |  |  | 0.03 |  |  | 0.03 |  |  | 0.016 |  |  | 0.022 |  |  | 0.037 |  |  |  | 0.0275 | 0.03 | 0.0295 | 0.9833333 | 4000 | 0.037 | 5 |  | 12 | [11 empty] | Dalenbäck, Datensatz der CATT-Software, November 2000. Ursprüngliche Quelle: Berechnung der PTB aus Messwerten, Ergänzung PTB. Data-Category in CATT: WANDSEGEL, C: Walls, D: Segel | Berechnung der PTB aus Messwerten, Ergänzung PTB |  | e
630 | Walls, slightly vibrating walls (suspened ceilings etc.) | [15 empty] | 0.1 |  |  | 0.07 |  |  | 0.05 |  |  | 0.04 |  |  | 0.04 |  |  | 0.05 |  |  |  | 0.05833333 | 0.06 | 0.045 | 0.75 | 125 | 0.1 | 5 |  | 12 | [11 empty] | Dalenbäck, Datensatz der CATT-Software, November 2000. Data-Category in CATT: VIBRATING70, C: Walls, D: Slightly | Kuttruff |  | e
631 | Walls, Strongly vibrating walls (e.g. wooden panelling over air space) | [15 empty] | 0.4 |  |  | 0.2 |  |  | 0.12 |  |  | 0.07 |  |  | 0.05 |  |  | 0.05 |  |  |  | 0.1483333 | 0.16 | 0.05 | 0.3125 | 125 | 0.4 | 1 |  | 12 | [11 empty] | Dalenbäck, Datensatz der CATT-Software, November 2000. Data-Category in CATT: VIBRATING71, C: Walls, D: Strongly | Kuttruff |  | e
632 | Walls, Wände im Hallraum | [15 empty] | 0.01 |  |  | 0.01 |  |  | 0.01 |  |  | 0.016 |  |  | 0.022 |  |  | 0.037 |  |  |  | 0.0175 | 0.01 | 0.0295 | 2.95 | 4000 | 0.037 | 5 |  | 12 | [11 empty] | Dalenbäck, Datensatz der CATT-Software, November 2000. Ursprüngliche Quelle: Berechnung der PTB aus Messwerten, Ergänzung PTB. Data-Category in CATT: WAND, C: Walls, D: Wände | Berechnung der PTB aus Messwerten, Ergänzung PTB |  | e
633 | stucco tiles (g) | [12 empty] | 0.03 |  |  | 0.03 |  |  | 0.03 |  |  | 0.04 |  |  | 0.04 |  |  | 0.04 |  |  | 0.04 |  |  | 0.04 | 0.03666667 | 0.035 | 0.04 | 1.142857 | 500 | 0.04 | 5 |  | 6 | [11 empty] | RAMSETE |  |  | e
634 | moquette floor (B) | [12 empty] | 0.05 |  |  | 0.05 |  |  | 0.05 |  |  | 0.1 |  |  | 0.2 |  |  | 0.3 |  |  | 0.59 |  |  | 0.5 | 0.215 | 0.075 | 0.445 | 5.933333 | 4000 | 0.59 | 4 |  | 12 | [11 empty] | RAMSETE |  |  | e
635 | moquette floor (C) | [12 empty] | 0.07 |  |  | 0.08 |  |  | 0.1 |  |  | 0.2 |  |  | 0.25 |  |  | 0.3 |  |  | 0.35 |  |  | 0.36 | 0.2133333 | 0.15 | 0.325 | 2.166667 | 8000 | 0.36 | 2 |  | 12 | [11 empty] | RAMSETE |  |  | e
636 | rubber floor (B) | [12 empty] | 0.01 |  |  | 0.02 |  |  | 0.04 |  |  | 0.05 |  |  | 0.05 |  |  | 0.1 |  |  | 0.05 |  |  | 0.05 | 0.05166667 | 0.045 | 0.075 | 1.666667 | 2000 | 0.1 | 5 |  | 7 | [11 empty] | RAMSETE |  |  | e
637 | linoleum floor (m) | [12 empty] | 0.02 |  |  | 0.02 |  |  | 0.03 |  |  | 0.03 |  |  | 0.03 |  |  | 0.04 |  |  | 0.05 |  |  | 0.06 | 0.03333333 | 0.03 | 0.045 | 1.5 | 8000 | 0.06 | 5 |  | 8 | [11 empty] | RAMSETE |  |  | e
638 | wax-cork floor (C) | [12 empty] | 0.03 |  |  | 0.04 |  |  | 0.03 |  |  | 0.05 |  |  | 0.11 |  |  | 0.07 |  |  | 0.02 |  |  | 0.01 | 0.05333333 | 0.04 | 0.045 | 1.125 | 1000 | 0.11 | 5 |  | 3 | [11 empty] | RAMSETE |  |  | e
639 | "Decover" back ceiling | [12 empty] | 0.21 |  |  | 0.28 |  |  | 0.35 |  |  | 0.45 |  |  | 0.55 |  |  | 0.54 |  |  | 0.53 |  |  | 0.52 | 0.45 | 0.4 | 0.535 | 1.3375 | 1000 | 0.55 | 2 |  | 12 | [11 empty] | RAMSETE |  |  | e
640 | spaced back ceiling (PROGETTO) | [12 empty] | 0.1 |  |  | 0.2 |  |  | 0.25 |  |  | 0.4 |  |  | 0.5 |  |  | 0.6 |  |  | 0.6 |  |  | 0.5 | 0.425 | 0.325 | 0.6 | 1.846154 | 2000 | 0.6 | 2 |  | 12 | [11 empty] | RAMSETE |  |  | e
641 | ceiling panels (PROGETTO) | [12 empty] | 0.1 |  |  | 0.1 |  |  | 0.2 |  |  | 0.45 |  |  | 0.7 |  |  | 0.8 |  |  | 0.8 |  |  | 0.8 | 0.5083333 | 0.325 | 0.8 | 2.461538 | 2000 | 0.8 | 2 |  | 12 | [11 empty] | RAMSETE |  |  | e
642 | ceiling thickness=21.5 joisted floor and brick blocks A type | [12 empty] | 0.02 |  |  | 0.02 |  |  | 0.02 |  |  | 0.03 |  |  | 0.04 |  |  | 0.04 |  |  | 0.03 |  |  | 0.02 | 0.03 | 0.025 | 0.035 | 1.4 | 1000 | 0.04 | 5 |  | 12 | [11 empty] | RAMSETE |  |  | e
643 | ceiling thickness=25.5 joisted floor and brick blocks A type | [12 empty] | 0.02 |  |  | 0.02 |  |  | 0.02 |  |  | 0.03 |  |  | 0.04 |  |  | 0.04 |  |  | 0.03 |  |  | 0.02 | 0.03 | 0.025 | 0.035 | 1.4 | 1000 | 0.04 | 5 |  | 12 | [11 empty] | RAMSETE |  |  | e
644 | ceiling thickness=21.5 prestressed rafters and brick block A type | [12 empty] | 0.02 |  |  | 0.02 |  |  | 0.02 |  |  | 0.03 |  |  | 0.04 |  |  | 0.04 |  |  | 0.03 |  |  | 0.02 | 0.03 | 0.025 | 0.035 | 1.4 | 1000 | 0.04 | 5 |  | 12 | [11 empty] | RAMSETE |  |  | e
645 | ceiling thickness=25.5 prestressed rafters and brick block A type | [12 empty] | 0.02 |  |  | 0.02 |  |  | 0.02 |  |  | 0.03 |  |  | 0.04 |  |  | 0.04 |  |  | 0.03 |  |  | 0.02 | 0.03 | 0.025 | 0.035 | 1.4 | 1000 | 0.04 | 5 |  | 12 | [11 empty] | RAMSETE |  |  | e
646 | ceiling thickness=22 prestressed rafters and brick blocks B type | [12 empty] | 0.02 |  |  | 0.02 |  |  | 0.02 |  |  | 0.03 |  |  | 0.04 |  |  | 0.04 |  |  | 0.03 |  |  | 0.02 | 0.03 | 0.025 | 0.035 | 1.4 | 1000 | 0.04 | 5 |  | 12 | [11 empty] | RAMSETE |  |  | e
647 | ceiling thickness=25.5 prestressed rafters and brick block B type | [12 empty] | 0.02 |  |  | 0.02 |  |  | 0.02 |  |  | 0.03 |  |  | 0.04 |  |  | 0.04 |  |  | 0.03 |  |  | 0.02 | 0.03 | 0.025 | 0.035 | 1.4 | 1000 | 0.04 | 5 |  | 12 | [11 empty] | RAMSETE |  |  | e
648 | ceiling with sluggish framework thickness=22 brick blocks B type | [12 empty] | 0.02 |  |  | 0.02 |  |  | 0.02 |  |  | 0.03 |  |  | 0.04 |  |  | 0.04 |  |  | 0.03 |  |  | 0.02 | 0.03 | 0.025 | 0.035 | 1.4 | 1000 | 0.04 | 5 |  | 12 | [11 empty] | RAMSETE |  |  | e
649 | ceiling with sluggish framework thickness=25.5 brick block B type | [12 empty] | 0.02 |  |  | 0.02 |  |  | 0.02 |  |  | 0.03 |  |  | 0.04 |  |  | 0.04 |  |  | 0.03 |  |  | 0.02 | 0.03 | 0.025 | 0.035 | 1.4 | 1000 | 0.04 | 5 |  | 12 | [11 empty] | RAMSETE |  |  | e
650 | ceiling thick.=24 prestres. plates thick.=4 + plyst. bl. thi.=16 | [12 empty] | 0.02 |  |  | 0.02 |  |  | 0.02 |  |  | 0.03 |  |  | 0.04 |  |  | 0.04 |  |  | 0.03 |  |  | 0.02 | 0.03 | 0.025 | 0.035 | 1.4 | 1000 | 0.04 | 5 |  | 12 | [11 empty] | RAMSETE |  |  | e
651 | ceiling thick.=28.5 prestres. plates thi.=4 + plyst. bl. thi.=20. | [12 empty] | 0.02 |  |  | 0.02 |  |  | 0.02 |  |  | 0.03 |  |  | 0.04 |  |  | 0.04 |  |  | 0.03 |  |  | 0.02 | 0.03 | 0.025 | 0.035 | 1.4 | 1000 | 0.04 | 5 |  | 12 | [11 empty] | RAMSETE |  |  | e
652 | ceil. thi.=24 prestres. plates thi.=4 + brick bl. B type thi.=12 | [12 empty] | 0.02 |  |  | 0.02 |  |  | 0.02 |  |  | 0.03 |  |  | 0.04 |  |  | 0.04 |  |  | 0.03 |  |  | 0.02 | 0.03 | 0.025 | 0.035 | 1.4 | 1000 | 0.04 | 5 |  | 12 | [11 empty] | RAMSETE |  |  | e
653 | ceil. thi.=28.5 prestr. plates thi.=4 + brick bl. B type thi.=16. | [12 empty] | 0.02 |  |  | 0.02 |  |  | 0.02 |  |  | 0.03 |  |  | 0.04 |  |  | 0.04 |  |  | 0.03 |  |  | 0.02 | 0.03 | 0.025 | 0.035 | 1.4 | 1000 | 0.04 | 5 |  | 12 | [11 empty] | RAMSETE |  |  | e
654 | Alveolater ceiling AS - global thickenss cm 25.5 | [12 empty] | 0.02 |  |  | 0.02 |  |  | 0.02 |  |  | 0.03 |  |  | 0.04 |  |  | 0.04 |  |  | 0.03 |  |  | 0.02 | 0.03 | 0.025 | 0.035 | 1.4 | 1000 | 0.04 | 5 |  | 12 | [11 empty] | RAMSETE |  |  | e
655 | wall 25 cm. rif 173 | [12 empty] | 0.02 |  |  | 0.02 |  |  | 0.02 |  |  | 0.05 |  |  | 0.04 |  |  | 0.07 |  |  | 0.08 |  |  | 0.08 | 0.04666667 | 0.035 | 0.075 | 2.142857 | 4000 | 0.08 | 5 |  | 12 | [11 empty] | RAMSETE |  |  | e
656 | wall 25 cm rif173+5 cm bonded | [12 empty] | 0 |  |  | 0.23 |  |  | 0.59 |  |  | 0.86 |  |  | 0.86 |  |  | 0.86 |  |  | 0.86 |  |  | 0.86 | 0.71 | 0.725 | 0.86 | 1.186207 | 500 | 0.86 | 2 |  | 12 | [11 empty] | RAMSETE |  |  | e
657 | wall 25 cm + circular screens | [12 empty] | 0.3 |  |  | 0.5 |  |  | 0.8 |  |  | 0.8 |  |  | 0.75 |  |  | 0.6 |  |  | 0.6 |  |  | 0.6 | 0.675 | 0.8 | 0.6 | 0.75 | 250 | 0.8 | 2 |  | 12 | [11 empty] | RAMSETE |  |  | e
658 | Rubber floor | [12 empty] | 0.05 |  |  | 0.05 |  |  | 0.05 |  |  | 0.1 |  |  | 0.1 |  |  | 0.05 |  |  | 0.05 |  |  | 0.05 | 0.06666667 | 0.075 | 0.05 | 0.6666667 | 500 | 0.1 | 5 |  | 7 | [11 empty] | RAMSETE |  |  | e
659 | walls | [12 empty] | 0.25 |  |  | 0.2 |  |  | 0.16 |  |  | 0.14 |  |  | 0.15 |  |  | 0.15 |  |  | 0.16 |  |  | 0.17 | 0.16 | 0.15 | 0.155 | 1.033333 | 63 | 0.25 | 2 |  | 12 | [11 empty] | RAMSETE |  |  | e
660 | mouvceiling | [12 empty] | 0.2 |  |  | 0.15 |  |  | 0.12 |  |  | 0.1 |  |  | 0.1 |  |  | 0.12 |  |  | 0.13 |  |  | 0.15 | 0.12 | 0.11 | 0.125 | 1.136364 | 63 | 0.2 | 2 |  | 12 | [11 empty] | RAMSETE |  |  | e
661 | ceiling | [12 empty] | 0.25 |  |  | 0.2 |  |  | 0.15 |  |  | 0.1 |  |  | 0.04 |  |  | 0.03 |  |  | 0.03 |  |  | 0.02 | 0.09166667 | 0.125 | 0.03 | 0.24 | 63 | 0.25 | 1 |  | 12 | [11 empty] | RAMSETE |  |  | e
662 | exteriorwalls | [12 empty] | 0.2 |  |  | 0.2 |  |  | 0.12 |  |  | 0.06 |  |  | 0.04 |  |  | 0.07 |  |  | 0.1 |  |  | 0.15 | 0.09833333 | 0.09 | 0.085 | 0.9444444 | 63 | 0.2 | 3 |  | 12 | [11 empty] | RAMSETE |  |  | e
663 | floors | [12 empty] | 0.2 |  |  | 0.15 |  |  | 0.08 |  |  | 0.06 |  |  | 0.06 |  |  | 0.06 |  |  | 0.06 |  |  | 0.08 | 0.07833333 | 0.07 | 0.06 | 0.8571429 | 63 | 0.2 | 1 |  | 12 | [11 empty] | RAMSETE |  |  | e
664 | interiorwalls | [12 empty] | 0.2 |  |  | 0.21 |  |  | 0.09 |  |  | 0.08 |  |  | 0.07 |  |  | 0.16 |  |  | 0.23 |  |  | 0.25 | 0.14 | 0.085 | 0.195 | 2.294118 | 8000 | 0.25 | 3 |  | 12 | [11 empty] | RAMSETE |  |  | e
665 | panelwalls | [12 empty] | 0.2 |  |  | 0.21 |  |  | 0.09 |  |  | 0.08 |  |  | 0.07 |  |  | 0.16 |  |  | 0.23 |  |  | 0.25 | 0.14 | 0.085 | 0.195 | 2.294118 | 8000 | 0.25 | 3 |  | 12 | [11 empty] | RAMSETE |  |  | e
666 | Hartfolie, porös, 1mm dick, 0,89 kg/m^2 (ungewellt), 31 Rayl, in Trapezprofil-Formgebung, auf Lattung 10 / 38 mm, Luftraum 10 mm, Lattenabstand 1m. Profilmaße: Plateau-Tal 40 mm, Plateau-Breite 60 mm, Tal-Breite 20 mm, Abstand zweier Plateaukanten über Ta |  |  |  | poröse Oberfläche, Trapezprofil-Formgebung: Profilmaße: Plateau-Tal 40 mm, Plateau-Breite 60 mm, Tal-Breite 20 mm, Abstand zweier Plateaukanten über Tal 65 mm | 1 mm | Montiert auf Lattung 10 / 38 mm, Luftraum 10 mm, Lattenabstand 1m. |  | 10 mm | 0,89 kg/m^2 |  |  | 31 Rayl |  |  | 0.05 | 0.04 | 0.1 | 0.07 | 0.14 | 0.15 | 0.25 | 0.33 | 0.43 | 0.55 | 0.6 | 0.77 | 0.78 | 0.79 | 0.78 | 0.75 | 0.67 | 0.75 | 0.73 |  | 0.4283333 | 0.235 | 0.73 | 3.106383 | 2000 | 0.79 | 4 |  | 12 | [11 empty] | DNA 1968, Tabelle a3.2-13 |  |  | d
667 | Hartfolie, porös, 1mm dick, 0,89 kg/m^2 (ungewellt), 31 Rayl, in Trapezprofil-Formgebung, auf Lattung 10 / 38 mm, Luftraum 200 mm durch Abstandsklötze zwischen Wand und Lattung, Lattenabstand 1m. Seitlicher Rand des Prüffeldes geschlossen. Profilmaße: Pla |  |  |  | poröse Oberfläche, Trapezprofil-Formgebung: Profilmaße: Plateau-Tal 40 mm, Plateau-Breite 60 mm, Tal-Breite 20 mm, Abstand zweier Plateaukanten über Tal 65 mm | 1 mm | Montiert auf Lattung 10 / 38 mm, Luftraum 200 mm durch Abstandsklötze zwischen Wand und Lattung, Lattenabstand 1m. Seitlicher Rand des Prüffeldes geschlossen |  | 200 mm | 0,89 kg/m^2 |  |  | 31 Rayl |  |  | 0.18 | 0.22 | 0.22 | 0.55 | 0.61 | 0.73 | 0.93 | 0.9 | 0.68 | 0.53 | 0.63 | 0.75 | 0.7 | 0.76 | 0.78 | 0.78 | 0.75 | 0.75 | 0.68 |  | 0.645 | 0.755 | 0.755 | 1 | 400 | 0.93 | 2 |  | 12 | [11 empty] | DNA 1968, Tabelle a3.2-14 |  |  | d
668 | Mineralschrotplatte, beidseitig poröse Hartfolie, 15 mm dick, 4,4 kg/m^2, 400 Rayl, auf Kreuzlattung 24/48 mm, Luftraum 50 mm, horizontaler Abstand 800 mm, vertikaler Abstand 625 mm, Ränder der Prüffläche seitl. geschlossen |  |  |  | poröse Hartfolie | 15 mm | Montiert auf Kreuzlattung 24/48 mm, Luftraum 50 mm, horizontaler Abstand 800 mm, vertikaler Abstand 625 mm, Ränder der Prüffläche seitl. geschlossen |  | 50 mm | 4,4 kg/m^2 |  |  | 400 Rayl |  |  | 0.02 | 0.09 | 0.17 | 0.22 | 0.5 | 0.58 | 0.7 | 0.74 | 0.68 | 0.58 | 0.54 | 0.43 | 0.45 | 0.48 | 0.48 | 0.53 | 0.55 | 0.5 | 0.55 |  | 0.4833333 | 0.62 | 0.515 | 0.8306452 | 500 | 0.74 | 2 |  | 12 | [11 empty] | DNA-Tabelle 1968 a 4-9 |  |  | d
669 | Water surface, as in a swimming pool | [15 empty] | 0.008 |  |  | 0.008 |  |  | 0.013 |  |  | 0.015 |  |  | 0.02 |  |  | 0.025 |  |  |  | 0.01483333 | 0.0105 | 0.0225 | 2.142857 | 4000 | 0.025 | 5 |  | 12 | [11 empty] | Harris:Handbook of Acoustical Measurements and Noise Control, McGraw Hill 1991 |  |  | e
670 | Water surface in swimming pool | [12 empty] | 0.01 |  | 0 | 0.01 | 0 | 0 | 0.01 | 0 | 0 | 0.01 | 0 | 0 | 0.01 | 0 | 0 | 0.02 | 0 | 0 | 0.02 | 0 | 0 | 0.02 | 0.01333333 | 0.01 | 0.02 | 2 | 2000 | 0.02 | 5 |  | 12 | [11 empty] | Odeon (Index 99) | Knudsen, V.O. and C.M. Harris, 'Acoustical Designing in Architecture', John Wiley, 1953. |  | e
671 | Misc, watersurface | [15 empty] | 0.01 |  |  | 0.01 |  |  | 0.01 |  |  | 0.02 |  |  | 0.02 |  |  | 0.03 |  |  |  | 0.01666667 | 0.01 | 0.025 | 2.5 | 4000 | 0.03 | 5 |  | 12 | [11 empty] | Dalenbäck, Datensatz der CATT-Software, November 2000. Data-Category in CATT: WATER_SURFACE, C: Misc, D: Water | Karlen |  | e
672 | water (swimming pool) | [12 empty] | 0.01 |  |  | 0.01 |  |  | 0.01 |  |  | 0.01 |  |  | 0.01 |  |  | 0.02 |  |  | 0.03 |  |  | 0.04 | 0.015 | 0.01 | 0.025 | 2.5 | 8000 | 0.04 | 5 |  | 12 | [11 empty] | RAMSETE |  |  | e
673 | Ventilation grille (approx. per sq. m.) | [12 empty] | 0.6 |  | 0 | 0.6 | 0 | 0 | 0.6 | 0 | 0 | 0.6 | 0 | 0 | 0.6 | 0 | 0 | 0.6 | 0 | 0 | 0.6 | 0 | 0 | 0.6 | 0.6 | 0.6 | 0.6 | 1 | 63 | 0.6 | 2 |  | 12 | [11 empty] | Odeon (Index 605) | SBI / Kristensen, J., "Sound Absorption Coefficients - Measurement, evaluation, application", Note no. 45, Statens Byggeforskningsinstitut, Hørsholm, 1984 (in Danish), |  | e
674 | limewash (s.r.) | [12 empty] | 0.06 |  |  | 0.06 |  |  | 0.06 |  |  | 0.06 |  |  | 0.07 |  |  | 0.09 |  |  | 0.14 |  |  | 0.23 | 0.08 | 0.06 | 0.115 | 1.916667 | 8000 | 0.23 | 4 |  | 12 | [11 empty] | RAMSETE |  |  | e
675 | rough limewash | [12 empty] | 0.01 |  |  | 0.02 |  |  | 0.03 |  |  | 0.04 |  |  | 0.05 |  |  | 0.04 |  |  | 0.03 |  |  | 0.02 | 0.035 | 0.035 | 0.035 | 1 | 1000 | 0.05 | 5 |  | 12 | [11 empty] | RAMSETE |  |  | e
676 | smooth limewash | [12 empty] | 0.02 |  |  | 0.02 |  |  | 0.02 |  |  | 0.03 |  |  | 0.04 |  |  | 0.04 |  |  | 0.03 |  |  | 0.02 | 0.03 | 0.025 | 0.035 | 1.4 | 1000 | 0.04 | 5 |  | 12 | [11 empty] | RAMSETE |  |  | e
677 | quick limewash (T.R.) | [12 empty] | 0.02 |  |  | 0.03 |  |  | 0.04 |  |  | 0.04 |  |  | 0.05 |  |  | 0.06 |  |  | 0.07 |  |  | 0.08 | 0.04833333 | 0.04 | 0.065 | 1.625 | 8000 | 0.08 | 5 |  | 12 | [11 empty] | RAMSETE |  |  | e
678 | ripe limewash (T.R.) | [12 empty] | 0.02 |  |  | 0.03 |  |  | 0.04 |  |  | 0.05 |  |  | 0.06 |  |  | 0.07 |  |  | 0.08 |  |  | 0.09 | 0.055 | 0.045 | 0.075 | 1.666667 | 8000 | 0.09 | 5 |  | 12 | [11 empty] | RAMSETE |  |  | e
679 | degrading limewash (T.R.) | [12 empty] | 0.05 |  |  | 0.06 |  |  | 0.07 |  |  | 0.07 |  |  | 0.07 |  |  | 0.09 |  |  | 0.11 |  |  | 0.21 | 0.07833333 | 0.07 | 0.1 | 1.428571 | 8000 | 0.21 | 4 |  | 12 | [11 empty] | RAMSETE |  |  | e
680 | chalk limewash smooth wood | [12 empty] | 0.03 |  |  | 0.04 |  |  | 0.05 |  |  | 0.06 |  |  | 0.07 |  |  | 0.07 |  |  | 0.06 |  |  | 0.06 | 0.05833333 | 0.055 | 0.065 | 1.181818 | 1000 | 0.07 | 5 |  | 12 | [11 empty] | RAMSETE |  |  | e
681 | chalk limewash smooth iron | [12 empty] | 0.01 |  |  | 0.02 |  |  | 0.03 |  |  | 0.03 |  |  | 0.04 |  |  | 0.02 |  |  | 0.03 |  |  | 0.03 | 0.02833333 | 0.03 | 0.025 | 0.8333333 | 1000 | 0.04 | 5 |  | 12 | [11 empty] | RAMSETE |  |  | e
682 | venetian blind | [12 empty] | 0.29 |  |  | 0.24 |  |  | 0.19 |  |  | 0.14 |  |  | 0.08 |  |  | 0.13 |  |  | 0.1 |  |  | 0.07 | 0.1466667 | 0.165 | 0.115 | 0.6969697 | 63 | 0.29 | 1 |  | 12 | [11 empty] | RAMSETE |  |  | e
683 | open door or window | [12 empty] | 0.8 |  |  | 0.8 |  |  | 0.8 |  |  | 0.8 |  |  | 0.8 |  |  | 0.9 |  |  | 1 |  |  | 1 | 0.85 | 0.8 | 0.95 | 1.1875 | 4000 | 1 | 2 |  | 12 | [11 empty] | RAMSETE |  |  | e
684 | sheet corrugated to key pattern thickness = 1 mm | [12 empty] | 0.24 |  |  | 0.13 |  |  | 0.07 |  |  | 0.03 |  |  | 0.02 |  |  | 0.01 |  |  | 0 |  |  | 0 | 0.04333333 | 0.05 | 0.005 | 0.1 | 63 | 0.24 | 1 |  | 12 | [11 empty] | RAMSETE |  |  | e
685 | proof constant 0.8 | [12 empty] | 0.8 |  |  | 0.8 |  |  | 0.8 |  |  | 0.8 |  |  | 0.8 |  |  | 0.8 |  |  | 0.8 |  |  | 0.8 | 0.8 | 0.8 | 0.8 | 1 | 63 | 0.8 | 2 |  | 12 | [11 empty] | RAMSETE |  |  | e
686 | proof constant 0.5 | [12 empty] | 0.5 |  |  | 0.5 |  |  | 0.5 |  |  | 0.5 |  |  | 0.5 |  |  | 0.5 |  |  | 0.5 |  |  | 0.5 | 0.5 | 0.5 | 0.5 | 1 | 63 | 0.5 | 2 |  | 12 | [11 empty] | RAMSETE |  |  | e
687 | P.G.M. screens for HF | [12 empty] | 0.3 |  |  | 0.5 |  |  | 0.8 |  |  | 0.8 |  |  | 0.75 |  |  | 0.6 |  |  | 0.6 |  |  | 0.6 | 0.675 | 0.8 | 0.6 | 0.75 | 250 | 0.8 | 2 |  | 12 | [11 empty] | RAMSETE |  |  | e
688 | expanded clay blocks | [12 empty] | 0.15 |  |  | 0.15 |  |  | 0.17 |  |  | 0.27 |  |  | 0.32 |  |  | 0.33 |  |  | 0.41 |  |  | 0.5 | 0.275 | 0.22 | 0.37 | 1.681818 | 8000 | 0.5 | 4 |  | 12 | [11 empty] | RAMSETE |  |  | e
689 | Sylvatone VENABLES (modified) | [12 empty] | 0.35 |  |  | 0.3 |  |  | 0.32 |  |  | 0.24 |  |  | 0.15 |  |  | 0.16 |  |  | 0.33 |  |  | 0.33 | 0.25 | 0.28 | 0.245 | 0.875 | 63 | 0.35 | 2 |  | 12 | [11 empty] | RAMSETE |  |  | e
690 | Pipe system (Condensation) | [12 empty] | 0.1 |  |  | 0.15 |  |  | 0.2 |  |  | 0.25 |  |  | 0.3 |  |  | 0.4 |  |  | 0.5 |  |  | 0.55 | 0.3 | 0.225 | 0.45 | 2 | 8000 | 0.55 | 4 |  | 12 | [11 empty] | RAMSETE |  |  | e
691 | Davidson thickness=20 mm (Gal. Ferr.) | [12 empty] | 0.04 |  |  | 0.1 |  |  | 0.16 |  |  | 0.6 |  |  | 0.93 |  |  | 0.9 |  |  | 0.85 |  |  | 0.8 | 0.59 | 0.38 | 0.875 | 2.302632 | 1000 | 0.93 | 2 |  | 12 | [11 empty] | RAMSETE |  |  | e
692 | Davidson thickness=20 mm (Tubo di Kundt) | [12 empty] | 0 |  |  | 0.1 |  |  | 0.2 |  |  | 0.44 |  |  | 0.48 |  |  | 0.28 |  |  | 0.21 |  |  | 0.14 | 0.285 | 0.32 | 0.245 | 0.765625 | 1000 | 0.48 | 3 |  | 12 | [11 empty] | RAMSETE |  |  | e
693 | MTL plate 12/10 (MATIS) | [12 empty] | 0 |  |  | 0 |  |  | 0 |  |  | 0 |  |  | 0 |  |  | 0 |  |  | 0 |  |  | 0 | 0 | 0 | 0 | #DIV/0! | 63 | 0 |  |  | 12 | [11 empty] | RAMSETE |  |  | e
694 | normal plate 12/10 | [12 empty] | 0 |  |  | 0 |  |  | 0 |  |  | 0 |  |  | 0 |  |  | 0 |  |  | 0 |  |  | 0 | 0 | 0 | 0 | #DIV/0! | 63 | 0 |  |  | 12 | [11 empty] | RAMSETE |  |  | e
695 | Lam+RockWool Barab | [12 empty] | 0.75 |  |  | 0.78 |  |  | 0.88 |  |  | 0.79 |  |  | 0.76 |  |  | 0.68 |  |  | 0.7 |  |  | 0.65 | 0.765 | 0.835 | 0.69 | 0.8263473 | 250 | 0.88 | 2 |  | 12 | [11 empty] | RAMSETE |  |  | e
696 | telescopic stands | [12 empty] | 0.7 |  |  | 0.6 |  |  | 0.5 |  |  | 0.4 |  |  | 0.4 |  |  | 0.4 |  |  | 0.4 |  |  | 0.3 | 0.45 | 0.45 | 0.4 | 0.8888889 | 63 | 0.7 | 2 | 1 | 12 | [11 empty] | RAMSETE |  |  | e
697 | ventilation openings | [12 empty] | 0.15 |  |  | 0.15 |  |  | 0.2 |  |  | 0.5 |  |  | 0.35 |  |  | 0.3 |  |  | 0.2 |  |  | 0.2 | 0.2833333 | 0.35 | 0.25 | 0.7142857 | 500 | 0.5 | 3 |  | 12 | [11 empty] | RAMSETE |  |  | e
698 | ventilation pipes | [12 empty] | 0.3 |  |  | 0.3 |  |  | 0.2 |  |  | 0.15 |  |  | 0.1 |  |  | 0.15 |  |  | 0.1 |  |  | 0.1 | 0.1666667 | 0.175 | 0.125 | 0.7142857 | 63 | 0.3 | 1 |  | 12 | [11 empty] | RAMSETE |  |  | e
699 | porte sic slucia | [12 empty] | 0.1 |  |  | 0.11 |  |  | 0.13 |  |  | 0.05 |  |  | 0.03 |  |  | 0.02 |  |  | 0.03 |  |  | 0.02 | 0.06166667 | 0.09 | 0.025 | 0.2777778 | 250 | 0.13 | 1 |  | 12 | [11 empty] | RAMSETE |  |  | e
700 | scotch | [12 empty] | 0.5 |  |  | 0.5 |  |  | 0.5 |  |  | 0.5 |  |  | 0.5 |  |  | 0.5 |  |  | 0.5 |  |  | 0.5 | 0.5 | 0.5 | 0.5 | 1 | 63 | 0.5 | 2 |  | 12 | [11 empty] | RAMSETE |  |  | e
701 | linoleum | [12 empty] | 0.15 |  |  | 0.15 |  |  | 0.15 |  |  | 0.14 |  |  | 0.15 |  |  | 0.16 |  |  | 0.17 |  |  | 0.2 | 0.1533333 | 0.145 | 0.165 | 1.137931 | 8000 | 0.2 | 2 |  | 8 | [11 empty] | RAMSETE |  |  | e
702 | tournelements | [12 empty] | 0.2 |  |  | 0.18 |  |  | 0.16 |  |  | 0.14 |  |  | 0.14 |  |  | 0.14 |  |  | 0.14 |  |  | 0.14 | 0.15 | 0.15 | 0.14 | 0.9333333 | 63 | 0.2 | 2 |  | 12 | [11 empty] | RAMSETE |  |  | e
703 | reflector | [12 empty] | 0.2 |  |  | 0.12 |  |  | 0.1 |  |  | 0.04 |  |  | 0.03 |  |  | 0.03 |  |  | 0.02 |  |  | 0.02 | 0.05666667 | 0.07 | 0.025 | 0.3571429 | 63 | 0.2 | 1 |  | 12 | [11 empty] | RAMSETE |  |  | e
704 | sidereflector | [12 empty] | 0.2 |  |  | 0.15 |  |  | 0.13 |  |  | 0.07 |  |  | 0.05 |  |  | 0.05 |  |  | 0.04 |  |  | 0.04 | 0.08166667 | 0.1 | 0.045 | 0.45 | 63 | 0.2 | 1 |  | 12 | [11 empty] | RAMSETE |  |  | e
705 | stairs | [12 empty] | 0.2 |  |  | 0.15 |  |  | 0.08 |  |  | 0.06 |  |  | 0.06 |  |  | 0.06 |  |  | 0.06 |  |  | 0.08 | 0.07833333 | 0.07 | 0.06 | 0.8571429 | 63 | 0.2 | 1 |  | 12 | [11 empty] | RAMSETE |  |  | e
706 | Roofing felt, bituminous, two layers, 0,8 lb/ft², mounted over 10-in air space | [7 empty] | 10-in | 0,8 lb/ft² | [6 empty] | 0.5 |  |  | 0.3 |  |  | 0.2 |  |  | 0.1 |  |  | 0.1 |  |  | 0.1 |  |  |  | 0.2166667 | 0.25 | 0.1 | 0.4 | 125 | 0.5 | 1 |  | 12 | [11 empty] | Sound System Engineering, Don Davis and Carolyn Davis |  |  | e
707 | Sprayed Limpet asbestos, 3/4-in, 1 coat, unpainted on solid backing |  |  |  |  | 3/4-in | [10 empty] | 0.08 |  |  | 0.19 |  |  | 0.7 |  |  | 0.89 |  |  | 0.95 |  |  | 0.85 |  |  |  | 0.61 | 0.445 | 0.9 | 2.022472 | 2000 | 0.95 | 2 |  | 12 | [11 empty] | Sound System Engineering, Don Davis and Carolyn Davis |  |  | e
708 | Sprayed Limpet asbestos, 1-in, 1 coat, unpainted on solid backing |  |  |  |  | 1-in | [10 empty] | 0.3 |  |  | 0.42 |  |  | 0.74 |  |  | 0.96 |  |  | 0.95 |  |  | 0.96 |  |  |  | 0.7216667 | 0.58 | 0.955 | 1.646552 | 1000 | 0.96 | 2 |  | 12 | [11 empty] | Sound System Engineering, Don Davis and Carolyn Davis |  |  | e
709 | Sprayed Limpet asbestos, 3/4-in, 1 coat, unpainted on metal lath |  |  |  |  | 3/4-in | [10 empty] | 0.41 |  |  | 0.88 |  |  | 0.9 |  |  | 0.88 |  |  | 0.91 |  |  | 0.81 |  |  |  | 0.7983333 | 0.89 | 0.86 | 0.9662921 | 2000 | 0.91 | 2 |  | 12 | [11 empty] | Sound System Engineering, Don Davis and Carolyn Davis |  |  | e
710 | Rockwool blanket, 2-in thick batt (Semi-Thik), mounted against solid backing | [15 empty] | 0.34 |  |  | 0.52 |  |  | 0.94 |  |  | 0.83 |  |  | 0.81 |  |  | 0.69 |  |  |  | 0.6883333 | 0.73 | 0.75 | 1.027397 | 500 | 0.94 | 2 |  | 1 | [11 empty] | Sound System Engineering, Don Davis and Carolyn Davis |  |  | e
711 | Rockwool blanket, 2-in thick batt (Semi-Thik), mounted over 1-in air space | [15 empty] | 0.36 |  |  | 0.62 |  |  | 0.99 |  |  | 0.92 |  |  | 0.92 |  |  | 0.86 |  |  |  | 0.7783333 | 0.805 | 0.89 | 1.10559 | 500 | 0.99 | 2 |  | 1 | [11 empty] | Sound System Engineering, Don Davis and Carolyn Davis |  |  | e
712 | Rockwool blanket, 2-in thick batt (Semi-Thik), mounted over 2-in air space | [15 empty] | 0.31 |  |  | 0.7 |  |  | 0.99 |  |  | 0.98 |  |  | 0.92 |  |  | 0.84 |  |  |  | 0.79 | 0.845 | 0.88 | 1.04142 | 500 | 0.99 | 2 |  | 1 | [11 empty] | Sound System Engineering, Don Davis and Carolyn Davis |  |  | e
713 | Rockwool blanket, 2-in thick batt (Semi-Thik), covered with 3/16-in thick perforated cement asbestos board (Transite), 11 % open area, mounted against solid backing | [15 empty] | 0.23 |  |  | 0.53 |  |  | 0.99 |  |  | 0.91 |  |  | 0.62 |  |  | 0.84 |  |  |  | 0.6866667 | 0.76 | 0.73 | 0.9605263 | 500 | 0.99 | 2 |  | 1 | [11 empty] | Sound System Engineering, Don Davis and Carolyn Davis |  |  | e
714 | Rockwool blanket, 2-in thick batt (Semi-Thik), covered with 3/16-in thick perforated cement asbestos board (Transite), 11 % open area, mounted over 1-in air space | [15 empty] | 0.39 |  |  | 0.77 |  |  | 0.99 |  |  | 0.83 |  |  | 0.58 |  |  | 0.5 |  |  |  | 0.6766667 | 0.88 | 0.54 | 0.6136364 | 500 | 0.99 | 2 |  | 1 | [11 empty] | Sound System Engineering, Don Davis and Carolyn Davis |  |  | e
715 | Rockwool blanket, 2-in thick batt (Semi-Thik), covered with 3/16-in thick perforated cement asbestos board (Transite), 11 % open area, mounted over 2-in air space | [15 empty] | 0.39 |  |  | 0.67 |  |  | 0.99 |  |  | 0.92 |  |  | 0.58 |  |  | 0.48 |  |  |  | 0.6716667 | 0.83 | 0.53 | 0.6385542 | 500 | 0.99 | 2 |  | 1 | [11 empty] | Sound System Engineering, Don Davis and Carolyn Davis |  |  | e
716 | Rockwool blanket, 4-in thick batt (Full-Thik), mounted against solid backing | [15 empty] | 0.28 |  |  | 0.59 |  |  | 0.88 |  |  | 0.88 |  |  | 0.88 |  |  | 0.72 |  |  |  | 0.705 | 0.735 | 0.8 | 1.088435 | 500 | 0.88 | 2 |  | 1 | [11 empty] | Sound System Engineering, Don Davis and Carolyn Davis |  |  | e
717 | Rockwool blanket, 4-in thick batt (Full-Thik), mounted over 1-in air space | [15 empty] | 0.41 |  |  | 0.81 |  |  | 0.99 |  |  | 0.99 |  |  | 0.92 |  |  | 0.83 |  |  |  | 0.825 | 0.9 | 0.875 | 0.9722222 | 500 | 0.99 | 2 |  | 1 | [11 empty] | Sound System Engineering, Don Davis and Carolyn Davis |  |  | e
718 | Rockwool blanket, 4-in thick batt (Full-Thik), mounted over 2-in air space | [15 empty] | 0.52 |  |  | 0.89 |  |  | 0.99 |  |  | 0.98 |  |  | 0.94 |  |  | 0.86 |  |  |  | 0.8633333 | 0.94 | 0.9 | 0.9574468 | 500 | 0.99 | 2 |  | 1 | [11 empty] | Sound System Engineering, Don Davis and Carolyn Davis |  |  | e
719 | Rockwool blanket, 4-in thick batt (Full-Thik), covered with 3/16-in thick perforated cement asbestos board (Transite), 11 % open area, mounted against solid backing | [15 empty] | 0.5 |  |  | 0.88 |  |  | 0.99 |  |  | 0.75 |  |  | 0.56 |  |  | 0.45 |  |  |  | 0.6883333 | 0.935 | 0.505 | 0.540107 | 500 | 0.99 | 2 |  | 1 | [11 empty] | Sound System Engineering, Don Davis and Carolyn Davis |  |  | e
720 | Rockwool blanket, 4-in thick batt (Full-Thik), covered with 3/16-in thick perforated cement asbestos board (Transite), 11 % open area, mounted over 1-in air space | [15 empty] | 0.44 |  |  | 0.88 |  |  | 0.99 |  |  | 0.88 |  |  | 0.7 |  |  | 0.3 |  |  |  | 0.6983333 | 0.935 | 0.5 | 0.5347594 | 500 | 0.99 | 2 |  | 1 | [11 empty] | Sound System Engineering, Don Davis and Carolyn Davis |  |  | e
721 | Rockwool blanket, 4-in thick batt (Full-Thik), covered with 3/16-in thick perforated cement asbestos board (Transite), 11 % open area, mounted over 2-in air space | [15 empty] | 0.62 |  |  | 0.89 |  |  | 0.99 |  |  | 0.92 |  |  | 0.7 |  |  | 0.58 |  |  |  | 0.7833333 | 0.94 | 0.64 | 0.6808511 | 500 | 0.99 | 2 |  | 1 | [11 empty] | Sound System Engineering, Don Davis and Carolyn Davis |  |  | e
722 | RockWool 50mm+sheet corrugated to key pattern | [12 empty] | 0.1 |  |  | 0.51 |  |  | 0.7 |  |  | 0.8 |  |  | 0.77 |  |  | 0.6 |  |  | 0.5 |  |  | 0.4 | 0.6466667 | 0.75 | 0.55 | 0.7333333 | 500 | 0.8 | 2 |  | 1 | [11 empty] | RAMSETE |  |  | e
723 | RockWool thickness=50 mm d=40 kg/mc | [12 empty] | 0 |  |  | 0.23 |  |  | 0.59 |  |  | 0.86 |  |  | 0.86 |  |  | 0.86 |  |  | 0.86 |  |  | 0.86 | 0.71 | 0.725 | 0.86 | 1.186207 | 500 | 0.86 | 2 |  | 1 | [11 empty] | RAMSETE |  |  | e
724 | RockWool thickness=50 mm d=70 kg/mc | [12 empty] | 0 |  |  | 0.22 |  |  | 0.64 |  |  | 0.9 |  |  | 0.88 |  |  | 0.87 |  |  | 0.87 |  |  | 0.87 | 0.73 | 0.77 | 0.87 | 1.12987 | 500 | 0.9 | 2 |  | 1 | [11 empty] | RAMSETE |  |  | e
725 | RockWool thickness=50 mm d=80 kg/mc | [12 empty] | 0 |  |  | 0.22 |  |  | 0.65 |  |  | 0.92 |  |  | 0.9 |  |  | 0.88 |  |  | 0.88 |  |  | 0.88 | 0.7416667 | 0.785 | 0.88 | 1.121019 | 500 | 0.92 | 2 |  | 1 | [11 empty] | RAMSETE |  |  | e
726 | RockWool thickness=50 mm d=110 kg/mc | [12 empty] | 0 |  |  | 0.24 |  |  | 0.66 |  |  | 0.88 |  |  | 0.88 |  |  | 0.87 |  |  | 0.87 |  |  | 0.87 | 0.7333333 | 0.77 | 0.87 | 1.12987 | 500 | 0.88 | 2 |  | 1 | [11 empty] | RAMSETE |  |  | e
727 | rockfon fibral placks thickness=20 mm | [12 empty] | 0.1 |  |  | 0.2 |  |  | 0.3 |  |  | 0.8 |  |  | 0.96 |  |  | 0.95 |  |  | 0.95 |  |  | 0.97 | 0.6933333 | 0.55 | 0.95 | 1.727273 | 8000 | 0.97 | 2 |  | 1 | [11 empty] | RAMSETE |  |  | e
728 | rockfon baffle fibral 1200x300 | [12 empty] | 0.1 |  |  | 0.18 |  |  | 0.41 |  |  | 0.72 |  |  | 0.86 |  |  | 0.84 |  |  | 0.82 |  |  | 0.8 | 0.6383333 | 0.565 | 0.83 | 1.469027 | 1000 | 0.86 | 2 |  | 1 | [11 empty] | RAMSETE |  |  | e
729 | rockfon fibral 1200x450 step 600 | [12 empty] | 0.02 |  |  | 0.19 |  |  | 0.36 |  |  | 0.66 |  |  | 0.74 |  |  | 0.76 |  |  | 0.72 |  |  | 0.68 | 0.5716667 | 0.51 | 0.74 | 1.45098 | 2000 | 0.76 | 2 |  | 1 | [11 empty] | RAMSETE |  |  | e
730 | Rockfon panels 3/10 fixed | [12 empty] | 0.11 |  |  | 0.08 |  |  | 0.2 |  |  | 0.47 |  |  | 0.72 |  |  | 0.84 |  |  | 0.88 |  |  | 0.8 | 0.5316667 | 0.335 | 0.86 | 2.567164 | 4000 | 0.88 | 2 |  | 1 | [11 empty] | RAMSETE |  |  | e
731 | Rockfon panels 3/10 dist. 30 cm | [12 empty] | 0.22 |  |  | 0.65 |  |  | 0.73 |  |  | 0.75 |  |  | 0.8 |  |  | 0.8 |  |  | 0.84 |  |  | 0.8 | 0.7616667 | 0.74 | 0.82 | 1.108108 | 4000 | 0.84 | 2 |  | 1 | [11 empty] | RAMSETE |  |  | e
732 | Rockfon panels 3/11 fixed | [12 empty] | 0.11 |  |  | 0.08 |  |  | 0.2 |  |  | 0.47 |  |  | 0.72 |  |  | 0.84 |  |  | 0.88 |  |  | 0.8 | 0.5316667 | 0.335 | 0.86 | 2.567164 | 4000 | 0.88 | 2 |  | 1 | [11 empty] | RAMSETE |  |  | e
733 | Rockfon panels 3/11 dist. 30 cm | [12 empty] | 0.22 |  |  | 0.65 |  |  | 0.7 |  |  | 0.7 |  |  | 0.74 |  |  | 0.78 |  |  | 0.81 |  |  | 0.75 | 0.73 | 0.7 | 0.795 | 1.135714 | 4000 | 0.81 | 2 |  | 1 | [11 empty] | RAMSETE |  |  | e
734 | Rockfon panels Opal-Sort fixed | [12 empty] | 0.1 |  |  | 0.13 |  |  | 0.72 |  |  | 0.95 |  |  | 0.95 |  |  | 0.92 |  |  | 0.93 |  |  | 0.9 | 0.7666667 | 0.835 | 0.925 | 1.107784 | 500 | 0.95 | 2 |  | 1 | [11 empty] | RAMSETE |  |  | e
735 | Rockfon panels Opal-Sort dist 30 cm. | [12 empty] | 0.22 |  |  | 0.52 |  |  | 0.78 |  |  | 0.95 |  |  | 0.95 |  |  | 0.92 |  |  | 0.93 |  |  | 0.9 | 0.8416667 | 0.865 | 0.925 | 1.069364 | 500 | 0.95 | 2 |  | 1 | [11 empty] | RAMSETE |  |  | e
736 | Rockfon panels Alupal | [12 empty] | 0.33 |  |  | 0.45 |  |  | 0.38 |  |  | 0.49 |  |  | 0.54 |  |  | 0.5 |  |  | 0.4 |  |  | 0.3 | 0.46 | 0.435 | 0.45 | 1.034483 | 1000 | 0.54 | 2 |  | 1 | [11 empty] | RAMSETE |  |  | e
737 | Minerval panels loga | [12 empty] | 0.23 |  |  | 0.27 |  |  | 0.31 |  |  | 0.41 |  |  | 0.55 |  |  | 0.69 |  |  | 0.81 |  |  | 0.93 | 0.5066667 | 0.36 | 0.75 | 2.083333 | 8000 | 0.93 | 4 |  | 1 | [11 empty] | RAMSETE |  |  | e
738 | Minerval panels wave | [12 empty] | 0.23 |  |  | 0.3 |  |  | 0.37 |  |  | 0.43 |  |  | 0.55 |  |  | 0.68 |  |  | 0.78 |  |  | 0.88 | 0.5183333 | 0.4 | 0.73 | 1.825 | 8000 | 0.88 | 4 |  | 1 | [11 empty] | RAMSETE |  |  | e
739 | Minerval panels travertine | [12 empty] | 0.28 |  |  | 0.38 |  |  | 0.48 |  |  | 0.48 |  |  | 0.6 |  |  | 0.65 |  |  | 0.7 |  |  | 0.75 | 0.5483333 | 0.48 | 0.675 | 1.40625 | 8000 | 0.75 | 2 | 4 | 1 | [11 empty] | RAMSETE |  |  | e
740 | Minerval panels sky | [12 empty] | 0.19 |  |  | 0.26 |  |  | 0.33 |  |  | 0.43 |  |  | 0.53 |  |  | 0.49 |  |  | 0.37 |  |  | 0.25 | 0.4016667 | 0.38 | 0.43 | 1.131579 | 1000 | 0.53 | 2 |  | 1 | [11 empty] | RAMSETE |  |  | e
741 | IperStark (MATIS) | [12 empty] | 0.1 |  |  | 0.22 |  |  | 0.76 |  |  | 0.76 |  |  | 0.87 |  |  | 0.8 |  |  | 0.81 |  |  | 0.7 | 0.7033333 | 0.76 | 0.805 | 1.059211 | 1000 | 0.87 | 2 |  | 12 | [11 empty] | RAMSETE |  |  | e
742 | eracustic hanged d=30 | [12 empty] | 0.1 |  |  | 0.5 |  |  | 0.8 |  |  | 0.9 |  |  | 0.9 |  |  | 0.9 |  |  | 0.85 |  |  | 0.9 | 0.8083333 | 0.85 | 0.875 | 1.029412 | 500 | 0.9 | 2 |  | 12 | [11 empty] | RAMSETE |  |  | e
743 | eraclit-travertine d=30 | [12 empty] | 0.2 |  |  | 0.38 |  |  | 0.68 |  |  | 0.52 |  |  | 0.52 |  |  | 0.5 |  |  | 0.55 |  |  | 0.6 | 0.525 | 0.6 | 0.525 | 0.875 | 250 | 0.68 | 2 |  | 12 | [11 empty] | RAMSETE |  |  | e
744 | eraclit back ceiling | [12 empty] | 0.1 |  |  | 0.13 |  |  | 0.09 |  |  | 0.1 |  |  | 0.13 |  |  | 0.26 |  |  | 0.41 |  |  | 0.86 | 0.1866667 | 0.095 | 0.335 | 3.526316 | 8000 | 0.86 | 4 |  | 12 | [11 empty] | RAMSETE |  |  | e
745 | BAFFLE panels (PROGETTO) | [12 empty] | 0.1 |  |  | 0.18 |  |  | 0.4 |  |  | 0.7 |  |  | 0.8 |  |  | 0.8 |  |  | 0.8 |  |  | 0.8 | 0.6133333 | 0.55 | 0.8 | 1.454545 | 1000 | 0.8 | 2 |  | 12 | [11 empty] | RAMSETE |  |  | e
746 | Tende ECOFIM (Fimit) | [12 empty] | 0.04 |  |  | 0.06 |  |  | 0.08 |  |  | 0.15 |  |  | 0.27 |  |  | 0.6 |  |  | 0.84 |  |  | 0.8 | 0.3333333 | 0.115 | 0.72 | 6.26087 | 4000 | 0.84 | 4 |  | 12 | [11 empty] | RAMSETE |  |  | e
747 | Woodacoustic Venables (A type) | [12 empty] | 0.15 |  |  | 0.15 |  |  | 0.35 |  |  | 0.4 |  |  | 0.6 |  |  | 0.85 |  |  | 0.55 |  |  | 0.25 | 0.4833333 | 0.375 | 0.7 | 1.866667 | 2000 | 0.85 | 3 |  | 3 | [11 empty] | RAMSETE |  |  | e
748 | Woodacoustic Venables (B type) | [12 empty] | 0.03 |  |  | 0.18 |  |  | 0.33 |  |  | 0.31 |  |  | 0.32 |  |  | 0.57 |  |  | 0.36 |  |  | 0.15 | 0.345 | 0.32 | 0.465 | 1.453125 | 2000 | 0.57 | 2 |  | 3 | [11 empty] | RAMSETE |  |  | e
749 | Woodacoustic Venables (C type) | [12 empty] | 0.12 |  |  | 0.26 |  |  | 0.72 |  |  | 0.54 |  |  | 0.42 |  |  | 0.63 |  |  | 0.51 |  |  | 0.39 | 0.5133333 | 0.63 | 0.57 | 0.9047619 | 250 | 0.72 | 2 |  | 3 | [11 empty] | RAMSETE |  |  | e
750 | Woodacoustic Venables (D type) | [12 empty] | 0.3 |  |  | 0.25 |  |  | 0.2 |  |  | 0.23 |  |  | 0.53 |  |  | 0.9 |  |  | 0.65 |  |  | 0.2 | 0.46 | 0.215 | 0.775 | 3.604651 | 2000 | 0.9 | 3 |  | 3 | [11 empty] | RAMSETE |  |  | e
751 | Woodacoustic Venables (E type) | [12 empty] | 0.29 |  |  | 0.18 |  |  | 0.07 |  |  | 0.05 |  |  | 0.01 |  |  | 0.06 |  |  | 0.06 |  |  | 0.06 | 0.07166667 | 0.06 | 0.06 | 1 | 63 | 0.29 | 1 |  | 3 | [11 empty] | RAMSETE |  |  | e
752 | FiberMatis thickness=20 mm d= 100 mm | [12 empty] | 0.15 |  |  | 0.24 |  |  | 0.24 |  |  | 0.38 |  |  | 0.52 |  |  | 0.64 |  |  | 0.71 |  |  | 0.84 | 0.455 | 0.31 | 0.675 | 2.177419 | 8000 | 0.84 | 4 |  | 12 | [11 empty] | RAMSETE |  |  | e
753 | Fibermatis thickness=40 mm back ceiling | [12 empty] | 0.2 |  |  | 0.3 |  |  | 0.35 |  |  | 0.5 |  |  | 0.8 |  |  | 0.9 |  |  | 0.85 |  |  | 0.8 | 0.6166667 | 0.425 | 0.875 | 2.058824 | 2000 | 0.9 | 2 |  | 12 | [11 empty] | RAMSETE |  |  | e
754 | facing Baffles IdiKell B208 | [12 empty] | 0.1 |  |  | 0.2 |  |  | 0.41 |  |  | 0.62 |  |  | 0.73 |  |  | 0.83 |  |  | 0.98 |  |  | 0.9 | 0.6283333 | 0.515 | 0.905 | 1.757282 | 4000 | 0.98 | 2 |  | 12 | [11 empty] | RAMSETE |  |  | e
755 | IdiKell panels B208 - d=100mm + 40 L.M. | [12 empty] | 0.15 |  |  | 0.37 |  |  | 1 |  |  | 1 |  |  | 0.8 |  |  | 0.75 |  |  | 0.78 |  |  | 0.85 | 0.7833333 | 1 | 0.765 | 0.765 | 250 | 1 | 2 |  | 12 | [11 empty] | RAMSETE |  |  | e
756 | perforated sheet corrugated to key pattern (CoopSe | [12 empty] | 0.45 |  |  | 0.75 |  |  | 0.91 |  |  | 0.66 |  |  | 0.82 |  |  | 0.76 |  |  | 0.49 |  |  | 0.22 | 0.7316667 | 0.785 | 0.625 | 0.7961783 | 250 | 0.91 | 2 |  | 12 | [11 empty] | RAMSETE |  |  | e
757 | Diapason panels (SIP) | [12 empty] | 0.25 |  |  | 0.37 |  |  | 1 |  |  | 0.92 |  |  | 0.85 |  |  | 0.78 |  |  | 0.55 |  |  | 0.35 | 0.745 | 0.96 | 0.665 | 0.6927083 | 250 | 1 | 2 |  | 12 | [11 empty] | RAMSETE |  |  | e
758 | Absoflex panels "SPORT" (SIP) | [12 empty] | 0.1 |  |  | 0.3 |  |  | 0.6 |  |  | 0.95 |  |  | 0.95 |  |  | 0.95 |  |  | 0.95 |  |  | 0.9 | 0.7833333 | 0.775 | 0.95 | 1.225806 | 500 | 0.95 | 2 |  | 12 | [11 empty] | RAMSETE |  |  | e
759 | Absoflex panels "HYGIENE" thickness=0.03 mm | [12 empty] | 0.08 |  |  | 0.27 |  |  | 0.5 |  |  | 0.95 |  |  | 0.95 |  |  | 0.91 |  |  | 0.82 |  |  | 0.5 | 0.7333333 | 0.725 | 0.865 | 1.193103 | 500 | 0.95 | 2 |  | 12 | [11 empty] | RAMSETE |  |  | e
760 | Absoflex panels "HYGIENE" thickness=0.10 mm | [12 empty] | 0.15 |  |  | 0.3 |  |  | 0.55 |  |  | 0.95 |  |  | 0.9 |  |  | 0.55 |  |  | 0.45 |  |  | 0.38 | 0.6166667 | 0.75 | 0.5 | 0.6666667 | 500 | 0.95 | 3 |  | 12 | [11 empty] | RAMSETE |  |  | e
761 | G+H SONO R horizontal interaxis 50 cm | [12 empty] | 0.15 |  |  | 0.3 |  |  | 0.55 |  |  | 0.71 |  |  | 0.86 |  |  | 0.9 |  |  | 0.9 |  |  | 0.9 | 0.7033333 | 0.63 | 0.9 | 1.428571 | 2000 | 0.9 | 2 |  | 12 | [11 empty] | RAMSETE |  |  | e
762 | Isoflex rubber 7.6 kg/mq (MATIS) | [12 empty] | 0 |  |  | 0 |  |  | 0 |  |  | 0 |  |  | 0 |  |  | 0 |  |  | 0 |  |  | 0 | 0 | 0 | 0 | #DIV/0! | 63 | 0 |  |  | 7 | [11 empty] | RAMSETE |  |  | e
763 | Silflex rubber 3.5 kg/mq (MATIS) | [12 empty] | 0.1 |  |  | 0.1 |  |  | 0.1 |  |  | 0.1 |  |  | 0.1 |  |  | 0.1 |  |  | 0.1 |  |  | 0.1 | 0.1 | 0.1 | 0.1 | 1 | 63 | 0.1 | 2 |  | 7 | [11 empty] | RAMSETE |  |  | e
764 | Revac rubberBM 0070 (MATIS) | [12 empty] | 0.2 |  |  | 0.15 |  |  | 0.1 |  |  | 0.1 |  |  | 0.1 |  |  | 0.1 |  |  | 0.1 |  |  | 0.1 | 0.1083333 | 0.1 | 0.1 | 1 | 63 | 0.2 | 2 |  | 7 | [11 empty] | RAMSETE |  |  | e
765 | Acoustile, surface glazed and perforated structural clay tile, perforated surface backed with 4-in glass fiber blanket of 1 lb/ft² density | [15 empty] | 0.26 |  |  | 0.57 |  |  | 0.63 |  |  | 0.96 |  |  | 0.44 |  |  | 0.56 |  |  |  | 0.57 | 0.6 | 0.5 | 0.8333333 | 1000 | 0.96 | 2 | 3 | 6 | [11 empty] | Sound System Engineering, Don Davis and Carolyn Davis |  |  | e
766 | Flexboard, 3/16-in unperforated cement asbestos board mounted over 2-in air space |  |  |  |  | 3/16-in |  |  | 2-in | [7 empty] | 0.18 |  |  | 0.11 |  |  | 0.09 |  |  | 0.07 |  |  | 0.03 |  |  | 0.03 |  |  |  | 0.085 | 0.1 | 0.03 | 0.3 | 125 | 0.18 | 1 |  | 6 | [11 empty] | Sound System Engineering, Don Davis and Carolyn Davis |  |  | e
767 | Foam, Sonex, 2-in thick on floor | Sonex |  |  |  | 2-in |  |  | 0 | [7 empty] | 0.08 |  |  | 0.25 |  |  | 0.61 |  |  | 0.92 |  |  | 0.95 |  |  | 0.92 |  |  |  | 0.6216667 | 0.43 | 0.935 | 2.174419 | 2000 | 0.95 | 2 |  | 7 | [11 empty] | Sound System Engineering, Don Davis and Carolyn Davis |  |  | e
768 | Foam, Sonex, 3-in thick on floor | Sonex |  |  |  | 3-in |  |  | 0 | [7 empty] | 0.14 |  |  | 0.43 |  |  | 0.98 |  |  | 1.03 |  |  | 1 |  |  | 1 |  |  |  | 0.7633333 | 0.705 | 1 | 1.41844 | 1000 | 1.03 | 2 |  | 7 | [11 empty] | Sound System Engineering, Don Davis and Carolyn Davis |  |  | e
769 | Foam, Sonex, 4-in thick on floor | Sonex |  |  |  | 4-in |  |  | 0 | [7 empty] | 0.2 |  |  | 0.7 |  |  | 1.06 |  |  | 1.01 |  |  | 1.01 |  |  | 1 |  |  |  | 0.83 | 0.88 | 1.005 | 1.142045 | 500 | 1.06 | 2 |  | 7 | [11 empty] | Sound System Engineering, Don Davis and Carolyn Davis |  |  | e
770 | Transite, 3/16-in perforated, cement-asbestos board, 11 % open area, mounted against solid backing |  |  |  |  | 3/16-in |  |  | 0 | [7 empty] | 0.01 |  |  | 0.02 |  |  | 0.02 |  |  | 0.05 |  |  | 0.03 |  |  | 0.08 |  |  |  | 0.035 | 0.02 | 0.055 | 2.75 | 4000 | 0.08 | 5 |  | 6 | [11 empty] | Sound System Engineering, Don Davis and Carolyn Davis |  |  | e
771 | Transite, 3/16-in perforated, cement-asbestos board, 11 % open area, mounted over 1-in air space |  |  |  |  | 3/16-in |  |  | 1-in | [7 empty] | 0.02 |  |  | 0.05 |  |  | 0.06 |  |  | 0.16 |  |  | 0.19 |  |  | 0.12 |  |  |  | 0.1 | 0.055 | 0.155 | 2.818182 | 2000 | 0.19 | 3 |  | 6 | [11 empty] | Sound System Engineering, Don Davis and Carolyn Davis |  |  | e
772 | Transite, 3/16-in perforated, cement-asbestos board, 11 % open area, mounted over 2-in air space |  |  |  |  | 3/16-in |  |  | 2-in | [7 empty] | 0.02 |  |  | 0.03 |  |  | 0.12 |  |  | 0.27 |  |  | 0.06 |  |  | 0.09 |  |  |  | 0.09833333 | 0.075 | 0.075 | 1 | 1000 | 0.27 | 3 |  | 6 | [11 empty] | Sound System Engineering, Don Davis and Carolyn Davis |  |  | e
773 | Transite, 3/16-in perforated, cement-asbestos board, 11 % open area, mounted over 4-in air space |  |  |  |  | 3/16-in |  |  | 4-in | [7 empty] | 0.02 |  |  | 0.05 |  |  | 0.17 |  |  | 0.17 |  |  | 0.11 |  |  | 0.17 |  |  |  | 0.115 | 0.11 | 0.14 | 1.272727 | 500 | 0.17 | 2 |  | 6 | [11 empty] | Sound System Engineering, Don Davis and Carolyn Davis |  |  | e
774 | Transite, 3/16-in perforated, cement-asbestos board, 11 % open area, paper backed board, mounted over 4-in air space |  |  |  |  | 3/16-in |  |  | 4-in | [7 empty] | 0.34 |  |  | 0.57 |  |  | 0.77 |  |  | 0.79 |  |  | 0.43 |  |  | 0.45 |  |  |  | 0.5583333 | 0.67 | 0.44 | 0.6567164 | 1000 | 0.79 | 2 |  | 6 | [11 empty] | Sound System Engineering, Don Davis and Carolyn Davis |  |  | e
775 | Spincoustic blanket, 1-in, mounted against solid backing |  |  |  |  | 1-in | [10 empty] | 0.13 |  |  | 0.38 |  |  | 0.79 |  |  | 0.92 |  |  | 0.83 |  |  | 0.76 |  |  |  | 0.635 | 0.585 | 0.795 | 1.358974 | 1000 | 0.92 | 2 |  | 12 | [11 empty] | Sound System Engineering, Don Davis and Carolyn Davis |  |  | e
776 | Spincoustic blanket, 2-in, mounted against solid backing |  |  |  |  | 2-in | [10 empty] | 0.45 |  |  | 0.77 |  |  | 0.99 |  |  | 0.99 |  |  | 0.91 |  |  | 0.78 |  |  |  | 0.815 | 0.88 | 0.845 | 0.9602273 | 500 | 0.99 | 2 |  | 12 | [11 empty] | Sound System Engineering, Don Davis and Carolyn Davis |  |  | e
777 | Spincoustic blanket, 2-in, covered with 3/16-in perforated cement-asbestos board (Transite), 11 % open areas | [15 empty] | 0.25 |  |  | 0.8 |  |  | 0.99 |  |  | 0.93 |  |  | 0.72 |  |  | 0.58 |  |  |  | 0.7116667 | 0.895 | 0.65 | 0.726257 | 500 | 0.99 | 2 |  | 12 | [11 empty] | Sound System Engineering, Don Davis and Carolyn Davis |  |  | e
778 | Spintone panels 180 Canyon | [12 empty] | 0.33 |  |  | 0.3 |  |  | 0.27 |  |  | 0.67 |  |  | 0.82 |  |  | 0.73 |  |  | 0.69 |  |  | 0.65 | 0.58 | 0.47 | 0.71 | 1.510638 | 1000 | 0.82 | 2 |  | 1 | [11 empty] | RAMSETE |  |  | e
779 | Spintone panels 360 | [12 empty] | 0.19 |  |  | 0.26 |  |  | 0.33 |  |  | 0.57 |  |  | 0.83 |  |  | 0.84 |  |  | 0.79 |  |  | 0.74 | 0.6033333 | 0.45 | 0.815 | 1.811111 | 2000 | 0.84 | 2 |  | 1 | [11 empty] | RAMSETE |  |  | e
780 | Spintone panels Etolies | [12 empty] | 0.28 |  |  | 0.28 |  |  | 0.28 |  |  | 0.52 |  |  | 0.87 |  |  | 0.83 |  |  | 0.58 |  |  | 0.33 | 0.56 | 0.4 | 0.705 | 1.7625 | 1000 | 0.87 | 3 |  | 1 | [11 empty] | RAMSETE |  |  | e
781 | Spintone panels Residence | [12 empty] | 0.16 |  |  | 0.17 |  |  | 0.18 |  |  | 0.2 |  |  | 0.26 |  |  | 0.24 |  |  | 0.22 |  |  | 0.2 | 0.2116667 | 0.19 | 0.23 | 1.210526 | 1000 | 0.26 | 2 |  | 1 | [11 empty] | RAMSETE |  |  | e
782 | Spintone panels Alpina Galaxie | [12 empty] | 0.8 |  |  | 0.65 |  |  | 0.5 |  |  | 0.55 |  |  | 0.6 |  |  | 0.5 |  |  | 0.4 |  |  | 0.3 | 0.5333333 | 0.525 | 0.45 | 0.8571429 | 63 | 0.8 | 2 |  | 1 | [11 empty] | RAMSETE |  |  | e
783 | Spintone panels Cristal Galaxie | [12 empty] | 0.6 |  |  | 0.5 |  |  | 0.4 |  |  | 0.6 |  |  | 0.7 |  |  | 0.6 |  |  | 0.45 |  |  | 0.3 | 0.5416667 | 0.5 | 0.525 | 1.05 | 1000 | 0.7 | 2 |  | 1 | [11 empty] | RAMSETE |  |  | e
784 | Spintone panels Alpina | [12 empty] | 0.15 |  |  | 0.17 |  |  | 0.19 |  |  | 0.21 |  |  | 0.26 |  |  | 0.28 |  |  | 0.29 |  |  | 0.3 | 0.2333333 | 0.2 | 0.285 | 1.425 | 8000 | 0.3 | 2 |  | 1 | [11 empty] | RAMSETE |  |  | e
785 | Spintone panels Cristal | [12 empty] | 0.12 |  |  | 0.16 |  |  | 0.2 |  |  | 0.23 |  |  | 0.25 |  |  | 0.27 |  |  | 0.29 |  |  | 0.31 | 0.2333333 | 0.215 | 0.28 | 1.302326 | 8000 | 0.31 | 2 |  | 1 | [11 empty] | RAMSETE |  |  | e
786 | Spintone panels Strial | [12 empty] | 0.13 |  |  | 0.18 |  |  | 0.23 |  |  | 0.2 |  |  | 0.22 |  |  | 0.24 |  |  | 0.25 |  |  | 0.26 | 0.22 | 0.215 | 0.245 | 1.139535 | 8000 | 0.26 | 2 |  | 1 | [11 empty] | RAMSETE |  |  | e
787 | Perforated steel panel, 1 1/2 pcf fiberglass backing, 2" thick, covered by 3/4 mil PVC |  | Flat Baf | Alpro Structural Systems Corp.; New Orleans, LA 70150 |  | 2 inches |  | 24 x 108 inches | 0 | 1.5 lb/ft² | [6 empty] | 0.44 |  |  | 0.62 |  |  | 0.94 |  |  | 0.99 |  |  | 0.79 |  |  | 0.59 |  |  |  | 0.7283333 | 0.78 | 0.69 | 0.8846154 | 1000 | 0.99 | 2 |  | 5 | 1 | x | [9 empty] | C.M.Harris, Noise Control in Buildings, McGraw Hill 1994 |  |  | e
788 | Perforated steel panel, 1 1/2 pcf fiberglass backing, 2" thick |  | Flat Baf | Alpro Structural Systems Corp.; New Orleans, LA 70150 |  | 2 inches |  | 24 x 108 inches | 0 | 1.5 lb/ft² | [6 empty] | 0.21 |  |  | 0.66 |  |  | 1.13 |  |  | 1.14 |  |  | 1 |  |  | 0.9 |  |  |  | 0.84 | 0.895 | 0.95 | 1.061453 | 1000 | 1.14 | 2 |  | 5 | 1 | x | [9 empty] | C.M.Harris, Noise Control in Buildings, McGraw Hill 1994 |  |  | e
789 | Perforated Al. panel, with corrugations 5/8" deep,1 1/2 pcf 2" fiberglass backing |  | Flat Baf | Alpro Structural Systems Corp.; New Orleans, LA 70150 |  | 2 inches |  | 36 x 96 inches | 400 mm | 1 lb/ft² | [6 empty] | 0.72 |  |  | 0.98 |  |  | 1 |  |  | 1.07 |  |  | 1.02 |  |  | 0.84 |  |  |  | 0.9383333 | 0.99 | 0.93 | 0.9393939 | 1000 | 1.07 | 2 |  | 5 | 1 | x | [9 empty] | C.M.Harris, Noise Control in Buildings, McGraw Hill 1994 |  |  | e
790 | Mineralfaserplatte, AMF-Thermatex, Material gebunden, feuerbeständig, 7.4 kg/m^2, Plattenabmessungen: 300 x 300 mm bis 1250 x 1250 mm, 20 mm dick, Wandabstand 400 mm, gelocht, Lochdurchmesser 4 mm, Lochanteil 17.6 %, Lochtiefe 14 - 18 mm, Lochung regelmäß | regelmäßig gelocht |  | AMF - Mineralplatten GmbH Betriebs KG Elsenthal 15 D - 94481 Grafenau Tel: +49 (0)8552 / 422-0 Fax: +49 (0)8552 / 422-30 E-Mail: info@amf-grafenau.de Internet: http://www.amf-grafenau.de |  | 20 mm |  | 300 x 300 bis 1250 x 1250 mm | 400 mm | 7,4 kg / m² | x |  |  |  |  | 0.55 | 0.48 | 0.42 | 0.42 | 0.42 | 0.43 | 0.48 | 0.53 | 0.6 | 0.7 | 0.8 | 0.9 | 1 | 1.02 | 0.93 | 0.9 | 0.88 | 0.75 |  |  | 0.6883333 | 0.475 | 0.95 | 2 | 2000 | 1.02 | 3 | 2 | 1 |  | x | 4 | [8 empty] | H. Lenz, Marktübersicht schallabsorbierende Anordnungen, Ruhr Universität Bochum, 1981, Seite 68 |  |  | d
791 | Mineralfaserplatte, AMF-Thermatex, Material gebunden, feuerbeständig, 7.4 kg/m^2, Plattenabmessungen: 300 x 300 mm bis 1250 x 1250 mm, 20 mm dick, Wandabstand 400 mm, gelocht, Lochdurchmesser 4 mm, Lochanteil 17.6 %, Lochtiefe 14 - 18 mm, Lochung unregelm | unregelmäßig gelocht |  | AMF - Mineralplatten GmbH Betriebs KG Elsenthal 15 D - 94481 Grafenau Tel: +49 (0)8552 / 422-0 Fax: +49 (0)8552 / 422-30 E-Mail: info@amf-grafenau.de Internet: http://www.amf-grafenau.de |  | 20 mm |  | 300 x 300 bis 1250 x 1250 mm | 400 mm | 7,4 kg / m² | x | [5 empty] | 0.6 | 0.54 | 0.48 | 0.42 | 0.46 | 0.5 | 0.55 | 0.62 | 0.68 | 0.75 | 0.76 | 0.78 | 0.8 | 0.71 | 0.63 | 0.55 |  |  |  | 0.6116667 | 0.485 | 0.675 | 1.391753 | 2000 | 0.8 | 2 |  | 1 |  | x | 4 | [8 empty] | H. Lenz, Marktübersicht schallabsorbierende Anordnungen, Ruhr Universität Bochum, 1981, Seite 68 |  |  | d
792 | Mineralfaserplatte, AMF-Thermatex, Material gebunden, feuerbeständig, 7.4 kg/m^2, Plattenabmessungen: 300 x 300 mm bis 1250 x 1250 mm, 20 mm dick, Wandabstand 400 mm, gelocht, Lochdurchmesser 4 mm, Lochanteil 17.6 %, Lochtiefe 14 - 18 mm, Lochung fein | fein gelocht |  | AMF - Mineralplatten GmbH Betriebs KG Elsenthal 15 D - 94481 Grafenau Tel: +49 (0)8552 / 422-0 Fax: +49 (0)8552 / 422-30 E-Mail: info@amf-grafenau.de Internet: http://www.amf-grafenau.de |  | 20 mm |  | 300 x 300 bis 1250 x 1250 mm | 400 mm | 7,4 kg / m² | x |  |  |  |  | 0.6 | 0.33 | 0.3 | 0.28 | 0.31 | 0.35 | 0.33 | 0.4 | 0.5 | 0.6 | 0.68 | 0.82 | 0.87 | 0.92 | 0.97 | 0.97 | 0.92 | 0.92 |  |  | 0.5933333 | 0.355 | 0.92 | 2.591549 | 2500 | 0.97 | 3 |  | 1 |  | x | 4 | [8 empty] | H. Lenz, Marktübersicht schallabsorbierende Anordnungen, Ruhr Universität Bochum, 1981, Seite 68 |  |  | d
793 | Mineralfaserplatte, AMF-Thermatex, Material gebunden, feuerbeständig, 7.2 kg/m^2, Plattenabmessungen: 300 x 300 mm bis 1250 x 1250 mm, Wandabstand 200 mm, Oberfäche mit starken Einprägungen und Löchern versehen, mit Farbe beflockt, Typ Fresko | Fresko |  | AMF - Mineralplatten GmbH Betriebs KG Elsenthal 15 D - 94481 Grafenau Tel: +49 (0)8552 / 422-0 Fax: +49 (0)8552 / 422-30 E-Mail: info@amf-grafenau.de Internet: http://www.amf-grafenau.de |  |  |  | 300 x 300 bis 1250 x 1250 mm | 200 mm | 7,2 kg / m² | x |  |  |  |  | 0.55 | 0.38 | 0.4 | 0.38 | 0.38 | 0.38 | 0.45 | 0.55 | 0.58 | 0.6 | 0.68 | 0.7 | 0.72 | 0.75 | 0.85 | 0.9 | 1 | 1.1 |  |  | 0.6233333 | 0.465 | 0.875 | 1.88172 | 5000 | 1.1 | 4 | 2 | 1 |  | x | 4 | [8 empty] | H. Lenz, Marktübersicht schallabsorbierende Anordnungen, Ruhr Universität Bochum, 1981, Seite 69 |  |  | d
794 | Mineralfaserplatte, AMF-Thermatex, Material gebunden, feuerbeständig, 7.2 kg/m^2, Plattenabmessungen: 300 x 300 mm bis 1250 x 1250 mm, Wandabstand 200 mm, Oberfäche mit starken Einprägungen und Löchern versehen, mit Farbe beflockt, Typ Kreuzfresko | Kreuzfresko |  | AMF - Mineralplatten GmbH Betriebs KG Elsenthal 15 D - 94481 Grafenau Tel: +49 (0)8552 / 422-0 Fax: +49 (0)8552 / 422-30 E-Mail: info@amf-grafenau.de Internet: http://www.amf-grafenau.de |  |  |  | 300 x 300 bis 1250 x 1250 mm | 200 mm | 7,2 kg / m² | x |  |  |  |  | 0.5 | 0.33 | 0.28 | 0.3 | 0.28 | 0.3 | 0.33 | 0.38 | 0.44 | 0.52 | 0.6 | 0.7 | 0.8 | 0.85 | 1.05 | 1.1 | 1 | 1.1 |  |  | 0.5733333 | 0.33 | 0.925 | 2.80303 | 3150 | 1.1 | 4 | 2 | 1 |  | x | 4 | [8 empty] | H. Lenz, Marktübersicht schallabsorbierende Anordnungen, Ruhr Universität Bochum, 1981, Seite 69 |  |  | d
795 | Mineralfaserplatte, AMF-Thermatex, Material gebunden, feuerbeständig, 7.2 kg/m^2, Plattenabmessungen: 300 x 300 mm bis 1250 x 1250 mm, Wandabstand 200 mm, Oberfäche mit starken Einprägungen und Löchern versehen, mit Farbe beflockt, Typ Feinfresko | Feinfresko |  | AMF - Mineralplatten GmbH Betriebs KG Elsenthal 15 D - 94481 Grafenau Tel: +49 (0)8552 / 422-0 Fax: +49 (0)8552 / 422-30 E-Mail: info@amf-grafenau.de Internet: http://www.amf-grafenau.de |  |  |  | 300 x 300 bis 1250 x 1250 mm | 200 mm | 7,2 kg / m² | x |  |  |  |  | 0.42 | 0.33 | 0.28 | 0.3 | 0.48 | 0.33 | 0.35 | 0.38 | 0.43 | 0.52 | 0.6 | 0.68 | 0.76 | 0.85 | 0.95 | 0.9 | 1 | 1.1 |  |  | 0.6066667 | 0.43 | 0.925 | 2.151163 | 5000 | 1.1 | 4 | 2 | 1 |  | x | 4 | [8 empty] | H. Lenz, Marktübersicht schallabsorbierende Anordnungen, Ruhr Universität Bochum, 1981, Seite 69 |  |  | d
796 | Mineralfaserplatte, AMF-Thermatex, Material gebunden, feuerbeständig, Plattenabmessungen: 300 x 300 mm bis 1250 x 1250 mm, Oberfäche mit einer glatten, nicht perforierten Farbschicht versehen, Montage: Verdeckte, halbsichtbare oder sichtbare Metalltragek |  |  | AMF - Mineralplatten GmbH Betriebs KG Elsenthal 15 D - 94481 Grafenau Tel: +49 (0)8552 / 422-0 Fax: +49 (0)8552 / 422-30 E-Mail: info@amf-grafenau.de Internet: http://www.amf-grafenau.de |  |  |  | 300 x 300 bis 1250 x 1250 mm |  |  | x | [5 empty] | 0.16 | 0.15 | 0.15 | 0.15 | 0.15 | 0.15 | 0.15 | 0.15 | 0.15 | 0.15 | 0.15 | 0.15 | 0.17 | 0.15 | 0.15 | 0.16 |  |  |  | 0.1566667 | 0.15 | 0.165 | 1.1 | 2000 | 0.17 | 2 |  | 1 |  | x | 4 | [8 empty] | H. Lenz, Marktübersicht schallabsorbierende Anordnungen, Ruhr Universität Bochum, 1981, Seite 70 |  | Daten unsicher | d
797 | Mineralfaserplatte, AMF-Thermatex, Material gebunden, feuerbeständig, 6.4 kg/m^2, Plattenabmessungen: 300 x 300 mm bis 1250 x 1250 mm, 16 mm dick, Wandabstand 50 mm, Oberfäche mit starken länglichen Einprägungen, mit Farbe beflockt. Montage: Verdeckte, h |  |  | AMF - Mineralplatten GmbH Betriebs KG Elsenthal 15 D - 94481 Grafenau Tel: +49 (0)8552 / 422-0 Fax: +49 (0)8552 / 422-30 E-Mail: info@amf-grafenau.de Internet: http://www.amf-grafenau.de |  | 16 mm |  | 300 x 300 bis 1250 x 1250 mm | 50 mm | 6,4 kg / m² | x |  |  |  |  | 0.68 | 0.38 | 0.38 | 0.33 | 0.29 | 0.33 | 0.33 | 0.35 | 0.4 | 0.5 | 0.58 | 0.68 | 0.7 | 0.68 | 0.8 | 0.9 | 0.84 | 0.9 |  |  | 0.52 | 0.32 | 0.76 | 2.375 | 3150 | 0.9 | 3 | 2 | 1 |  | x | 4 | [8 empty] | H. Lenz, Marktübersicht schallabsorbierende Anordnungen, Ruhr Universität Bochum, 1981, Seite 71 |  |  | d
798 | Mineralfaserplatte, AMF-Thermatex, Material gebunden, feuerbeständig, 6.5 kg/m^2, Plattenabmessungen: 300 x 300 mm bis 1250 x 1250 mm, 15 mm dick, Wandabstand 215 mm, Oberfäche vollständig mit Nadelstichen versehen, Durchmesser und Tiefe unterschiedlich, |  |  | AMF - Mineralplatten GmbH Betriebs KG Elsenthal 15 D - 94481 Grafenau Tel: +49 (0)8552 / 422-0 Fax: +49 (0)8552 / 422-30 E-Mail: info@amf-grafenau.de Internet: http://www.amf-grafenau.de |  | 15 mm |  | 300 x 300 bis 1250 x 1250 mm | 215 mm | 6,5 kg / m² | x |  |  |  |  | 0.5 | 0.35 | 0.3 | 0.33 | 0.28 | 0.3 | 0.35 | 0.38 | 0.42 | 0.55 | 0.62 | 0.72 | 0.85 | 0.88 | 0.98 | 1 | 0.9 | 0.92 |  |  | 0.5683333 | 0.33 | 0.89 | 2.69697 | 3150 | 1 | 3 | 2 | 1 |  | x | 4 | [8 empty] | H. Lenz, Marktübersicht schallabsorbierende Anordnungen, Ruhr Universität Bochum, 1981, Seite 72 |  |  | d
799 | Mineralfaserplatte, Material gebunden, feuerbeständig, 6.5 kg/m^2, Plattenabmessungen: 300 x 300 mm bis 1250 x 1250 mm, 15 mm dick, Wandabstand 215 mm, mit Farbe beflockt. Typ Luna ungelocht |  |  | AMF - Mineralplatten GmbH Betriebs KG Elsenthal 15 D - 94481 Grafenau Tel: +49 (0)8552 / 422-0 Fax: +49 (0)8552 / 422-30 E-Mail: info@amf-grafenau.de Internet: http://www.amf-grafenau.de |  | 15 mm |  | 300 x 300 bis 1250 x 1250 mm | 215 mm | 6,5 kg / m² | x | [5 empty] | 0.25 | 0.22 | 0.2 | 0.18 | 0.17 | 0.15 | 0.13 | 0.13 | 0.12 | 0.12 | 0.12 | 0.12 | 0.12 | 0.12 | 0.12 | 0.12 |  |  |  | 0.1533333 | 0.155 | 0.12 | 0.7741935 | 125 | 0.25 | 2 |  | 1 |  | x | [9 empty] | H. Lenz, Marktübersicht schallabsorbierende Anordnungen, Ruhr Universität Bochum, 1981, Seite 72 |  |  | d
800 | Mineralfaser-Akustikplatten, gebundene Fasern, dreischichtiger Farbauftrag auf PVAC-Basis, 15 mm dick, 4.7 kg/m^2, Wandabstand 500 mm, Format 600 mm x 1200 mm, 625 mm x 1250 mm, Montage: Metallabhängekonstruktion. | Aleria |  | Armstrong Cork International GmbH, PF 1433, 4000 Düsseldorf 1 |  | 15 mm |  | 600 x 1200 und 625 x 1250 mm | 500 mm | 4,7 kg / m² | x |  |  |  |  | 0.28 | 0.42 | 0.35 | 0.38 | 0.38 | 0.4 | 0.43 | 0.53 | 0.6 | 0.58 | 0.75 | 0.82 | 0.9 | 0.93 | 0.95 | 0.95 | 0.95 | 0.93 | 0.8 |  | 0.66 | 0.455 | 0.94 | 2.065934 | 2500 | 0.95 | 3 | 2 | 1 |  | x | [9 empty] | H. Lenz, Marktübersicht schallabsorbierende Anordnungen, Ruhr Universität Bochum, 1981, Seite 74 |  |  | d
801 | Mineralfaser-Akustikplatten, gebundene Fasern, dreischichtiger Farbauftrag auf PVAC-Basis, 15 mm dick, 4.7 kg/m^2, Wandabstand 500 mm, Formate 300 mm x 300 mm, 625 mm x 625 mm, 600 mm x 1200 mm, 625 mm x 1250 mm, Montage: Metallabhängekonstruktion. | Fissured |  | Armstrong Cork International GmbH, PF 1433, 4000 Düsseldorf 1 |  | 15 mm |  | 300 x 300, 625 x 625, 600 x 1200 und 625 x 1250 mm | 500 mm | 4,7 kg / m² | x |  |  |  |  | 0.3 | 0.48 | 0.35 | 0.42 | 0.4 | 0.38 | 0.42 | 0.5 | 0.55 | 0.65 | 0.7 | 0.78 | 0.85 | 0.9 | 0.93 | 0.98 | 1.02 | 1.05 | 1.1 |  | 0.6666667 | 0.45 | 0.96 | 2.133333 | 6300 | 1.1 | 4 | 2 | 1 |  | x | [9 empty] | H. Lenz, Marktübersicht schallabsorbierende Anordnungen, Ruhr Universität Bochum, 1981, Seite 74 |  |  | d
802 | Mineralfaser-Akustikplatten, gebundene Fasern, dreischichtiger Farbauftrag auf PVAC-Basis, 15 mm dick, 4.7 kg/m^2, Wandabstand 500 mm, Formate 600 mm x 1200 mm, 625 mm x 1250 mm, Montage: Metallabhängekonstruktion. | Classic |  | Armstrong Cork International GmbH, PF 1433, 4000 Düsseldorf 1 |  | 15 mm |  | 600 x 1200 und 625 x 1250 mm | 500 mm | 4,7 kg / m² | x |  |  |  |  | 0.25 | 0.42 | 0.35 | 0.35 | 0.4 | 0.45 | 0.53 | 0.6 | 0.7 | 0.8 | 0.9 | 0.93 | 0.93 | 0.87 | 0.8 | 0.77 | 0.7 | 0.67 | 0.63 |  | 0.6483333 | 0.5 | 0.785 | 1.57 | 1250 | 0.93 | 2 |  | 1 |  | x | [9 empty] | H. Lenz, Marktübersicht schallabsorbierende Anordnungen, Ruhr Universität Bochum, 1981, Seite 74 |  |  | d
803 | Mineralfaser-Akustikplatten, gebundene Fasern, dreischichtiger Farbauftrag auf PVAC-Basis, 15 mm dick, 4.7 kg/m^2, Wandabstand 500 mm, Formate 300 mm x 300 mm, 600 mm x 600 mm, 625 mm x 625 mm, 600 mm x 1200 mm, 625 mm x 1250 mm, Montage: Metallabhängekon | Celtic gelocht |  | Armstrong Cork International GmbH, PF 1433, 4000 Düsseldorf 1 |  | 15 mm |  | 300 x 300, 600 x 600, 625 x 625, 600 x 1200 und 625 x 1250 mm | 500 mm | 4,7 kg / m² | x |  |  |  |  | 0.3 | 0.37 | 0.35 | 0.37 | 0.4 | 0.42 | 0.58 | 0.65 | 0.72 | 0.73 | 0.72 | 0.7 | 0.65 | 0.6 | 0.57 | 0.55 | 0.53 | 0.53 | 0.53 |  | 0.545 | 0.525 | 0.565 | 1.07619 | 800 | 0.73 | 2 |  | 1 |  | x | [9 empty] | H. Lenz, Marktübersicht schallabsorbierende Anordnungen, Ruhr Universität Bochum, 1981, Seite 75 |  |  | d
804 | Mineralfaser-Akustikplatten, gebundene Fasern, dreischichtiger Farbauftrag auf PVAC-Basis, 15 mm dick, 4.7 kg/m^2, Wandabstand 500 mm, Formate 300 mm x 300 mm, 600 mm x 600 mm, 625 mm x 625 mm, 600 mm x 1200 mm, 625 mm x 1250 mm, Montage: Metallabhängekon | Celtic ungelocht |  | Armstrong Cork International GmbH, PF 1433, 4000 Düsseldorf 1 |  | 15 mm |  | 300 x 300, 600 x 600, 625 x 625, 600 x 1200 und 625 x 1250 mm | 500 mm | 4,7 kg / m² | x |  |  |  |  | 0.25 | 0.3 | 0.23 | 0.23 | 0.2 | 0.2 | 0.2 | 0.18 | 0.18 | 0.18 | 0.2 | 0.2 | 0.25 | 0.28 | 0.3 | 0.3 | 0.27 | 0.25 | 0.25 |  | 0.2383333 | 0.19 | 0.275 | 1.447368 | 125 | 0.3 | 2 |  | 1 |  | x | [9 empty] | H. Lenz, Marktübersicht schallabsorbierende Anordnungen, Ruhr Universität Bochum, 1981, Seite 75 |  |  | d
805 | Wandpaneele, gebundene Mineralfaserplatten, Beschichtung mit Nadelfilz auf PVC/Modacryl-Basis mit Rollenprägung, 19 mm dick, 5.9 kg/m^2, Wandabstand 0 mm, Format 2700 mm x 600 mm, Montage: Metallschienensystem. | Soundsoak |  | Armstrong Cork International GmbH, PF 1433, 4000 Düsseldorf 1 |  | 19 mm |  | 2700 x 600 mm | 0 | 5,9 kg / m² | x |  |  |  |  | 0.08 | 0.07 | 0.18 | 0.2 | 0.37 | 0.42 | 0.58 | 0.62 | 0.6 | 0.68 | 0.7 | 0.7 | 0.7 | 0.71 | 0.7 | 0.7 | 0.68 | 0.7 | 0.7 |  | 0.525 | 0.495 | 0.695 | 1.40404 | 2000 | 0.71 | 2 |  | 1 | 8 | x | [9 empty] | H. Lenz, Marktübersicht schallabsorbierende Anordnungen, Ruhr Universität Bochum, 1981, Seite 76 |  |  | d
806 | Mineralfaser-Akustikplatten, gebundene Fasern, dreischichtiger Farbauftrag auf PVAC-Basis, 15 mm dick, 4.6 kg/m^2, Wandabstand 500 mm, Formate 600 mm x 1200 mm, 625 mm x 1250 mm, Montage: Metallabhängekonstruktion. | SD Straight Row 9,5mm |  | Armstrong Cork International GmbH, PF 1433, 4000 Düsseldorf 1 |  | 15 mm |  | 600 x 1200 und 625 x 1250 mm | 500 mm | 4,6 kg / m² | x |  |  |  |  | 0.35 | 0.47 | 0.43 | 0.38 | 0.41 | 0.45 | 0.55 | 0.64 | 0.75 | 0.9 | 1.01 | 1.03 | 0.98 | 0.92 | 0.88 | 0.8 | 0.73 | 0.7 | 0.68 |  | 0.6966667 | 0.525 | 0.825 | 1.571429 | 1250 | 1.03 | 3 | 2 | 1 |  | x | [9 empty] | H. Lenz, Marktübersicht schallabsorbierende Anordnungen, Ruhr Universität Bochum, 1981, Seite 77 |  |  | d
807 | Mineralfaser-Akustikplatten, gebundene Fasern, dreischichtiger Farbauftrag auf Acrylat-Basis, 15 mm dick, Format: 610 mm x 1220 mm (Deckenraster), Montage: Metallabhängekonstruktion. | Ceramaguard Travertin |  | Armstrong Cork International GmbH, PF 1433, 4000 Düsseldorf 1 |  | 15 mm |  | 610 x 1220 mm |  |  | x | [5 empty] | 0.34 | 0.34 | 0.35 | 0.35 | 0.38 | 0.42 | 0.46 | 0.53 | 0.6 | 0.66 | 0.7 | 0.75 | 0.81 | 0.82 | 0.83 | 0.85 |  |  |  | 0.5783333 | 0.405 | 0.83 | 2.049383 | 4000 | 0.85 | 4 | 2 | 1 |  | x | [9 empty] | H. Lenz, Marktübersicht schallabsorbierende Anordnungen, Ruhr Universität Bochum, 1981, Seite 78 |  |  | d
808 | Mineralfaser-Akustikplatten, gebundene Fasern, dreischichtiger Farbauftrag auf Styrol-Acrylat-Basis, darauf ein- oder zweifarbiger Dekor-Siebdruck, Oberfläche perforiert, 15 mm dick, Format: 300 mm x 300 mm, Montage: Metallabhängekonstruktion. | San Remo, Cortez |  | Armstrong Cork International GmbH, PF 1433, 4000 Düsseldorf 1 |  | 15 mm |  | 300 x 300 mm |  |  | x |  |  |  |  | 0.32 | 0.3 | 0.23 | 0.38 | 0.45 | 0.47 | 0.55 | 0.62 | 0.72 | 0.71 | 0.7 | 0.68 | 0.6 | 0.52 | 0.48 | 0.45 | 0.43 | 0.42 | 0.52 |  | 0.5033333 | 0.535 | 0.475 | 0.8878505 | 630 | 0.72 | 2 |  | 1 |  | x | [9 empty] | H. Lenz, Marktübersicht schallabsorbierende Anordnungen, Ruhr Universität Bochum, 1981, Seite 79 |  |  | d
809 | Mineralfaser-Akustikplatten, gebundene Fasern, dreischichtiger Farbauftrag auf Styrol-Acrylat-Basis, darauf ein- oder zweifarbiger Dekor-Siebdruck, 15 mm dick, Format: 300 mm x 300 mm, Montage: Metallabhängekonstruktion. | Dundee, Moderno |  | Armstrong Cork International GmbH, PF 1433, 4000 Düsseldorf 1 |  | 15 mm |  | 300 x 300 mm |  |  | x |  |  |  |  | 0.28 | 0.15 | 0.1 | 0.18 | 0.18 | 0.13 | 0.14 | 0.14 | 0.12 | 0.13 | 0.15 | 0.14 | 0.11 | 0.1 | 0.12 | 0.12 | 0.18 | 0.18 | 0.22 |  | 0.15 | 0.16 | 0.14 | 0.875 | 100 | 0.28 | 2 |  | 1 |  | x | [9 empty] | H. Lenz, Marktübersicht schallabsorbierende Anordnungen, Ruhr Universität Bochum, 1981, Seite 79 |  |  | d
810 | Wabensystem kombiniert mit einer ebenen absorbierenden Deckenverkleidung, beide aus Minaboard-Classic-Akustikplatten mit unregelmäßiger Streulochung, Sichtseite mit weißer Farbe behandelt, Wabengröße: 625 mm x 625 mm, Höhe der Plattenstreifen: 200 mm, Pla | Minaform S-Quadrat |  | Armstrong Cork International GmbH, PF 1433, 4000 Düsseldorf 1 |  | 16 mm |  | 625 x 625 mm | 140 mm | 5,25 kg / m² | x |  |  |  |  | 0.68 | 0.7 | 0.45 | 0.62 | 0.58 | 0.62 | 0.8 | 0.88 | 1 | 1.14 | 1.14 | 1.14 | 1.12 | 1.09 | 1.05 | 1.13 | 1.04 | 1.07 |  |  | 0.905 | 0.73 | 1.065 | 1.458904 | 800 | 1.14 | 2 |  | 1 |  | x | [9 empty] | H. Lenz, Marktübersicht schallabsorbierende Anordnungen, Ruhr Universität Bochum, 1981, Seite 80 |  |  | d
811 | Wabensystem aus Minaboard-Classic-Akustikplatten mit unregelmäßiger Streulochung, Sichtseite mit weißer Farbe behandelt, Wabengröße: 625 mm x 1250 mm, Höhe der Plattenstreifen: 300 mm, Plattendicke: 16 mm, 5.25 kg/m^2, Wandabstand des Wabensystems: 200 m | Minaform S-Rechteck |  | Armstrong Cork International GmbH, PF 1433, 4000 Düsseldorf 1 |  | 16 mm |  | 625 x 1250 mm | 200 mm | 5,25 kg / m² | x |  |  |  |  | 0.1 | 0.08 | 0.13 | 0.15 | 0.2 | 0.3 | 0.42 | 0.58 | 0.8 | 0.92 | 0.92 | 0.92 | 0.9 | 0.88 | 0.88 | 0.82 | 0.8 | 0.75 |  |  | 0.5766667 | 0.39 | 0.84 | 2.153846 | 800 | 0.92 | 3 | 4 | 1 |  | x | [9 empty] | H. Lenz, Marktübersicht schallabsorbierende Anordnungen, Ruhr Universität Bochum, 1981, Seite 81 |  |  | d
812 | Wabensystem aus Minaboard-Classic-Akustikplatten mit unregelmäßiger Streulochung, Sichtseite mit weißer Farbe behandelt, Wabengröße: 625 mm x 1250 mm, Höhe der Plattenstreifen: 200 mm, Plattendicke: 16 mm, 5.25 kg/m^2, Wandabstand des Wabensystems: 200 m | Minaform S-Rechteck |  | Armstrong Cork International GmbH, PF 1433, 4000 Düsseldorf 1 |  | 16 mm |  | 625 x 1250 mm | 200 mm | 5,25 kg / m² | x |  |  |  |  | 0.15 | 0.1 | 0.18 | 0.18 | 0.2 | 0.35 | 0.45 | 0.62 | 1 | 1.15 | 1.15 | 1.1 | 1.08 | 1.06 | 1.06 | 1.04 | 1 | 0.98 |  |  | 0.6883333 | 0.41 | 1.03 | 2.512195 | 800 | 1.15 | 4 | 3 | 1 |  | x | [9 empty] | H. Lenz, Marktübersicht schallabsorbierende Anordnungen, Ruhr Universität Bochum, 1981, Seite 81 |  |  | d
813 | Wabensystem aus Minaboard-Classic-Akustikplatten mit unregelmäßiger Streulochung, Sichtseite mit weißer Farbe behandelt, Wabengröße: 625 mm x 625 mm, Höhe der Plattenstreifen: 300 mm, Plattendicke: 16 mm, 5.25 kg/m^2, Wandabstand des Wabensystems: 200 mm | Minaform S-Quadrat |  | Armstrong Cork International GmbH, PF 1433, 4000 Düsseldorf 1 |  | 16 mm |  | 625 x 625 mm | 200 mm | 5,25 kg / m² | x |  |  |  |  | 0.08 | 0.03 | 0.08 | 0.1 | 0.12 | 0.2 | 0.23 | 0.43 | 0.6 | 0.75 | 0.8 | 0.88 | 0.85 | 0.83 | 0.8 | 0.83 | 0.72 | 0.72 |  |  | 0.4883333 | 0.275 | 0.775 | 2.818182 | 1250 | 0.88 | 4 | 3 | 1 |  | x | [9 empty] | H. Lenz, Marktübersicht schallabsorbierende Anordnungen, Ruhr Universität Bochum, 1981, Seite 81 |  |  | d
814 | Fissured mineral fiber, "Cortega" lay-in panel | Type 769 |  | Armstrong World Industries, Inc.; Lancaster, PA 17604 |  | 5/8 inches |  | 24 x 48 inches | 400 mm | 0.6 lb/ft² | [6 empty] | 0.31 |  |  | 0.32 |  |  | 0.51 |  |  | 0.72 |  |  | 0.74 |  |  | 0.77 |  |  |  | 0.5616667 | 0.415 | 0.755 | 1.819277 | 4000 | 0.77 | 2 |  | 1 |  | x | [9 empty] | C.M.Harris, Noise Control in Buildings, McGraw Hill 1994 |  |  | e
815 | Fissured mineral fiber, "Cortega" lay-in panel | Type 704 |  | Armstrong World Industries, Inc.; Lancaster, PA 17604 |  | 5/8 inches |  | 24 x 48 inches | 400 mm | 0.65 lb/ft² | [6 empty] | 0.35 |  |  | 0.27 |  |  | 0.47 |  |  | 0.65 |  |  | 0.74 |  |  | 0.82 |  |  |  | 0.55 | 0.37 | 0.78 | 2.108108 | 4000 | 0.82 | 2 |  | 1 |  | x | [9 empty] | C.M.Harris, Noise Control in Buildings, McGraw Hill 1994 |  |  | e
816 | Surface-textured, mineral, "Minatex" lay-in panel | Type 775 |  | Armstrong World Industries, Inc.; Lancaster, PA 17604 |  | 5/8 inches |  | 24 x 48 inches | 400 mm | 0.7 lb/ft² | [6 empty] | 0.3 |  |  | 0.28 |  |  | 0.43 |  |  | 0.64 |  |  | 0.76 |  |  | 0.68 |  |  |  | 0.515 | 0.355 | 0.72 | 2.028169 | 2000 | 0.76 | 2 |  | 1 |  | x | [9 empty] | C.M.Harris, Noise Control in Buildings, McGraw Hill 1994 |  |  | e
817 | Surface-textured, mineral, "Minatex" lay-in panel | Type 737 |  | Armstrong World Industries, Inc.; Lancaster, PA 17604 |  | 5/8 inches |  | 24 x 48 inches | 400 mm | 0.7 lb/ft² | [6 empty] | 0.36 |  |  | 0.28 |  |  | 0.47 |  |  | 0.65 |  |  | 0.76 |  |  | 0.82 |  |  |  | 0.5566667 | 0.375 | 0.79 | 2.106667 | 4000 | 0.82 | 2 |  | 1 |  | x | [9 empty] | C.M.Harris, Noise Control in Buildings, McGraw Hill 1994 |  |  | e
818 | Mineral fiber, lay-in, with polymeric membrane | Type 821 |  | Armstrong World Industries, Inc.; Lancaster, PA 17604 |  | 5/8 inches |  | 24 x 48 inches | 400 mm | 1.05 lb/ft² | [6 empty] | 0.29 |  |  | 0.54 |  |  | 0.3 |  |  | 0.79 |  |  | 0.78 |  |  | 0.6 |  |  |  | 0.55 | 0.42 | 0.69 | 1.642857 | 1000 | 0.79 | 2 |  | 1 |  | x | [9 empty] | C.M.Harris, Noise Control in Buildings, McGraw Hill 1994 |  |  | e
819 | Ceramic and mineral fiber, noncombustible, lay-in panel | Type 602 |  | Armstrong World Industries, Inc.; Lancaster, PA 17604 |  | 5/8 inches |  | 24 x 48 inches | 400 mm | 1.4 lb/ft² | [6 empty] | 0.23 |  |  | 0.24 |  |  | 0.5 |  |  | 0.77 |  |  | 0.91 |  |  | 0.86 |  |  |  | 0.585 | 0.37 | 0.885 | 2.391892 | 2000 | 0.91 | 2 |  | 1 |  | x | 4 | [8 empty] | C.M.Harris, Noise Control in Buildings, McGraw Hill 1994 |  |  | e
820 | Fissured mineral fiber, fire-resistive lay-in panel | Type 823 |  | Armstrong World Industries, Inc.; Lancaster, PA 17604 |  | 5/8 inches |  | 24 x 48 inches | 400 mm | 1.0 lb/ft² | [6 empty] | 0.33 |  |  | 0.36 |  |  | 0.5 |  |  | 0.78 |  |  | 0.84 |  |  | 0.84 |  |  |  | 0.6083333 | 0.43 | 0.84 | 1.953488 | 2000 | 0.84 | 2 |  | 1 |  | x | 4 | [8 empty] | C.M.Harris, Noise Control in Buildings, McGraw Hill 1994 |  |  | e
821 | Fissured mineral fiber, fire-resistive lay-in panel | Type 537 |  | Armstrong World Industries, Inc.; Lancaster, PA 17604 |  | 5/8 inches |  | 24 x 48 inches | 400 mm | 1.15 lb/ft² | [6 empty] | 0.35 |  |  | 0.34 |  |  | 0.48 |  |  | 0.69 |  |  | 0.88 |  |  | 0.92 |  |  |  | 0.61 | 0.41 | 0.9 | 2.195122 | 4000 | 0.92 | 2 |  | 1 |  | x | 4 | [8 empty] | C.M.Harris, Noise Control in Buildings, McGraw Hill 1994 |  |  | e
822 | Vinyl-faced aluminum surface mineral | Type 863 |  | Armstrong World Industries, Inc.; Lancaster, PA 17604 |  | 5/8 inches |  | 24 x 48 inches | 400 mm | 1.0 lb/ft² | [6 empty] | 0.35 |  |  | 0.36 |  |  | 0.55 |  |  | 0.9 |  |  | 0.74 |  |  | 0.46 |  |  |  | 0.56 | 0.455 | 0.6 | 1.318681 | 1000 | 0.9 | 2 |  | 1 |  | x | [9 empty] | C.M.Harris, Noise Control in Buildings, McGraw Hill 1994 |  |  | e
823 | Vinyl-faced fiberglass with vinyl film facing | Type 2907 |  | Armstrong World Industries, Inc.; Lancaster, PA 17604 |  | 5/8 inches |  | 24 x 48 inches | 400 mm | 0.25 lb/ft² | [6 empty] | 0.53 |  |  | 0.37 |  |  | 0.5 |  |  | 0.82 |  |  | 0.82 |  |  | 0.72 |  |  |  | 0.6266667 | 0.435 | 0.77 | 1.770115 | 1000 | 0.82 | 2 |  | 1 |  | x | [9 empty] | C.M.Harris, Noise Control in Buildings, McGraw Hill 1994 |  |  | e
824 | Fiberglass panel with perforated vinyl film facing | Type 2906 |  | Armstrong World Industries, Inc.; Lancaster, PA 17604 |  | 5/8 inches |  | 24 x 48 inches | 400 mm | 0.25 lb/ft² | [6 empty] | 0.68 |  |  | 0.68 |  |  | 0.67 |  |  | 0.84 |  |  | 0.86 |  |  | 0.71 |  |  |  | 0.74 | 0.675 | 0.785 | 1.162963 | 2000 | 0.86 | 2 |  | 1 |  | x | [9 empty] | C.M.Harris, Noise Control in Buildings, McGraw Hill 1994 |  |  | e
825 | Mineral fiber lay-in panel with factory-applied paint | Type 584 |  | Armstrong World Industries, Inc.; Lancaster, PA 17604 |  | 3/4 inches |  | 24 x 48 inches | 400 mm | 1.25 lb/ft² | [6 empty] | 0.29 |  |  | 0.33 |  |  | 0.53 |  |  | 0.73 |  |  | 0.86 |  |  | 0.92 |  |  |  | 0.61 | 0.43 | 0.89 | 2.069767 | 4000 | 0.92 | 2 |  | 1 |  | x | [9 empty] | C.M.Harris, Noise Control in Buildings, McGraw Hill 1994 |  |  | e
826 | Cloth-faced, fiberglass lay-in panel, painted | Type 3301 |  | Armstrong World Industries, Inc.; Lancaster, PA 17604 |  | 3/4 inches |  | 24 x 48 inches | 400 mm | 0.4 lb/ft² | [6 empty] | 0.48 |  |  | 0.35 |  |  | 0.71 |  |  | 0.96 |  |  | 1.05 |  |  | 1.04 |  |  |  | 0.765 | 0.53 | 1.045 | 1.971698 | 2000 | 1.05 | 2 |  | 1 |  | x | [9 empty] | C.M.Harris, Noise Control in Buildings, McGraw Hill 1994 |  |  | e
827 | Cloth-faced, fiberglass lay-in panel, painted | Type 3101 |  | Armstrong World Industries, Inc.; Lancaster, PA 17604 |  | 3/4 inches |  | 24 x 48 inches | 400 mm | 0.35 lb/ft² | [6 empty] | 0.71 |  |  | 0.87 |  |  | 0.62 |  |  | 0.86 |  |  | 0.96 |  |  | 1.07 |  |  |  | 0.8483333 | 0.745 | 1.015 | 1.362416 | 4000 | 1.07 | 2 |  | 1 |  | x | [9 empty] | C.M.Harris, Noise Control in Buildings, McGraw Hill 1994 |  |  | e
828 | Vinyl-film-faced, fiberglass lay-in panel | Type 2925 |  | Armstrong World Industries, Inc.; Lancaster, PA 17604 |  | 1 inches |  | 24 x 48 inches | 400 mm | 0.2 lb/ft² | [6 empty] | 0.55 |  |  | 0.47 |  |  | 0.72 |  |  | 0.8 |  |  | 0.74 |  |  | 0.54 |  |  |  | 0.6366667 | 0.595 | 0.64 | 1.07563 | 1000 | 0.8 | 2 |  | 1 |  | x | [9 empty] | C.M.Harris, Noise Control in Buildings, McGraw Hill 1994 |  |  | e
829 | Microperforated vinyl film-faced fiberglass panel | Type 2946 |  | Armstrong World Industries, Inc.; Lancaster, PA 17604 |  | 1 inches |  | 24 x 48 inches | 400 mm | 0.2 lb/ft² | [6 empty] | 0.77 |  |  | 0.89 |  |  | 0.75 |  |  | 1.01 |  |  | 1.04 |  |  | 0.93 |  |  |  | 0.8983333 | 0.82 | 0.985 | 1.20122 | 2000 | 1.04 | 2 |  | 1 |  | x | [9 empty] | C.M.Harris, Noise Control in Buildings, McGraw Hill 1994 |  |  | e
830 | Woven glass fibers adhered to fiberglass board, painted | Type 3103 |  | Armstrong World Industries, Inc.; Lancaster, PA 17604 |  | 1 inches |  | 24 x 48 inches | 400 mm | 0.4 lb/ft² | [6 empty] | 0.7 |  |  | 0.95 |  |  | 0.75 |  |  | 0.99 |  |  | 1.04 |  |  | 1.01 |  |  |  | 0.9066667 | 0.85 | 1.025 | 1.205882 | 2000 | 1.04 | 2 |  | 1 |  | x | [9 empty] | C.M.Harris, Noise Control in Buildings, McGraw Hill 1994 |  |  | e
831 | Vinyl membrane facing over fiberglass lay-in panel | Type 2921 |  | Armstrong World Industries, Inc.; Lancaster, PA 17604 |  | 1 1/2 inch |  | 24 x 48 inches | 400 mm | 0.3 lb/ft² | [6 empty] | 0.57 |  |  | 0.79 |  |  | 0.77 |  |  | 0.9 |  |  | 0.71 |  |  | 0.47 |  |  |  | 0.7016667 | 0.78 | 0.59 | 0.7564103 | 1000 | 0.9 | 2 |  | 1 |  | x | [9 empty] | C.M.Harris, Noise Control in Buildings, McGraw Hill 1994 |  |  | e
832 | Fiberglass lay-in panel with microperforated vinyl facing | Type 2942 |  | Armstrong World Industries, Inc.; Lancaster, PA 17604 |  | 1 1/2 inch |  | 24 x 48 inches | 400 mm | 0.3 lb/ft² | [6 empty] | 0.62 |  |  | 0.83 |  |  | 0.9 |  |  | 1.1 |  |  | 1.06 |  |  | 0.94 |  |  |  | 0.9083333 | 0.865 | 1 | 1.156069 | 1000 | 1.1 | 2 |  | 1 |  | x | [9 empty] | C.M.Harris, Noise Control in Buildings, McGraw Hill 1994 |  |  | e
833 | Cloth-faced fiberglass lay-in panel, factory painted | Type 3105 |  | Armstrong World Industries, Inc.; Lancaster, PA 17604 |  | 1 1/2 inch |  | 24 x 48 inches | 400 mm | 0.7 lb/ft² | [6 empty] | 0.74 |  |  | 0.97 |  |  | 0.85 |  |  | 1.03 |  |  | 1.05 |  |  | 1 |  |  |  | 0.94 | 0.91 | 1.025 | 1.126374 | 2000 | 1.05 | 2 |  | 1 |  | x | [9 empty] | C.M.Harris, Noise Control in Buildings, McGraw Hill 1994 |  |  | e
834 | Steel deck, perforated webs, absorptive backing |  | Acustadek B | ASC Pacific, Inc.; West Sacramento, CA 95691-3493 |  | 1 1/2 inch |  | 108 x 96 inches | 0 | 3 lb/ft² | [6 empty] | 0.23 |  |  | 0.67 |  |  | 1.21 |  |  | 0.82 |  |  | 0.46 |  |  | 0.24 |  |  |  | 0.605 | 0.94 | 0.35 | 0.3723404 | 500 | 1.21 | 2 |  | 5 |  | x | [9 empty] | C.M.Harris, Noise Control in Buildings, McGraw Hill 1994 |  |  | e
835 | Steel deck, total perforated absorptive backing |  | Acustadek B | ASC Pacific, Inc.; West Sacramento, CA 95691-3493 |  | 1 1/2 inch |  | 108 x 96 inches | 0 | 2.1 lb/ft² | [6 empty] | 0.23 |  |  | 0.48 |  |  | 0.92 |  |  | 0.97 |  |  | 0.95 |  |  | 0.76 |  |  |  | 0.7183333 | 0.7 | 0.855 | 1.221429 | 1000 | 0.97 | 2 |  | 5 |  | x | [9 empty] | C.M.Harris, Noise Control in Buildings, McGraw Hill 1994 |  |  | e
836 | Steel deck, pan perforated absorptive backing |  | Acustadek BF | ASC Pacific, Inc.; West Sacramento, CA 95691-3493 |  | 1 1/2 inch |  | 108 x 96 inches | 0 | 4.3 lb/ft² | [6 empty] | 0.53 |  |  | 0.58 |  |  | 0.75 |  |  | 0.97 |  |  | 0.86 |  |  | 0.57 |  |  |  | 0.71 | 0.665 | 0.715 | 1.075188 | 1000 | 0.97 | 2 |  | 5 |  | x | [9 empty] | C.M.Harris, Noise Control in Buildings, McGraw Hill 1994 |  |  | e
837 | Steel deck, perforated webs, absorptive backing |  | Acustadek N | ASC Pacific, Inc.; West Sacramento, CA 95691-3493 |  | 3 inch |  | 108 x 96 inches | 0 | 3.6 lb/ft² | [6 empty] | 0.38 |  |  | 0.94 |  |  | 1.18 |  |  | 0.9 |  |  | 0.44 |  |  | 0.24 |  |  |  | 0.68 | 1.06 | 0.34 | 0.3207547 | 500 | 1.18 | 2 |  | 5 |  | x | [9 empty] | C.M.Harris, Noise Control in Buildings, McGraw Hill 1994 |  |  | e
838 | Steel deck, total perforated absorptive backing |  | Acustadek N | ASC Pacific, Inc.; West Sacramento, CA 95691-3493 |  | 3 inch |  | 108 x 96 inches | 0 | 2.6 lb/ft² | [6 empty] | 0.43 |  |  | 0.61 |  |  | 1.01 |  |  | 1.05 |  |  | 1 |  |  | 0.76 |  |  |  | 0.81 | 0.81 | 0.88 | 1.08642 | 1000 | 1.05 | 2 |  | 5 |  | x | [9 empty] | C.M.Harris, Noise Control in Buildings, McGraw Hill 1994 |  |  | e
839 | Steel deck, pan perforated absorptive backing |  | Acustadek NF | ASC Pacific, Inc.; West Sacramento, CA 95691-3493 |  | 3 inch |  | 108 x 96 inches | 0 | 4.2 lb/ft² | [6 empty] | 0.8 |  |  | 0.78 |  |  | 1.16 |  |  | 0.88 |  |  | 0.69 |  |  | 0.47 |  |  |  | 0.7966667 | 0.97 | 0.58 | 0.5979381 | 500 | 1.16 | 2 |  | 5 |  | x | [9 empty] | C.M.Harris, Noise Control in Buildings, McGraw Hill 1994 |  |  | e
840 | Schallschluckende Tapete, SONAFLEX und SONAFLEX-GLASS schallabsorbierende Wandverkleidung mit einer Leinen- bzw. Glasgewebe-Oberfläche und einem offenzelligen Schaumstoffrücken. |  | SONAFLEX , SONAFLEX-GLASS | Asona Deutschland GmbH Herr Dipl.-Ing. (FH) B. Schunk Postfach 10 01 37 53439 Bad Neuenahr-Ahrweiler Telefon: 02641-4029 Telefax: 02641-79696 e-mail : asonad@aol.com | Leinen- bzw. Glasgewebe-Oberfläche | 20 mm | Aufkleben auf Untergrund | [8 empty] | 0.05 | 0.1 | 0.13 | 0.17 | 0.21 | 0.32 | 0.45 | 0.6 | 0.7 | 0.83 | 0.93 | 0.97 | 0.98 | 1.03 | 0.99 | 0.88 | 0.85 | 0.87 | 0.73 | 0.8 | 0.62 | 0.405 | 0.94 | 2.320988 | 2000 | 1.03 | 3 |  | 9 | 7 | x | [9 empty] | Herstellerangabe unter http://asonad.de, Feb. 2001 |  |  | d
841 | Schallschluckende Tapete, SONAFLEX-GLASS schallabsorbierende Wandverkleidung mit Glasgewebe-Oberfläche und einem offenzelligen Schaumstoffrücken. |  | SONAFLEX-GLASS | Asona Deutschland GmbH Herr Dipl.-Ing. (FH) B. Schunk Postfach 10 01 37 53439 Bad Neuenahr-Ahrweiler Telefon: 02641-4029 Telefax: 02641-79696 e-mail : asonad@aol.com | Glasgewebe-Oberfläche | 10 mm | Aufkleben auf Untergrund | [8 empty] | 0.02 | 0.07 | 0.12 | 0.16 | 0.2 | 0.29 | 0.35 | 0.41 | 0.47 | 0.52 | 0.62 | 0.74 | 0.76 | 0.85 | 0.93 | 1 | 0.97 | 0.92 | 0.7 | 0.63 | 0.52 | 0.305 | 0.91 | 2.983607 | 3150 | 1 | 2 |  | 4 |  | x | [9 empty] | Herstellerangabe unter http://asonad.de, März 2002 |  |  | d
842 | Schallschluckende Tapete, SONAFLEX-GLASS schallabsorbierende Wandverkleidung mit Glasgewebe-Oberfläche und einem offenzelligen Schaumstoffrücken. |  | SONAFLEX-GLASS | Asona Deutschland GmbH Herr Dipl.-Ing. (FH) B. Schunk Postfach 10 01 37 53439 Bad Neuenahr-Ahrweiler Telefon: 02641-4029 Telefax: 02641-79696 e-mail : asonad@aol.com | Glasgewebe-Oberfläche | 15 mm | Aufkleben auf Untergrund | [8 empty] | 0.04 | 0.09 | 0.12 | 0.16 | 0.21 | 0.32 | 0.44 | 0.6 | 0.7 | 0.83 | 0.93 | 0.97 | 0.98 | 1.04 | 0.99 | 0.89 | 0.85 | 0.88 | 0.71 | 0.79 | 0.62 | 0.405 | 0.945 | 2.333333 | 2000 | 1.04 | 2 |  | 4 |  | x | [9 empty] | Herstellerangabe unter http://asonad.de, März 2002 |  |  | d
843 | Akustische nahtlose Endbeschichtung für Decken und ggf. Wände, völlig naturreines Produkt, B1 nach DIN 4102 |  | Sonaspray K-13 | Asona Deutschland GmbH Herr Dipl.-Ing. (FH) B. Schunk Postfach 10 01 37 53439 Bad Neuenahr-Ahrweiler Telefon: 02641-4029 Telefax: 02641-79696 e-mail : asonad@aol.com |  | 16 mm | [10 empty] | 0.05 |  |  | 0.16 |  |  | 0.44 |  |  | 0.79 |  |  | 0.9 |  |  | 0.91 |  |  |  | 0.5416667 | 0.3 | 0.905 | 3.016667 | 4000 | 0.91 | 2 |  | 12 |  | x | 4 | [8 empty] | Herstellerangabe unter http://asonad.de, März 2002 |  |  | d
844 | Akustische nahtlose Endbeschichtung für Decken und ggf. Wände, völlig naturreines Produkt, B1 nach DIN 4102 |  | Sonaspray K-13 | Asona Deutschland GmbH Herr Dipl.-Ing. (FH) B. Schunk Postfach 10 01 37 53439 Bad Neuenahr-Ahrweiler Telefon: 02641-4029 Telefax: 02641-79696 e-mail : asonad@aol.com |  | 19 mm | [10 empty] | 0.06 |  |  | 0.19 |  |  | 0.55 |  |  | 0.89 |  |  | 0.91 |  |  | 0.93 |  |  |  | 0.5883333 | 0.37 | 0.92 | 2.486486 | 4000 | 0.93 | 2 |  | 12 |  | x | 4 | [8 empty] | Herstellerangabe unter http://asonad.de, März 2002 |  |  | d
845 | Akustische nahtlose Endbeschichtung für Decken und ggf. Wände, völlig naturreines Produkt, B1 nach DIN 4102 |  | Sonaspray K-13 | Asona Deutschland GmbH Herr Dipl.-Ing. (FH) B. Schunk Postfach 10 01 37 53439 Bad Neuenahr-Ahrweiler Telefon: 02641-4029 Telefax: 02641-79696 e-mail : asonad@aol.com |  | 25 mm | [10 empty] | 0.08 |  |  | 0.29 |  |  | 0.75 |  |  | 0.98 |  |  | 0.93 |  |  | 0.96 |  |  |  | 0.665 | 0.52 | 0.945 | 1.817308 | 1000 | 0.98 | 2 |  | 12 |  | x | 4 | [8 empty] | Herstellerangabe unter http://asonad.de, März 2002 |  |  | d
846 | Akustische nahtlose Endbeschichtung für Decken und ggf. Wände, völlig naturreines Produkt, B1 nach DIN 4102 |  | Sonaspray K-13 | Asona Deutschland GmbH Herr Dipl.-Ing. (FH) B. Schunk Postfach 10 01 37 53439 Bad Neuenahr-Ahrweiler Telefon: 02641-4029 Telefax: 02641-79696 e-mail : asonad@aol.com |  | 32 mm | [10 empty] | 0.12 |  |  | 0.4 |  |  | 0.85 |  |  | 1.02 |  |  | 0.96 |  |  | 0.96 |  |  |  | 0.7183333 | 0.625 | 0.96 | 1.536 | 1000 | 1.02 | 2 |  | 12 |  | x | 4 | [8 empty] | Herstellerangabe unter http://asonad.de, März 2002 |  |  | d
847 | Akustische nahtlose Endbeschichtung für Decken und ggf. Wände, völlig naturreines Produkt, B1 nach DIN 4102 |  | Sonaspray K-13 | Asona Deutschland GmbH Herr Dipl.-Ing. (FH) B. Schunk Postfach 10 01 37 53439 Bad Neuenahr-Ahrweiler Telefon: 02641-4029 Telefax: 02641-79696 e-mail : asonad@aol.com |  | 38 mm | [10 empty] | 0.18 |  |  | 0.5 |  |  | 0.95 |  |  | 1.06 |  |  | 1 |  |  | 0.97 |  |  |  | 0.7766667 | 0.725 | 0.985 | 1.358621 | 1000 | 1.06 | 2 |  | 12 |  | x | 4 | [8 empty] | Herstellerangabe unter http://asonad.de, März 2002 |  |  | d
848 | Akustische nahtlose Endbeschichtung für Decken und ggf. Wände, völlig naturreines Produkt, B1 nach DIN 4102 |  | Sonaspray K-13 | Asona Deutschland GmbH Herr Dipl.-Ing. (FH) B. Schunk Postfach 10 01 37 53439 Bad Neuenahr-Ahrweiler Telefon: 02641-4029 Telefax: 02641-79696 e-mail : asonad@aol.com |  | 44 mm | [10 empty] | 0.19 |  |  | 0.6 |  |  | 1.05 |  |  | 1.11 |  |  | 1.03 |  |  | 0.98 |  |  |  | 0.8266667 | 0.825 | 1.005 | 1.218182 | 1000 | 1.11 | 2 |  | 12 |  | x | 4 | [8 empty] | Herstellerangabe unter http://asonad.de, März 2002 |  |  | d
849 | Akustische nahtlose Endbeschichtung für Decken und ggf. Wände, völlig naturreines Produkt, B1 nach DIN 4102 |  | Sonaspray K-13 | Asona Deutschland GmbH Herr Dipl.-Ing. (FH) B. Schunk Postfach 10 01 37 53439 Bad Neuenahr-Ahrweiler Telefon: 02641-4029 Telefax: 02641-79696 e-mail : asonad@aol.com |  | 50 mm | [10 empty] | 0.29 |  |  | 0.67 |  |  | 1.04 |  |  | 1.06 |  |  | 1 |  |  | 0.97 |  |  |  | 0.8383333 | 0.855 | 0.985 | 1.152047 | 1000 | 1.06 | 2 |  | 12 |  | x | 4 | [8 empty] | Herstellerangabe unter http://asonad.de, März 2002 |  |  | d
850 | Akustische nahtlose Endbeschichtung für Decken und ggf. Wände, völlig naturreines Produkt, B1 nach DIN 4102 |  | Sonaspray K-13 | Asona Deutschland GmbH Herr Dipl.-Ing. (FH) B. Schunk Postfach 10 01 37 53439 Bad Neuenahr-Ahrweiler Telefon: 02641-4029 Telefax: 02641-79696 e-mail : asonad@aol.com |  | 57 mm | [10 empty] | 0.39 |  |  | 0.74 |  |  | 1.03 |  |  | 1.02 |  |  | 0.96 |  |  | 0.95 |  |  |  | 0.8483333 | 0.885 | 0.955 | 1.079096 | 500 | 1.03 | 2 |  | 12 |  | x | 4 | [8 empty] | Herstellerangabe unter http://asonad.de, März 2002 |  |  | d
851 | Akustische nahtlose Endbeschichtung für Decken und ggf. Wände, völlig naturreines Produkt, B1 nach DIN 4102 |  | Sonaspray K-13 | Asona Deutschland GmbH Herr Dipl.-Ing. (FH) B. Schunk Postfach 10 01 37 53439 Bad Neuenahr-Ahrweiler Telefon: 02641-4029 Telefax: 02641-79696 e-mail : asonad@aol.com |  | 63 mm | [10 empty] | 0.5 |  |  | 0.81 |  |  | 1.02 |  |  | 0.98 |  |  | 0.92 |  |  | 0.93 |  |  |  | 0.86 | 0.915 | 0.925 | 1.010929 | 500 | 1.02 | 2 |  | 12 |  | x | 4 | [8 empty] | Herstellerangabe unter http://asonad.de, März 2002 |  |  | d
852 | Akustische nahtlose Endbeschichtung für Decken und ggf. Wände, völlig naturreines Produkt, B1 nach DIN 4102 |  | Sonaspray K-13 | Asona Deutschland GmbH Herr Dipl.-Ing. (FH) B. Schunk Postfach 10 01 37 53439 Bad Neuenahr-Ahrweiler Telefon: 02641-4029 Telefax: 02641-79696 e-mail : asonad@aol.com |  | 70 mm | [10 empty] | 0.6 |  |  | 0.88 |  |  | 1.01 |  |  | 0.9 |  |  | 0.88 |  |  | 0.92 |  |  |  | 0.865 | 0.945 | 0.9 | 0.952381 | 500 | 1.01 | 2 |  | 12 |  | x | 4 | [8 empty] | Herstellerangabe unter http://asonad.de, März 2002 |  |  | d
853 | Akustische nahtlose Endbeschichtung für Decken und ggf. Wände, völlig naturreines Produkt, B1 nach DIN 4102 |  | Sonaspray K-13 | Asona Deutschland GmbH Herr Dipl.-Ing. (FH) B. Schunk Postfach 10 01 37 53439 Bad Neuenahr-Ahrweiler Telefon: 02641-4029 Telefax: 02641-79696 e-mail : asonad@aol.com |  | 76 mm | [10 empty] | 0.7 |  |  | 0.95 |  |  | 1 |  |  | 0.85 |  |  | 0.85 |  |  | 0.9 |  |  |  | 0.875 | 0.975 | 0.875 | 0.8974359 | 500 | 1 | 2 |  | 12 |  | x | 4 | [8 empty] | Herstellerangabe unter http://asonad.de, März 2002 |  |  | d
854 | Akustische nahtlose Endbeschichtung für Decken und ggf. Wände, völlig naturreines Produkt, B1 nach DIN 4102 |  | Sonaspray K-13 FC | Asona Deutschland GmbH Herr Dipl.-Ing. (FH) B. Schunk Postfach 10 01 37 53439 Bad Neuenahr-Ahrweiler Telefon: 02641-4029 Telefax: 02641-79696 e-mail : asonad@aol.com |  | 12 mm | [10 empty] | 0.15 |  |  | 0.16 |  |  | 0.46 |  |  | 0.87 |  |  | 1.07 |  |  | 1.12 |  |  |  | 0.6383333 | 0.31 | 1.095 | 3.532258 | 4000 | 1.12 | 2 |  | 12 |  | x | 4 | [8 empty] | Herstellerangabe unter http://asonad.de, März 2002 |  |  | d
855 | Akustische nahtlose Endbeschichtung für Decken und ggf. Wände, völlig naturreines Produkt, B1 nach DIN 4102 |  | Sonaspray K-13 FC | Asona Deutschland GmbH Herr Dipl.-Ing. (FH) B. Schunk Postfach 10 01 37 53439 Bad Neuenahr-Ahrweiler Telefon: 02641-4029 Telefax: 02641-79696 e-mail : asonad@aol.com |  | 16 mm | [10 empty] | 0.16 |  |  | 0.22 |  |  | 0.57 |  |  | 0.96 |  |  | 1.09 |  |  | 1.12 |  |  |  | 0.6866667 | 0.395 | 1.105 | 2.797468 | 4000 | 1.12 | 2 |  | 12 |  | x | 4 | [8 empty] | Herstellerangabe unter http://asonad.de, März 2002 |  |  | d
856 | Akustische nahtlose Endbeschichtung für Decken und ggf. Wände, völlig naturreines Produkt, B1 nach DIN 4102 |  | Sonaspray K-13 FC | Asona Deutschland GmbH Herr Dipl.-Ing. (FH) B. Schunk Postfach 10 01 37 53439 Bad Neuenahr-Ahrweiler Telefon: 02641-4029 Telefax: 02641-79696 e-mail : asonad@aol.com |  | 19 mm | [10 empty] | 0.18 |  |  | 0.27 |  |  | 0.67 |  |  | 1.02 |  |  | 1.11 |  |  | 1.12 |  |  |  | 0.7283333 | 0.47 | 1.115 | 2.37234 | 4000 | 1.12 | 2 |  | 12 |  | x | 4 | [8 empty] | Herstellerangabe unter http://asonad.de, März 2002 |  |  | d
857 | Akustische nahtlose Endbeschichtung für Decken und ggf. Wände, völlig naturreines Produkt, B1 nach DIN 4102 |  | Sonaspray K-13 FC | Asona Deutschland GmbH Herr Dipl.-Ing. (FH) B. Schunk Postfach 10 01 37 53439 Bad Neuenahr-Ahrweiler Telefon: 02641-4029 Telefax: 02641-79696 e-mail : asonad@aol.com |  | 25 mm | [10 empty] | 0.22 |  |  | 0.38 |  |  | 0.88 |  |  | 1.16 |  |  | 1.15 |  |  | 1.12 |  |  |  | 0.8183333 | 0.63 | 1.135 | 1.801587 | 1000 | 1.16 | 2 |  | 12 |  | x | 4 | [8 empty] | Herstellerangabe unter http://asonad.de, März 2002 |  |  | d
858 | Betonhohlblockstein mit Helmholzresonatoren, Soundblox, Schallabsorption integriert in robustem Sichtbetonmauerwerk, Schalldämmaß Rw = 49 dB, Brandklasse F-180 | Helmholtzresonator | SOUNDBLOX Typ B | Asona Deutschland GmbH Herr Dipl.-Ing. (FH) B. Schunk Postfach 10 01 37 53439 Bad Neuenahr-Ahrweiler Telefon: 02641-4029 Telefax: 02641-79696 e-mail : asonad@aol.com | [11 empty] | 0.48 | 0.75 | 0.8 | 1 | 1.15 | 1.15 | 1 | 0.85 | 0.78 | 0.85 | 0.95 | 0.9 | 0.75 | 0.65 | 0.65 | 0.72 | 0.75 | 0.7 | 0.58 | 0.6 | 0.85 | 1 | 0.7 | 0.7 | 250 | 1.15 | 2 |  | 6 |  | x | 1 | 4 | [7 empty] | Herstellerangabe unter http://asonad.de, Feb. 2001 | Messung des TNO-TH |  | d
859 | Betonhohlblockstein mit Helmholzresonatoren, Soundblox, Schallabsorption integriert in robustem Sichtbetonmauerwerk, Schalldämmaß Rw = 49 dB, Brandklasse F-180 | Helmholtzresonator | SOUNDBLOX Typ A | Asona Deutschland GmbH Herr Dipl.-Ing. (FH) B. Schunk Postfach 10 01 37 53439 Bad Neuenahr-Ahrweiler Telefon: 02641-4029 Telefax: 02641-79696 e-mail : asonad@aol.com | [11 empty] | 0.15 | 0.25 | 0.23 | 0.55 | 0.8 | 0.77 | 0.6 | 0.4 | 0.3 | 0.3 | 0.45 | 0.7 | 0.65 | 0.6 | 0.7 | 0.7 | 0.65 | 0.6 | 0.4 | 0.33 | 0.525 | 0.6 | 0.625 | 1.041667 | 250 | 0.8 | 2 |  | 6 |  | x | 1 | 4 | [7 empty] | Herstellerangabe unter http://asonad.de, Feb. 2001 | Messung des TNO-TH |  | d
860 | Betonhohlblockstein mit Helmholzresonatoren, Soundblox, Schallabsorption integriert in robustem Sichtbetonmauerwerk, Schalldämmaß Rw = 49 dB, Brandklasse F-180 | Helmholtzresonator | SOUNDBLOX Typ C1 | Asona Deutschland GmbH Herr Dipl.-Ing. (FH) B. Schunk Postfach 10 01 37 53439 Bad Neuenahr-Ahrweiler Telefon: 02641-4029 Telefax: 02641-79696 e-mail : asonad@aol.com | [11 empty] | 0.39 | 0.73 | 1 | 1.29 | 1 | 0.62 | 0.49 | 0.39 | 0.35 | 0.28 | 0.32 | 0.45 | 0.46 | 0.54 | 0.65 | 0.68 | 0.6 | 0.61 | 0.75 | 0.86 | 0.5966667 | 0.695 | 0.57 | 0.8201439 | 200 | 1.29 | 1 | 3 | 6 |  | x | 1 | 4 | [7 empty] | Herstellerangabe unter http://asonad.de, März 2002 | Messung des TNO-TU Delft |  | d
861 | Betonhohlblockstein mit Helmholzresonatoren, Soundblox, Schallabsorption integriert in robustem Sichtbetonmauerwerk, Schalldämmaß Rw = 49 dB, Brandklasse F-180 | Helmholtzresonator | SOUNDBLOX Typ C2 | Asona Deutschland GmbH Herr Dipl.-Ing. (FH) B. Schunk Postfach 10 01 37 53439 Bad Neuenahr-Ahrweiler Telefon: 02641-4029 Telefax: 02641-79696 e-mail : asonad@aol.com | [9 empty] | 0.2 | 0.43 | 0.92 | 1.19 | 1.06 | 0.98 | 0.82 | 0.77 | 0.71 | 0.69 | 0.73 | 0.69 | 0.6 | 0.54 | 0.52 | 0.55 | 0.67 | 0.72 | 0.64 | 0.57 | 0.61 | 0.56 | 0.7483333 | 0.755 | 0.595 | 0.7880795 | 125 | 1.19 | 1 | 2 | 6 |  | x | 1 | 4 | [7 empty] | Herstellerangabe unter http://asonad.de, März 2002 | Messung des TNO-TU Delft |  | d
862 | Betonhohlblockstein mit Helmholzresonatoren, Soundblox, Schallabsorption integriert in robustem Sichtbetonmauerwerk, Schalldämmaß Rw = 49 dB, Brandklasse F-180 | Helmholtzresonator | SOUNDBLOX Typ D1 | Asona Deutschland GmbH Herr Dipl.-Ing. (FH) B. Schunk Postfach 10 01 37 53439 Bad Neuenahr-Ahrweiler Telefon: 02641-4029 Telefax: 02641-79696 e-mail : asonad@aol.com | [11 empty] | 0.15 | 0.19 | 0.2 | 0.33 | 0.46 | 0.71 | 0.9 | 0.92 | 0.81 | 0.74 | 0.83 | 0.67 | 0.62 | 0.48 | 0.45 | 0.46 | 0.44 | 0.38 | 0.25 | 0.12 | 0.5533333 | 0.69 | 0.46 | 0.6666667 | 500 | 0.92 | 2 |  | 6 |  | x | 1 | 4 | [7 empty] | Herstellerangabe unter http://asonad.de, März 2002 | Messung des TNO-TU Delft |  | d
863 | Betonhohlblockstein mit Helmholzresonatoren, Soundblox, Schallabsorption integriert in robustem Sichtbetonmauerwerk, Schalldämmaß Rw = 49 dB, Brandklasse F-180 | Helmholtzresonator | SOUNDBLOX Typ E2 | Asona Deutschland GmbH Herr Dipl.-Ing. (FH) B. Schunk Postfach 10 01 37 53439 Bad Neuenahr-Ahrweiler Telefon: 02641-4029 Telefax: 02641-79696 e-mail : asonad@aol.com | [11 empty] | 0.12 | 0.06 | 0.13 | 0.22 | 0.31 | 0.56 | 0.84 | 1.09 | 1.08 | 0.92 | 0.75 | 0.63 | 0.59 | 0.57 | 0.58 | 0.61 | 0.68 | 0.59 | 0.48 | 0.37 | 0.5766667 | 0.7 | 0.625 | 0.8928571 | 500 | 1.09 | 2 |  | 6 |  | x | 1 | 4 | [7 empty] | Herstellerangabe unter http://asonad.de, März 2002 | Messung des TNO-TU Delft |  | d
864 | Betonhohlblockstein mit Helmholzresonatoren, Soundblox, Schallabsorption integriert in robustem Sichtbetonmauerwerk, Schalldämmaß Rw = 49 dB, Brandklasse F-180 | Helmholtzresonator | SOUNDBLOX Typ N2-X | Asona Deutschland GmbH Herr Dipl.-Ing. (FH) B. Schunk Postfach 10 01 37 53439 Bad Neuenahr-Ahrweiler Telefon: 02641-4029 Telefax: 02641-79696 e-mail : asonad@aol.com | [9 empty] | 0.12 | 0.19 | 0.57 | 0.98 | 1.1 | 0.97 | 1 | 0.87 | 0.81 | 0.86 | 0.98 | 0.93 | 0.83 | 0.74 | 0.71 | 0.7 | 0.73 | 0.74 | 0.67 | 0.67 | 0.64 | 0.64 | 0.84 | 0.93 | 0.685 | 0.7365591 | 160 | 1.1 | 1 | 2 | 6 |  | x | 1 | 4 | [7 empty] | Herstellerangabe unter http://asonad.de, März 2002 | Messung des TNO-TU Delft |  | d
865 | Betonhohlblockstein mit Helmholzresonatoren, Soundblox, Schallabsorption integriert in robustem Sichtbetonmauerwerk, Schalldämmaß Rw = 49 dB, Brandklasse F-180 | Helmholtzresonator | SOUNDBLOX Typ P2 | Asona Deutschland GmbH Herr Dipl.-Ing. (FH) B. Schunk Postfach 10 01 37 53439 Bad Neuenahr-Ahrweiler Telefon: 02641-4029 Telefax: 02641-79696 e-mail : asonad@aol.com | [10 empty] | 0.07 | 0.15 | 0.19 | 0.44 | 0.96 | 1.02 | 0.93 | 0.94 | 1.01 | 0.91 | 0.76 | 0.61 | 0.53 | 0.5 | 0.51 | 0.46 | 0.47 | 0.46 | 0.48 | 0.48 | 0.51 | 0.6333333 | 1.015 | 0.485 | 0.4778325 | 250 | 1.02 | 2 | 3 | 6 |  | x | 1 | 4 | [7 empty] | Herstellerangabe unter http://asonad.de, März 2002 | Messung des TNO-TU Delft |  | d
866 | Betonformstein mit Blähtonanteil ausgebildet als Hohlraumresonator | Hohlraumresonator | Sound Leca Normale | Associazione Nazionale Produttori Elementi Leca, 20149 Milano - Via Correggio, 3 - Tel. 02/48011970 - Fax 48012242, http://www.anpel.it/FONO/fono1.htm | rauhe Betonoberfläche mit schlitzförmigen Öffnungen |  |  | 200 x 500 x 200 mm |  | 210 Kg/m^2 | [5 empty] | 0.33 | 0.4 | 0.6 | 0.75 | 0.85 | 0.58 | 0.6 | 0.55 | 0.53 | 0.5 | 0.52 | 0.55 | 0.6 | 0.65 | 0.68 | 0.6 | 0.53 | 0.4 |  |  | 0.5833333 | 0.7 | 0.59 | 0.8428571 | 250 | 0.85 | 2 |  | 6 |  | x | [9 empty] | Herstellerangabe |  |  | d
867 | Betonformstein mit Blähtonanteil ausgebildet als Hohlraumresonator | Hohlraumresonator | Sound Leca Super | Associazione Nazionale Produttori Elementi Leca, 20149 Milano - Via Correggio, 3 - Tel. 02/48011970 - Fax 48012242, http://www.anpel.it/FONO/fono1.htm | rauhe Betonoberfläche mit schlitzförmigen Öffnungen |  |  | 200 x 500 x 200 mm |  | 210 Kg/m^2 | [5 empty] | 0.15 | 0.75 | 0.8 | 0.95 | 0.98 | 0.9 | 0.8 | 0.73 | 0.75 | 0.78 | 0.73 | 0.77 | 0.78 | 0.78 | 0.78 | 0.75 | 0.78 | 0.75 |  |  | 0.7916667 | 0.855 | 0.78 | 0.9122807 | 250 | 0.98 | 2 |  | 6 |  | x | [9 empty] | Herstellerangabe |  |  | d
868 | Betonformstein mit Blähtonanteil |  | Sound Leca Architettonico | Associazione Nazionale Produttori Elementi Leca, 20149 Milano - Via Correggio, 3 - Tel. 02/48011970 - Fax 48012242, http://www.anpel.it/FONO/fono1.htm | rauhe Betonoberfläche mit Wulststruktur | [10 empty] | 0.53 | 0.5 | 0.52 | 0.48 | 0.43 | 0.45 | 0.5 | 0.53 | 0.58 | 0.6 | 0.68 | 0.68 | 0.7 | 0.78 | 0.77 | 0.76 | 0.75 | 0.58 |  |  | 0.6116667 | 0.48 | 0.765 | 1.59375 | 2000 | 0.78 | 2 |  | 6 |  | x | [9 empty] | Herstellerangabe |  |  | d
869 | Betonformstein mit Blähtonanteil ausgebildet als Hohlraumresonator | Hohlraumresonator | Fonoleca nervato | Associazione Nazionale Produttori Elementi Leca, 20149 Milano - Via Correggio, 3 - Tel. 02/48011970 - Fax 48012242, http://www.anpel.it/FONO/fono1.htm | rauhe Betonoberfläche mit Löchern |  |  | 150 x 500 x 500 mm | 150 mm | 210 Kg/m^2 | [5 empty] | 0.13 | 0.15 | 0.2 | 0.35 | 0.55 | 0.68 | 1.05 | 1.03 | 0.93 | 0.9 | 0.93 | 0.95 | 0.88 | 0.83 | 0.85 | 0.88 | 0.93 | 1 |  |  | 0.7366667 | 0.79 | 0.88 | 1.113924 | 400 | 1.05 | 2 |  | 6 |  | x | [9 empty] | Herstellerangabe |  |  | d
870 | Polyestermatte, in verschiedenen Dicken und Dichten verfügbar Polyester thin mat available in various thicknesses and densities |  | Fiberform 62T | Associazione Nazionale Produttori Elementi Leca, 20149 Milano - Via Correggio, 3 - Tel. 02/48011970 - Fax 48012242, http://www.anpel.it/FONO/fono1.htm |  | 25 mm |  |  |  | 30 kg/m^3 | [5 empty] | 0.08 | 0.1 | 0.15 | 0.18 | 0.25 | 0.32 | 0.38 | 0.45 | 0.48 | 0.55 | 0.58 | 0.6 | 0.62 | 0.65 | 0.68 | 0.7 | 0.7 | 0.72 |  |  | 0.455 | 0.35 | 0.675 | 1.928571 | 5000 | 0.72 | 4 |  | 8 |  | x | [9 empty] | Herstellerangabe manufacturer |  |  | d
871 | Micro-perforated PVC foil, clamped to a aluminum frame construction, holes 0.2 mm, distance between holes 2 mm, thickness of stretched foil 0.17 to 0.2 mm, air cavity depth behind foil 100 mm filled with 45 mmm mineral fibre on the ground |  | Barrisol Microsorber | BARRISOL - Normalu S.A. route du sipes F-68680 Kembs Tel.: +33 / 389 83 2020 Fax: +33 / 389 48 43 44 www.barrisol.com eMail: info@barrisol.de |  | 0.17-0.2mm | stretched membrane ceilings | 3 x 4 m | 100 mm | [6 empty] | 0.15 | 0.2 | 0.28 | 0.48 | 0.65 | 0.95 | 1.02 | 1.01 | 0.98 | 0.92 | 0.79 | 0.71 | 0.65 | 0.67 | 0.67 | 0.64 | 0.62 | 0.61 |  |  | 0.6566667 | 0.83 | 0.645 | 0.7771084 | 400 | 1.02 | 2 |  | 8 |  | x | [9 empty] | C.Hilge / C.Nocke | Proceedings of the Institute of Acoustics, Oldenburg, Vol. 25. Pt 5. 2003 |  | e
872 | Micro-perforated PVC foil, clamped to a aluminum frame construction, holes 0.2 mm, distance between holes 2 mm, thickness of stretched foil 0.17 to 0.2 mm, air cavity depth behind foil 100 mm, no mineral fibre |  | Barrisol Microsorber | BARRISOL - Normalu S.A. route du sipes F-68680 Kembs Tel.: +33 / 389 83 2020 Fax: +33 / 389 48 43 44 www.barrisol.com eMail: info@barrisol.de |  | 0.17-0.2mm | stretched membrane ceilings | 3 x 4 m | 100 mm | [6 empty] | 0.05 | 0.05 | 0.06 | 0.08 | 0.15 | 0.25 | 0.4 | 0.59 | 0.63 | 0.72 | 0.66 | 0.58 | 0.45 | 0.42 | 0.57 | 0.55 | 0.55 | 0.57 |  |  | 0.4033333 | 0.37 | 0.485 | 1.310811 | 800 | 0.72 | 2 |  | 8 |  | x | [9 empty] | C.Hilge / C.Nocke | Proceedings of the Institute of Acoustics, Oldenburg, Vol. 25. Pt 5. 2004 |  | e
873 | Unperforated sheet without insulation |  | Barrisol unperforated | BARRISOL - Normalu S.A. route du sipes F-68680 Kembs Tel.: +33 / 389 83 2020 Fax: +33 / 389 48 43 44 www.barrisol.com eMail: info@barrisol.de |  | 0.17 mm |  |  | 100 mm | [6 empty] | 0.04 | 0.04 | 0.04 | 0.06 | 0.07 | 0.09 | 0.11 | 0.08 | 0.09 | 0.07 | 0.06 | 0.06 | 0.05 | 0.06 | 0.08 | 0.1 | 0.1 | 0.11 |  |  | 0.06833333 | 0.075 | 0.08 | 1.066667 | 400 | 0.11 | 5 |  | 8 |  | x | [9 empty] | Herstellerangabe |  |  | e
874 | Unperforated sheet with 45 mm insulation on ground |  | Barrisol unperforated | BARRISOL - Normalu S.A. route du sipes F-68680 Kembs Tel.: +33 / 389 83 2020 Fax: +33 / 389 48 43 44 www.barrisol.com eMail: info@barrisol.de |  | 0.17 mm |  |  | 55 mm | [6 empty] | 0.15 | 0.19 | 0.25 | 0.45 | 0.6 | 0.78 | 0.78 | 0.62 | 0.5 | 0.35 | 0.26 | 0.21 | 0.2 | 0.19 | 0.15 | 0.12 | 0.12 | 0.15 |  |  | 0.33 | 0.61 | 0.155 | 0.2540984 | 315 | 0.78 | 2 |  | 8 |  | x | [9 empty] | Herstellerangabe |  |  | e
875 | Unperforated matt sheet without insulation |  | Barrisol matt sheet unperforated | BARRISOL - Normalu S.A. route du sipes F-68680 Kembs Tel.: +33 / 389 83 2020 Fax: +33 / 389 48 43 44 www.barrisol.com eMail: info@barrisol.de |  |  |  |  | 100 mm | [6 empty] | 0.05 | 0.05 | 0.06 | 0.07 | 0.1 | 0.12 | 0.15 | 0.13 | 0.11 | 0.1 | 0.08 | 0.07 | 0.08 | 0.09 | 0.07 | 0.06 | 0.05 | 0.01 |  |  | 0.08333333 | 0.115 | 0.07 | 0.6086957 | 400 | 0.15 | 5 |  | 8 |  | x | [9 empty] | Herstellerangabe |  |  | e
876 | Unperforated matt sheet with 70 mm insulation on ground |  | Barrisol matt sheet unperforated | BARRISOL - Normalu S.A. route du sipes F-68680 Kembs Tel.: +33 / 389 83 2020 Fax: +33 / 389 48 43 44 www.barrisol.com eMail: info@barrisol.de |  |  |  |  | 30 mm | [6 empty] | 0.36 | 0.35 | 0.43 | 0.67 | 0.86 | 0.98 | 0.83 | 0.7 | 0.55 | 0.43 | 0.35 | 0.29 | 0.25 | 0.23 | 0.18 | 0.15 | 0.11 | 0.08 |  |  | 0.4333333 | 0.78 | 0.17 | 0.2179487 | 315 | 0.98 | 2 |  | 8 |  | x | [9 empty] | Herstellerangabe |  |  | e
877 | Perforated PVC sheet, holes 1 mm, quantity of holes 10000 hole/m², perforation rate 4 %, air cavity depth behind foil 100 mm, no mineral fibre |  | Barrisol perforated 031 | BARRISOL - Normalu S.A. route du sipes F-68680 Kembs Tel.: +33 / 389 83 2020 Fax: +33 / 389 48 43 44 www.barrisol.com eMail: info@barrisol.de |  | 0.17 mm |  |  | 100 mm | [6 empty] | 0.03 | 0.04 | 0.03 | 0.04 | 0.06 | 0.06 | 0.08 | 0.12 | 0.14 | 0.15 | 0.14 | 0.12 | 0.1 | 0.14 | 0.16 | 0.13 | 0.13 | 0.09 |  |  | 0.105 | 0.09 | 0.135 | 1.5 | 2500 | 0.16 | 5 |  | 8 |  | x | [9 empty] | Herstellerangabe |  |  | e
878 | Perforated PVC sheet, holes 1 mm, quantity of holes 10000 hole/m², perforation rate 4 %, air cavity depth behind foil 30 mm, 70 mm mineral fibre on ground |  | Barrisol perforated 031 | BARRISOL - Normalu S.A. route du sipes F-68680 Kembs Tel.: +33 / 389 83 2020 Fax: +33 / 389 48 43 44 www.barrisol.com eMail: info@barrisol.de |  | 0.17 mm |  |  | 30 mm | [6 empty] | 0.34 | 0.33 | 0.4 | 0.56 | 0.76 | 0.83 | 0.86 | 0.89 | 0.83 | 0.79 | 0.77 | 0.76 | 0.76 | 0.77 | 0.74 | 0.75 | 0.7 | 0.63 |  |  | 0.7033333 | 0.825 | 0.735 | 0.8909091 | 500 | 0.89 | 2 |  | 8 |  | x | [9 empty] | Herstellerangabe |  |  | e
879 | Perforated PVC sheet, holes 1 mm, quantity of holes 50000 hole/m², perforation rate 20 %, air cavity depth behind foil 100 mm, no mineral fibre |  | Barrisol perforated 032 | BARRISOL - Normalu S.A. route du sipes F-68680 Kembs Tel.: +33 / 389 83 2020 Fax: +33 / 389 48 43 44 www.barrisol.com eMail: info@barrisol.de |  | 0.17 mm |  |  | 100 mm | [6 empty] | 0.03 | 0.03 | 0.04 | 0.04 | 0.05 | 0.05 | 0.05 | 0.08 | 0.08 | 0.1 | 0.1 | 0.08 | 0.08 | 0.08 | 0.1 | 0.1 | 0.1 | 0.09 |  |  | 0.07333333 | 0.065 | 0.09 | 1.384615 | 800 | 0.1 | 5 |  | 8 |  | x | [9 empty] | Herstellerangabe |  |  | e
880 | Perforated PVC sheet, holes 1 mm, quantity of holes 50000 hole/m², perforation rate 20 %, air cavity depth behind foil 30 mm, 70 mm mineral fibre |  | Barrisol perforated 032 | BARRISOL - Normalu S.A. route du sipes F-68680 Kembs Tel.: +33 / 389 83 2020 Fax: +33 / 389 48 43 44 www.barrisol.com eMail: info@barrisol.de |  | 0.17 mm |  |  | 30 mm | [6 empty] | 0.29 | 0.29 | 0.37 | 0.49 | 0.7 | 0.82 | 0.84 | 0.88 | 0.82 | 0.78 | 0.76 | 0.76 | 0.76 | 0.77 | 0.77 | 0.77 | 0.78 | 0.77 |  |  | 0.6966667 | 0.79 | 0.775 | 0.9810127 | 500 | 0.88 | 2 |  | 8 |  | x | [9 empty] | Herstellerangabe |  |  | e
881 | Micro-perforated PVC sheet, holes 0.5 mm, quantity of holes 4000 hole/m², perforation rate 0,5 %, air cavity depth behind foil 100 mm, no mineral fibre |  | Barrisol Miniperf | BARRISOL - Normalu S.A. route du sipes F-68680 Kembs Tel.: +33 / 389 83 2020 Fax: +33 / 389 48 43 44 www.barrisol.com eMail: info@barrisol.de |  | 0.3 mm |  |  | 100 mm | [6 empty] | 0.02 | 0.03 | 0.05 | 0.04 | 0.05 | 0.07 | 0.11 | 0.21 | 0.41 | 0.58 | 0.57 | 0.53 | 0.42 | 0.37 | 0.28 | 0.22 | 0.18 | 0.15 |  |  | 0.235 | 0.13 | 0.275 | 2.115385 | 800 | 0.58 | 2 |  | 8 |  | x | [9 empty] | Herstellerangabe |  |  | e
882 | Micro-perforated PVC sheet, holes 0.5 mm, quantity of holes 4000 hole/m², perforation rate 0,5 %, air cavity depth behind foil 30 mm, 70 mm glass wool on ground |  | Barrisol Miniperf | BARRISOL - Normalu S.A. route du sipes F-68680 Kembs Tel.: +33 / 389 83 2020 Fax: +33 / 389 48 43 44 www.barrisol.com eMail: info@barrisol.de |  | 0.3 mm |  |  | 30 mm | [6 empty] | 0.2 | 0.31 | 0.55 | 0.82 | 0.91 | 1.12 | 1.1 | 1.05 | 0.88 | 0.74 | 0.62 | 0.53 | 0.46 | 0.4 | 0.38 | 0.322 | 0.27 | 0.22 |  |  | 0.5933333 | 0.98 | 0.335 | 0.3418367 | 315 | 1.12 | 2 |  | 8 |  | x | [9 empty] | Herstellerangabe |  |  | e
883 | BASWA-phon System P, offenporiger mineralischer Putz, der direkt auf Mineralwoll-Dämmatten aufgebracht wird |  | BASWA-phon System P | BASWA Schall- und Wärmedämmstoffe AG Marmorweg 10, CH-6283 Baldegg Tel +41 41 910 44 44 Fax +41 41 910 21 30 @Email contact: neuhaus@baswa.com | offenporige Putzoberfläche | 5 mm, System: 47,5 mm | 5 mm dicke Beschichtungsmasse BASWA-phon System P 30 mm dicke Steinwolleplatten Flumroc Ecco mit einer Dichte von 75 kg/m3 12,5 mm dicke Gipskartonplatten als Träger Abhängehöhe H = 0 mm bezw. Deckenverkleidung unmittelbar auf Hallraumboden aufgelegt |  | 0 mm | [6 empty] | 0.2 | 0.33 | 0.39 | 0.43 | 0.54 | 0.68 | 0.84 | 0.82 | 0.85 | 0.83 | 0.79 | 0.73 | 0.72 | 0.74 | 0.68 | 0.64 | 0.52 | 0.45 |  |  | 0.6233333 | 0.68 | 0.63 | 0.9264706 | 630 | 0.85 | 2 |  | 2 | 1 | x | [9 empty] | Herstellerangabe im Internet unter http://www.baswa.com, 08.02.2001 | Die Untersuchungen zur Bestimmung des Schallabsorptionsgrads wurden Ende Mai 1998 im Hallraum eines Instituts gemäss den Richtlinien der Norm EN 20354 bzw. ISO 354 durchgeführt. |  | d
884 | BASWA-phon System P, offenporiger mineralischer Putz, der direkt auf Mineralwoll-Dämmatten aufgebracht wird |  | BASWA-phon System P | BASWA Schall- und Wärmedämmstoffe AG Marmorweg 10, CH-6283 Baldegg Tel +41 41 910 44 44 Fax +41 41 910 21 30 @Email contact: neuhaus@baswa.com | offenporige Putzoberfläche | 5 mm | 5 mm dicke Beschichtungsmasse BASWA-phon System P 30 mm dicke Steinwolleplatten Flumroc Ecco mit einer Dichte von 75 kg/m3 12,5 mm dicke Gipskartonplatten als Träger Abhängehöhe H = 250 mm bezw. Deckenverkleidung unmittelbar auf Hallraumbod |  | 250 mm | [6 empty] | 0.24 | 0.42 | 0.36 | 0.41 | 0.54 | 0.61 | 0.63 | 0.84 | 0.83 | 0.83 | 0.76 | 0.75 | 0.72 | 0.62 | 0.63 | 0.61 | 0.53 | 0.39 |  |  | 0.6183333 | 0.69 | 0.575 | 0.8333333 | 500 | 0.84 | 2 |  | 2 | 1 | x | [9 empty] | Herstellerangabe im Internet unter http://www.baswa.com, 08.02.2001 | Die Untersuchungen zur Bestimmung des Schallabsorptionsgrads wurden Ende Mai 1998 im Hallraum eines Instituts gemäss den Richtlinien der Norm EN 20354 bzw. ISO 354 durchgeführt. |  | d
885 | BASWA-phon System P, offenporiger mineralischer Putz, der direkt auf Mineralwoll-Dämmatten aufgebracht wird |  | BASWA-phon System P | BASWA Schall- und Wärmedämmstoffe AG Marmorweg 10, CH-6283 Baldegg Tel +41 41 910 44 44 Fax +41 41 910 21 30 @Email contact: neuhaus@baswa.com | offenporige Putzoberfläche | 5 mm | 5 mm dicke Beschichtungsmasse BASWA-phon System P 40 mm dicke Steinwolleplatten Flumroc Ecco mit einer Dichte von 75 kg/m3 12,5 mm dicke Gipskartonplatten als Träger Abhängehöhe H = 0 mm bezw. Deckenverkleidung unmittelbar auf Hallraumboden |  | 0 | [6 empty] | 0.25 | 0.3 | 0.36 | 0.42 | 0.58 | 0.77 | 0.79 | 0.73 | 0.689 | 0.64 | 0.64 | 0.61 | 0.62 | 0.57 | 0.6 | 0.56 | 0.57 | 0.53 |  |  | 0.565 | 0.655 | 0.57 | 0.870229 | 400 | 0.79 | 2 |  | 2 | 1 | x | [9 empty] | Herstellerangabe im Internet unter http://www.baswa.com, 08.02.2001 | Die Untersuchungen zur Bestimmung des Schallabsorptionsgrads wurden Ende Mai 1998 im Hallraum eines Instituts gemäss den Richtlinien der Norm EN 20354 bzw. ISO 354 durchgeführt. |  | d
886 | BASWA-phon System P, offenporiger mineralischer Putz, der direkt auf Mineralwoll-Dämmatten aufgebracht wird |  | BASWA-phon System P | BASWA Schall- und Wärmedämmstoffe AG Marmorweg 10, CH-6283 Baldegg Tel +41 41 910 44 44 Fax +41 41 910 21 30 @Email contact: neuhaus@baswa.com | offenporige Putzoberfläche | 5 mm | 5 mm dicke Beschichtungsmasse BASWA-phon System P 40 mm dicke Steinwolleplatten Flumroc Ecco mit einer Dichte von 75 kg/m3 12,5 mm dicke Gipskartonplatten als Träger Abhängehöhe H = 250 mm bezw. Deckenverkleidung unmittelbar auf Hallraumbod |  | 250 mm | [6 empty] | 0.3 | 0.43 | 0.39 | 0.46 | 0.57 | 0.6 | 0.79 | 0.8 | 0.76 | 0.77 | 0.72 | 0.7 | 0.72 | 0.67 | 0.66 | 0.62 | 0.53 | 0.47 |  |  | 0.62 | 0.685 | 0.6 | 0.8759124 | 500 | 0.8 | 2 |  | 2 | 1 | x | [9 empty] | Herstellerangabe im Internet unter http://www.baswa.com, 08.02.2001 | Die Untersuchungen zur Bestimmung des Schallabsorptionsgrads wurden Ende Mai 1998 im Hallraum eines Instituts gemäss den Richtlinien der Norm EN 20354 bzw. ISO 354 durchgeführt. |  | d
887 | BASWA-phon System P, offenporiger mineralischer Putz, der direkt auf Mineralwoll-Dämmatten aufgebracht wird |  | BASWA-phon System P | BASWA Schall- und Wärmedämmstoffe AG Marmorweg 10, CH-6283 Baldegg Tel +41 41 910 44 44 Fax +41 41 910 21 30 @Email contact: neuhaus@baswa.com | offenporige Putzoberfläche | 5 mm | 5 mm dicke Beschichtungsmasse BASWA-phon System P 60 mm dicke Steinwolleplatten Flumroc Ecco mit einer Dichte von 75 kg/m3 12,5 mm dicke Gipskartonplatten als Träger Abhängehöhe H = 0 mm bezw. Deckenverkleidung unmittelbar auf Hallraumboden |  | 0 | [6 empty] | 0.28 | 0.57 | 0.55 | 0.6 | 0.82 | 0.79 | 0.81 | 0.77 | 0.71 | 0.65 | 0.65 | 0.66 | 0.66 | 0.63 | 0.58 | 0.54 | 0.49 | 0.43 |  |  | 0.655 | 0.795 | 0.56 | 0.7044025 | 250 | 0.82 | 2 |  | 2 | 1 | x | [9 empty] | Herstellerangabe im Internet unter http://www.baswa.com, 08.02.2001 | Die Untersuchungen zur Bestimmung des Schallabsorptionsgrads wurden Ende Mai 1998 im Hallraum eines Instituts gemäss den Richtlinien der Norm EN 20354 bzw. ISO 354 durchgeführt. |  | d
888 | BASWA-phon System P, offenporiger mineralischer Putz, der direkt auf Mineralwoll-Dämmatten aufgebracht wird |  | BASWA-phon System P | BASWA Schall- und Wärmedämmstoffe AG Marmorweg 10, CH-6283 Baldegg Tel +41 41 910 44 44 Fax +41 41 910 21 30 @Email contact: neuhaus@baswa.com | offenporige Putzoberfläche | 5 mm | 5 mm dicke Beschichtungsmasse BASWA-phon System P 60 mm dicke Steinwolleplatten Flumroc Ecco mit einer Dichte von 75 kg/m3 12,5 mm dicke Gipskartonplatten als Träger Abhängehöhe H = 250 mm bezw. Deckenverkleidung unmittelbar auf Hallraumbod |  | 250 mm | [6 empty] | 0.38 | 0.47 | 0.45 | 0.5 | 0.56 | 0.76 | 0.76 | 0.75 | 0.7 | 0.69 | 0.73 | 0.69 | 0.66 | 0.63 | 0.59 | 0.55 | 0.48 | 0.38 |  |  | 0.6033333 | 0.655 | 0.555 | 0.8473282 | 315 | 0.76 | 2 |  | 2 | 1 | x | [9 empty] | Herstellerangabe im Internet unter http://www.baswa.com, 08.02.2001 | Die Untersuchungen zur Bestimmung des Schallabsorptionsgrads wurden Ende Mai 1998 im Hallraum eines Instituts gemäss den Richtlinien der Norm EN 20354 bzw. ISO 354 durchgeführt. |  | d
889 | Lignoform Quadrillo-Compact für Decken-, Säulen- und Wandverkleidungen. Front: Quadrillo-Membrane vollflächig aufgeklebt, Rückseite: Hartfaserplatte perforiert mit Akustikvlies, Kern: zementgebundenes Polystyrol |  | Lignoform Quadrillo-Compact | BASWA Schall- und Wärmedämmstoffe AG Marmorweg 10, CH-6283 Baldegg Tel +41 41 910 44 44 Fax +41 41 910 21 30 @Email contact: neuhaus@baswa.com | gerillte Holzoberfläche, Rillenachsmass 5 bzw 10 mm | 31 mm | Montage Nut/Kamm mit Hutprofil Schattenfuge min. 3 mm | 3000 x 600 mm | 350 mm | 12 kg/m^2 | [5 empty] | 0.35 | 0.6 | 0.59 | 0.58 | 0.6 | 0.57 | 0.53 | 0.51 | 0.55 | 0.54 | 0.56 | 0.62 | 0.7 | 0.73 | 0.79 | 0.78 | 0.73 | 0.8 |  |  | 0.6216667 | 0.555 | 0.73 | 1.315315 | 5000 | 0.8 | 2 |  | 3 | 7 | x | [9 empty] | Herstellerangabe unter http://www.lignoform.com, Feb. 01 |  |  | d
890 | Schallabsorbersteine für den Gleisbau, zum Einbau zwischen den Schwellen |  | Liakustik, Liapor 1-4 | Bausteine Briest GmbH, - 14778 Briest/Brandenburg - Tel.: 033 81/40 48-0 - Fax: 033 81/40 48 23 - e-mail: info@bausteine-briest.de |  |  |  |  | 30 mm | [6 empty] | 0.53 | 0.65 | 0.75 | 0.94 | 0.92 | 0.81 | 0.68 | 0.64 | 0.72 | 0.83 | 0.81 | 0.83 | 0.85 | 0.82 | 0.82 | 0.84 | 0.85 | 0.82 |  |  | 0.7816667 | 0.78 | 0.835 | 1.070513 | 200 | 0.94 | 2 |  | 6 |  | x | [9 empty] | Herstellerangabe im Internet unter www.bausteine-briest.de, 01.02.2001 |  |  | d
891 | Spray-on, medium structure material |  | BHS Pyrok | B.Hitz Söhne AG; 8610 Uster, Switzerland |  | 2 inches |  |  | 0 | 10 lb/ft² | [6 empty] | 0.06 |  |  | 0.14 |  |  | 0.3 |  |  | 0.59 |  |  | 0.92 |  |  | 0.56 |  |  |  | 0.4283333 | 0.22 | 0.74 | 3.363636 | 2000 | 0.92 | 2 |  |  |  | x | [9 empty] | C.M.Harris, Noise Control in Buildings, McGraw Hill 1994 |  |  | e
892 | Spray-on, mineral-fiber material |  | BHS Limpet | B.Hitz Söhne AG; 8610 Uster, Switzerland |  | 2.5 inches |  |  | 0 | 7 lb/ft² | [6 empty] | 0.05 |  |  | 0.3 |  |  | 0.75 |  |  | 1 |  |  | 1.07 |  |  | 1.05 |  |  |  | 0.7033333 | 0.525 | 1.06 | 2.019048 | 2000 | 1.07 | 2 |  | 1 |  | x | [9 empty] | C.M.Harris, Noise Control in Buildings, McGraw Hill 1994 |  |  | e
893 | Duct liner |  | Fibertex R4 | Bradford Insulation; North Sydney, NSW 2059, Australia |  | 25 mm |  | 120 x 150 cm | 0 | 1.5 kg / m² | [6 empty] | 0.18 |  |  | 0.29 |  |  | 0.69 |  |  | 0.86 |  |  | 1.05 |  |  | 1.2 |  |  |  | 0.7116667 | 0.49 | 1.125 | 2.295918 | 4000 | 1.2 | 2 |  | 1 |  | x | [9 empty] | C.M.Harris, Noise Control in Buildings, McGraw Hill 1994 |  |  | e
894 | Duct liner |  | Fibertex R4 | Bradford Insulation; North Sydney, NSW 2059, Australia |  | 50 mm |  | 120 x 150 cm | 0 | 3.0 kg / m² | [6 empty] | 0.29 |  |  | 0.7 |  |  | 1.2 |  |  | 1.04 |  |  | 1.14 |  |  | 1.06 |  |  |  | 0.905 | 0.95 | 1.1 | 1.157895 | 500 | 1.2 | 2 |  | 1 |  | x | [9 empty] | C.M.Harris, Noise Control in Buildings, McGraw Hill 1994 |  |  | e
895 | Duct liner, perforated foil facing |  | Fibertex R4 | Bradford Insulation; North Sydney, NSW 2059, Australia |  | 25 mm |  | 120 x 150 cm | 0 | 1.5 kg / m² | [6 empty] | 0.36 |  |  | 0.21 |  |  | 0.3 |  |  | 0.97 |  |  | 1.06 |  |  | 0.67 |  |  |  | 0.595 | 0.255 | 0.865 | 3.392157 | 2000 | 1.06 | 2 |  | 1 |  | x | [9 empty] | C.M.Harris, Noise Control in Buildings, McGraw Hill 1994 |  |  | e
896 | Duct liner, perforated foil facing |  | Fibertex R4 | Bradford Insulation; North Sydney, NSW 2059, Australia |  | 50 mm |  | 120 x 150 cm | 0 | 3.0 kg / m² | [6 empty] | 0.31 |  |  | 0.83 |  |  | 1.15 |  |  | 0.99 |  |  | 0.9 |  |  | 0.78 |  |  |  | 0.8266667 | 0.99 | 0.84 | 0.8484848 | 500 | 1.15 | 2 |  | 1 |  | x | [9 empty] | C.M.Harris, Noise Control in Buildings, McGraw Hill 1994 |  |  | e
897 | Duct liner |  | Fibertex R6 | Bradford Insulation; North Sydney, NSW 2059, Australia |  | 25 mm |  | 120 x 150 cm | 0 | 2.0 kg / m² | [6 empty] | 0.11 |  |  | 0.2 |  |  | 0.8 |  |  | 1.1 |  |  | 1.02 |  |  | 1.12 |  |  |  | 0.725 | 0.5 | 1.07 | 2.14 | 4000 | 1.12 | 2 |  | 1 |  | x | [9 empty] | C.M.Harris, Noise Control in Buildings, McGraw Hill 1994 |  |  | e
898 | Duct liner |  | Fibertex R6 | Bradford Insulation; North Sydney, NSW 2059, Australia |  | 50 mm |  | 120 x 150 cm | 0 | 3.0 kg / m² | [6 empty] | 0.36 |  |  | 0.91 |  |  | 1.19 |  |  | 1.2 |  |  | 1.07 |  |  | 1.05 |  |  |  | 0.9633333 | 1.05 | 1.06 | 1.009524 | 1000 | 1.2 | 2 |  | 1 |  | x | [9 empty] | C.M.Harris, Noise Control in Buildings, McGraw Hill 1994 |  |  | e
899 | Duct liner, perforated foil facing |  | Fibertex R6 | Bradford Insulation; North Sydney, NSW 2059, Australia |  | 25 mm |  | 120 x 150 cm | 0 | 1.5 kg / m² | [6 empty] | 0.12 |  |  | 0.27 |  |  | 0.8 |  |  | 1.17 |  |  | 1.16 |  |  | 0.8 |  |  |  | 0.72 | 0.535 | 0.98 | 1.831776 | 1000 | 1.17 | 2 |  | 1 |  | x | [9 empty] | C.M.Harris, Noise Control in Buildings, McGraw Hill 1994 |  |  | e
900 | Duct liner, perforated foil facing |  | Fibertex R6 | Bradford Insulation; North Sydney, NSW 2059, Australia |  | 50 mm |  | 120 x 150 cm | 0 | 3.0 kg / m² | [6 empty] | 0.26 |  |  | 0.91 |  |  | 1.1 |  |  | 1 |  |  | 1.08 |  |  | 0.85 |  |  |  | 0.8666667 | 1.005 | 0.965 | 0.960199 | 500 | 1.1 | 2 |  | 1 |  | x | [9 empty] | C.M.Harris, Noise Control in Buildings, McGraw Hill 1994 |  |  | e
901 | Glasswool building blanket |  |  | Bradford Insulation; North Sydney, NSW 2059, Australia |  | 50 mm |  | 120 cm x 15 m | 0 | 0.55 kg / m² | [6 empty] | 0.68 |  |  | 0.75 |  |  | 1.05 |  |  | 1.04 |  |  | 1.05 |  |  | 1.11 |  |  |  | 0.9466667 | 0.9 | 1.08 | 1.2 | 4000 | 1.11 | 2 |  | 1 |  | x | [9 empty] | C.M.Harris, Noise Control in Buildings, McGraw Hill 1994 |  |  | e
902 | Glasswool building blanket with perforated foil facing |  |  | Bradford Insulation; North Sydney, NSW 2059, Australia |  | 50 mm |  | 120 cm x 15 m | 0 | 0.55 kg / m² | [6 empty] | 0.55 |  |  | 0.69 |  |  | 1.07 |  |  | 1.07 |  |  | 0.99 |  |  | 1 |  |  |  | 0.895 | 0.88 | 0.995 | 1.130682 | 500 | 1.07 | 2 |  | 1 |  | x | [9 empty] | C.M.Harris, Noise Control in Buildings, McGraw Hill 1994 |  |  | e
903 | Glasswool building blanket with foil facing |  |  | Bradford Insulation; North Sydney, NSW 2059, Australia |  | 50 mm |  | 120 cm x 15 m | 0 | 0.55 kg / m² | [6 empty] | 0.56 |  |  | 1.03 |  |  | 0.93 |  |  | 0.41 |  |  | 0.21 |  |  | 0.14 |  |  |  | 0.5466667 | 0.98 | 0.175 | 0.1785714 | 250 | 1.03 | 2 |  | 1 |  | x | [9 empty] | C.M.Harris, Noise Control in Buildings, McGraw Hill 1994 |  |  | e
904 | Glasswool building blanket with perforated foil facing |  |  | Bradford Insulation; North Sydney, NSW 2059, Australia |  | 75 mm |  | 120 cm x 15 m | 0 | 0.83 kg / m² | [6 empty] | 0.47 |  |  | 0.87 |  |  | 1.09 |  |  | 1.03 |  |  | 0.97 |  |  | 0.86 |  |  |  | 0.8816667 | 0.98 | 0.915 | 0.9336735 | 500 | 1.09 | 2 |  | 1 |  | x | [9 empty] | C.M.Harris, Noise Control in Buildings, McGraw Hill 1994 |  |  | e
905 | Glasswool building blanket with perforated foil facing |  |  | Bradford Insulation; North Sydney, NSW 2059, Australia |  | 100 mm |  | 120 cm x 15 m | 0 | 1.1 kg / m² | [6 empty] | 0.75 |  |  | 0.93 |  |  | 1.14 |  |  | 1.04 |  |  | 1.03 |  |  | 0.97 |  |  |  | 0.9766667 | 1.035 | 1 | 0.9661836 | 500 | 1.14 | 2 |  | 1 |  | x | [9 empty] | C.M.Harris, Noise Control in Buildings, McGraw Hill 1994 |  |  | e
906 | Glasswool building blanket |  | Flexitel | Bradford Insulation; North Sydney, NSW 2059, Australia |  | 25 mm |  | 120 cm x 15 m | 0 | 0.60 kg / m² | [6 empty] | 0.33 |  |  | 0.28 |  |  | 0.61 |  |  | 0.89 |  |  | 1.01 |  |  | 1.05 |  |  |  | 0.695 | 0.445 | 1.03 | 2.314607 | 4000 | 1.05 | 2 |  | 1 |  | x | [9 empty] | C.M.Harris, Noise Control in Buildings, McGraw Hill 1994 |  |  | e
907 | Glasswool building blanket with perforated foil facing |  | Flexitel | Bradford Insulation; North Sydney, NSW 2059, Australia |  | 25 mm |  | 120 cm x 15 m | 0 | 0.60 kg / m² | [6 empty] | 0.03 |  |  | 0.33 |  |  | 0.68 |  |  | 1.04 |  |  | 1.15 |  |  | 0.95 |  |  |  | 0.6966667 | 0.505 | 1.05 | 2.079208 | 2000 | 1.15 | 2 |  | 1 |  | x | [9 empty] | C.M.Harris, Noise Control in Buildings, McGraw Hill 1994 |  |  | e
908 | Glasswool building blanket |  | Flexitel | Bradford Insulation; North Sydney, NSW 2059, Australia |  | 50 mm |  | 120 cm x 15 m | 0 | 1.2 kg / m² | [6 empty] | 0.42 |  |  | 0.64 |  |  | 0.92 |  |  | 1.07 |  |  | 0.98 |  |  | 1.02 |  |  |  | 0.8416667 | 0.78 | 1 | 1.282051 | 1000 | 1.07 | 2 |  | 1 |  | x | [9 empty] | C.M.Harris, Noise Control in Buildings, McGraw Hill 1994 |  |  | e
909 | Glasswool building blanket with perforated foil facing |  | Flexitel | Bradford Insulation; North Sydney, NSW 2059, Australia |  | 50 mm |  | 120 cm x 15 m | 0 | 1.2 kg / m² | [6 empty] | 0.39 |  |  | 0.84 |  |  | 1.08 |  |  | 1.2 |  |  | 1.06 |  |  | 1.01 |  |  |  | 0.93 | 0.96 | 1.035 | 1.078125 | 1000 | 1.2 | 2 |  | 1 |  | x | [9 empty] | C.M.Harris, Noise Control in Buildings, McGraw Hill 1994 |  |  | e
910 | Glasswool building blanket with perforated foil facing |  |  | Bradford Insulation; North Sydney, NSW 2059, Australia |  | 75 mm |  | 120 cm x 15 m | 0 | 1.8 kg / m² | [6 empty] | 0.47 |  |  | 0.96 |  |  | 1.11 |  |  | 1.05 |  |  | 1.01 |  |  | 0.88 |  |  |  | 0.9133333 | 1.035 | 0.945 | 0.9130435 | 500 | 1.11 | 2 |  | 1 |  | x | [9 empty] | C.M.Harris, Noise Control in Buildings, McGraw Hill 1994 |  |  | e
911 | Glasswool building blanket |  | Supertel | Bradford Insulation; North Sydney, NSW 2059, Australia |  | 25 mm |  | 120 cm x 240 cm | 0 | 0.80 kg / m² | [6 empty] | 0.12 |  |  | 0.41 |  |  | 0.63 |  |  | 0.9 |  |  | 1.01 |  |  | 0.99 |  |  |  | 0.6766667 | 0.52 | 1 | 1.923077 | 2000 | 1.01 | 2 |  | 1 |  | x | [9 empty] | C.M.Harris, Noise Control in Buildings, McGraw Hill 1994 |  |  | e
912 | Glasswool building blanket with perforated foil facing |  | Supertel | Bradford Insulation; North Sydney, NSW 2059, Australia |  | 25 mm |  | 120 cm x 240 cm | 0 | 0.80 kg / m² | [6 empty] | 0.08 |  |  | 0.39 |  |  | 0.73 |  |  | 1.02 |  |  | 1.12 |  |  | 0.84 |  |  |  | 0.6966667 | 0.56 | 0.98 | 1.75 | 2000 | 1.12 | 2 |  | 1 |  | x | [9 empty] | C.M.Harris, Noise Control in Buildings, McGraw Hill 1994 |  |  | e
913 | Glasswool building blanket with perforated metal facing |  | Supertel | Bradford Insulation; North Sydney, NSW 2059, Australia |  | 25 mm |  | 120 cm x 240 cm | 0 | 0.80 kg / m² | [6 empty] | 0.13 |  |  | 0.32 |  |  | 0.59 |  |  | 0.83 |  |  | 0.99 |  |  | 0.97 |  |  |  | 0.6383333 | 0.455 | 0.98 | 2.153846 | 2000 | 0.99 | 2 |  | 1 |  | x | [9 empty] | C.M.Harris, Noise Control in Buildings, McGraw Hill 1994 |  |  | e
914 | Glasswool building blanket with 23µm Mylar film facing |  | Supertel | Bradford Insulation; North Sydney, NSW 2059, Australia |  | 25 mm |  | 120 cm x 240 cm | 0 | 0.80 kg / m² | [6 empty] | 0.15 |  |  | 0.45 |  |  | 0.67 |  |  | 1.07 |  |  | 1.08 |  |  | 0.71 |  |  |  | 0.6883333 | 0.56 | 0.895 | 1.598214 | 2000 | 1.08 | 2 |  | 1 |  | x | [9 empty] | C.M.Harris, Noise Control in Buildings, McGraw Hill 1994 |  |  | e
915 | Glasswool building blanket with 50µm Mylar film facing |  | Supertel | Bradford Insulation; North Sydney, NSW 2059, Australia |  | 25 mm |  | 120 cm x 240 cm | 0 | 0.80 kg / m² | [6 empty] | 0.13 |  |  | 0.44 |  |  | 0.92 |  |  | 1.14 |  |  | 0.82 |  |  | 0.45 |  |  |  | 0.65 | 0.68 | 0.635 | 0.9338235 | 1000 | 1.14 | 2 |  | 1 |  | x | [9 empty] | C.M.Harris, Noise Control in Buildings, McGraw Hill 1994 |  |  | e
916 | Glasswool building blanket with 23µm Mylar film facing |  | Supertel | Bradford Insulation; North Sydney, NSW 2059, Australia |  | 50 mm |  | 120 cm x 240 cm | 0 | 1.60 kg / m² | [6 empty] | 0.2 |  |  | 0.55 |  |  | 1.2 |  |  | 1.15 |  |  | 1.04 |  |  | 0.83 |  |  |  | 0.8283333 | 0.875 | 0.935 | 1.068571 | 500 | 1.2 | 2 |  | 1 |  | x | [9 empty] | C.M.Harris, Noise Control in Buildings, McGraw Hill 1994 |  |  | e
917 | Glasswool building blanket with 50µm Mylar film facing |  | Supertel | Bradford Insulation; North Sydney, NSW 2059, Australia |  | 50 mm |  | 120 cm x 240 cm | 0 | 1.60 kg / m² | [6 empty] | 0.3 |  |  | 0.6 |  |  | 1.16 |  |  | 1.07 |  |  | 0.85 |  |  | 0.59 |  |  |  | 0.7616667 | 0.88 | 0.72 | 0.8181818 | 500 | 1.16 | 2 |  | 1 |  | x | [9 empty] | C.M.Harris, Noise Control in Buildings, McGraw Hill 1994 |  |  | e
918 | Rockwool blanket |  | Fibertex 350 | Bradford Insulation; North Sydney, NSW 2059, Australia |  | 25 mm |  | 90 cm x 150 cm | 0 | 1.50 kg / m² | [6 empty] | 0.18 |  |  | 0.29 |  |  | 0.69 |  |  | 0.86 |  |  | 1.05 |  |  | 1.2 |  |  |  | 0.7116667 | 0.49 | 1.125 | 2.295918 | 4000 | 1.2 | 2 |  | 1 |  | x | [9 empty] | C.M.Harris, Noise Control in Buildings, McGraw Hill 1994 |  |  | e
919 | Rockwool blanket |  | Fibertex 350 | Bradford Insulation; North Sydney, NSW 2059, Australia |  | 50 mm |  | 90 cm x 150 cm | 0 | 3.00 kg / m² | [6 empty] | 0.29 |  |  | 0.7 |  |  | 1.19 |  |  | 1.04 |  |  | 1.14 |  |  | 1.06 |  |  |  | 0.9033333 | 0.945 | 1.1 | 1.164021 | 500 | 1.19 | 2 |  | 1 |  | x | [9 empty] | C.M.Harris, Noise Control in Buildings, McGraw Hill 1994 |  |  | e
920 | Rockwool blanket |  | Fibertex 350 | Bradford Insulation; North Sydney, NSW 2059, Australia |  | 75 mm |  | 90 cm x 150 cm | 0 | 4.50 kg / m² | [6 empty] | 0.6 |  |  | 1.03 |  |  | 1.13 |  |  | 0.99 |  |  | 1.07 |  |  | 1.01 |  |  |  | 0.9716667 | 1.08 | 1.04 | 0.962963 | 500 | 1.13 | 2 |  | 1 |  | x | [9 empty] | C.M.Harris, Noise Control in Buildings, McGraw Hill 1994 |  |  | e
921 | Suspended rockwool panels enclosed in polypropylene film |  |  | Bradford Insulation; North Sydney, NSW 2059, Australia |  | 50 mm |  | 50 cm x 120 cm |  | 3 lb/ft² | [6 empty] | 0.18 |  |  | 0.44 |  |  | 0.83 |  |  | 1.25 |  |  | 1.14 |  |  | 0.96 |  |  |  | 0.8 | 0.635 | 1.05 | 1.653543 | 1000 | 1.25 | 2 |  | 1 |  | x | [9 empty] | C.M.Harris, Noise Control in Buildings, McGraw Hill 1994 |  |  | e
922 | Poröser Absorber aus flexiblem, offenzelligem Weichschaumstoff, lichtecht | BASOTECT Plan 30 |  | Büro f. Schalltechnik Dipl.-Ing.(FH) Wolfgang Friedl In der Neuen Welt 10 87700 Memmingen Tel.: 08331 - 926860 Fax: 08331 - 926862 E-Mail: info@schalltechnik-mm.de http://www.schalltechnik-mm.de | offenzellig | 30 mm |  | 1000 x 600 x 30 mm |  | ca. 9 kg/m³ | [5 empty] | 0.15 | 0.13 | 0.15 | 0.19 | 0.29 | 0.38 | 0.47 | 0.64 | 0.73 | 0.82 | 0.93 | 0.88 | 0.89 | 0.94 | 0.93 | 0.89 | 0.86 | 0.96 |  |  | 0.6316667 | 0.465 | 0.9 | 1.935484 | 5000 | 0.96 | 2 |  | 7 |  | x | 4 | [8 empty] | Herstellerangabe: www.schalltechnik-mm.de |  |  | d
923 | Poröser Absorber aus flexiblem, offenzelligem Weichschaumstoff, lichtecht | BASOTECT Plan 50 |  | Büro f. Schalltechnik Dipl.-Ing.(FH) Wolfgang Friedl In der Neuen Welt 10 87700 Memmingen Tel.: 08331 - 926860 Fax: 08331 - 926862 E-Mail: info@schalltechnik-mm.de http://www.schalltechnik-mm.de | offenzellig | 50 mm |  | 1000 x 600 x 50 mm |  | ca. 9 kg/m³ | [5 empty] | 0.2 | 0.21 | 0.28 | 0.39 | 0.53 | 0.67 | 0.83 | 0.99 | 1.04 | 1.08 | 1.07 | 1.08 | 1 | 1.06 | 1.05 | 1 | 1.06 | 1.05 |  |  | 0.82 | 0.76 | 1.06 | 1.394737 | 800 | 1.08 | 2 |  | 7 |  | x | 4 | [8 empty] | Herstellerangabe: www.schalltechnik-mm.de |  |  | d
924 | Poröser Absorber aus flexiblem, offenzelligem Weichschaumstoff, lichtecht | BASOTECT Pyramide 30 |  | Büro f. Schalltechnik Dipl.-Ing.(FH) Wolfgang Friedl In der Neuen Welt 10 87700 Memmingen Tel.: 08331 - 926860 Fax: 08331 - 926862 E-Mail: info@schalltechnik-mm.de http://www.schalltechnik-mm.de | offenzellig | 30 mm |  | 1000 x 600 x 30 mm |  | ca. 9 kg/m³ | [5 empty] | 0.09 | 0.13 | 0.13 | 0.14 | 0.19 | 0.25 | 0.31 | 0.44 | 0.5 | 0.57 | 0.67 | 0.77 | 0.78 | 0.82 | 0.86 | 0.85 | 0.86 | 0.87 |  |  | 0.5183333 | 0.315 | 0.84 | 2.666667 | 5000 | 0.87 | 2 |  | 7 |  | x | 4 | [8 empty] | Herstellerangabe: www.schalltechnik-mm.de |  |  | d
925 | Poröser Absorber aus flexiblem, offenzelligem Weichschaumstoff, lichtecht | BASOTECT Pyramide 50 |  | Büro f. Schalltechnik Dipl.-Ing.(FH) Wolfgang Friedl In der Neuen Welt 10 87700 Memmingen Tel.: 08331 - 926860 Fax: 08331 - 926862 E-Mail: info@schalltechnik-mm.de http://www.schalltechnik-mm.de | offenzellig | 50 mm |  | 1000 x 600 x 50 mm |  | ca. 9 kg/m³ | [5 empty] | 0.12 | 0.15 | 0.15 | 0.16 | 0.27 | 0.31 | 0.43 | 0.55 | 0.65 | 0.71 | 0.81 | 0.84 | 0.86 | 0.92 | 0.87 | 0.89 | 0.88 | 0.94 |  |  | 0.5966667 | 0.41 | 0.9 | 2.195122 | 5000 | 0.94 | 2 |  | 7 |  | x | 4 | [8 empty] | Herstellerangabe: www.schalltechnik-mm.de |  |  | d
926 | Poröser Absorber aus flexiblem, offenzelligem Weichschaumstoff, kombiniert mit Resonanzabsorber, lichtecht | BBA Plus 120 |  | Büro f. Schalltechnik Dipl.-Ing.(FH) Wolfgang Friedl In der Neuen Welt 10 87700 Memmingen Tel.: 08331 - 926860 Fax: 08331 - 926862 E-Mail: info@schalltechnik-mm.de http://www.schalltechnik-mm.de | offenzellig | 120 mm |  | 1000 x 600 x 120 mm |  | ca. 1 kg / Element (0,6 m²) | [5 empty] | 0.2 | 0.4 | 0.49 | 0.62 | 0.84 | 1.06 | 1.16 | 1.12 | 1.09 | 1.07 | 1.03 | 1.04 | 1 | 1.01 | 0.99 | 1.02 | 0.98 | 0.95 |  |  | 0.8966667 | 0.98 | 0.995 | 1.015306 | 400 | 1.16 | 2 |  | 7 |  | x | 4 | [8 empty] | Herstellerangabe: www.schalltechnik-mm.de |  |  | d
927 | Poröser Absorber aus flexiblem, offenzelligem Weichschaumstoff, kombiniert mit Resonanzabsorber, lichtecht | BBA Plus 240 |  | Büro f. Schalltechnik Dipl.-Ing.(FH) Wolfgang Friedl In der Neuen Welt 10 87700 Memmingen Tel.: 08331 - 926860 Fax: 08331 - 926862 E-Mail: info@schalltechnik-mm.de http://www.schalltechnik-mm.de | offenzellig | 240 mm |  | 1000 x 600 x 240 mm | [7 empty] | 0.74 | 0.91 | 1.33 | 1.25 | 1.15 | 1.1 | 1.05 | 1.08 | 1.05 | 1.06 | 1.07 | 1.09 | 1.07 | 1.1 | 1.08 | 1.07 | 1.05 | 1.08 |  |  | 1.06 | 1.115 | 1.075 | 0.9641256 | 160 | 1.33 | 2 |  | 7 |  | x | 4 | [8 empty] | Herstellerangabe: www.schalltechnik-mm.de |  |  | d
928 | Poröser Absorber aus PUR-Weichschaumstoff | PUR Sinus 30 |  | Büro f. Schalltechnik Dipl.-Ing.(FH) Wolfgang Friedl In der Neuen Welt 10 87700 Memmingen Tel.: 08331 - 926860 Fax: 08331 - 926862 E-Mail: info@schalltechnik-mm.de http://www.schalltechnik-mm.de | strukturiert | 30 mm |  | 1000 x 500 x 30 mm |  | ca. 25-30 kg/m³ | [5 empty] | 0.13 | 0.14 | 0.17 | 0.22 | 0.26 | 0.3 | 0.4 | 0.47 | 0.48 | 0.56 | 0.62 | 0.65 | 0.67 | 0.71 | 0.69 | 0.72 | 0.72 | 0.71 |  |  | 0.4866667 | 0.365 | 0.715 | 1.958904 | 3150 | 0.72 | 2 |  | 7 |  | x | [9 empty] | Herstellerangabe: www.schalltechnik-mm.de |  |  | d
929 | Poröser Absorber aus PUR-Weichschaumstoff | PUR Sinus 50 |  | Büro f. Schalltechnik Dipl.-Ing.(FH) Wolfgang Friedl In der Neuen Welt 10 87700 Memmingen Tel.: 08331 - 926860 Fax: 08331 - 926862 E-Mail: info@schalltechnik-mm.de http://www.schalltechnik-mm.de | strukturiert | 50 mm |  | 1000 x 500 x 50 mm |  | ca. 25-30 kg/m³ | [5 empty] | 0.18 | 0.2 | 0.25 | 0.32 | 0.42 | 0.5 | 0.59 | 0.66 | 0.74 | 0.8 | 0.92 | 0.86 | 0.85 | 0.93 | 0.9 | 0.92 | 0.97 | 1.05 |  |  | 0.6833333 | 0.54 | 0.95 | 1.759259 | 5000 | 1.05 | 2 |  | 7 |  | x | [9 empty] | Herstellerangabe: www.schalltechnik-mm.de |  |  | d
930 | Materialkombination aus offenzelligem PUR-Schaumstoff, einseitig beschichtet mit einer hochelastischen, mikroporösen PUR-Folie | PUR Skin 30 |  | Büro f. Schalltechnik Dipl.-Ing.(FH) Wolfgang Friedl In der Neuen Welt 10 87700 Memmingen Tel.: 08331 - 926860 Fax: 08331 - 926862 E-Mail: info@schalltechnik-mm.de http://www.schalltechnik-mm.de | Folie strapazierfähig | 30 mm |  | 1000 x 500 x 30 mm |  | ca. 25-30 kg/m³ | [5 empty] | 0.14 | 0.17 | 0.23 | 0.28 | 0.42 | 0.45 | 0.59 | 0.7 | 0.8 | 0.94 | 0.97 | 1.08 | 1.07 | 1.08 | 1.04 | 0.96 | 0.91 | 0.89 |  |  | 0.7083333 | 0.56 | 0.995 | 1.776786 | 1250 | 1.08 | 2 |  | 7 | 8 | x | 3 | [8 empty] | Herstellerangabe: www.schalltechnik-mm.de |  |  | d
931 | Materialkombination aus offenzelligem PUR-Schaumstoff, einseitig beschichtet mit einer hochelastischen, mikroporösen PUR-Folie | PUR Skin 50 |  | Büro f. Schalltechnik Dipl.-Ing.(FH) Wolfgang Friedl In der Neuen Welt 10 87700 Memmingen Tel.: 08331 - 926860 Fax: 08331 - 926862 E-Mail: info@schalltechnik-mm.de http://www.schalltechnik-mm.de | Folie strapazierfähig | 50 mm |  | 1000 x 500 x 50 mm |  | ca. 25-30 kg/m³ | [5 empty] | 0.21 | 0.3 | 0.42 | 0.54 | 0.78 | 0.88 | 1.17 | 1.16 | 1.17 | 1.05 | 0.94 | 1 | 1 | 0.89 | 0.9 | 0.91 | 0.87 | 0.9 |  |  | 0.8233333 | 0.97 | 0.88 | 0.9072165 | 400 | 1.17 | 2 |  | 7 | 8 | x | 3 | [8 empty] | Herstellerangabe: www.schalltechnik-mm.de |  |  | d
932 | Geschlossenzelliger Absorber, Akustikschaum, hohe Eigenfestigkeit und Steifigkeit, mineralfaserfrei, recyclebar | Quash D 2600 30 |  | Büro f. Schalltechnik Dipl.-Ing.(FH) Wolfgang Friedl In der Neuen Welt 10 87700 Memmingen Tel.: 08331 - 926860 Fax: 08331 - 926862 E-Mail: info@schalltechnik-mm.de http://www.schalltechnik-mm.de | geschlossenzellig | 30 mm |  | 1000 x 400 x 30 mm |  | ca. 32 kg/m³ | [5 empty] | 0.04 | 0.06 | 0.1 | 0.15 | 0.25 | 0.44 | 0.76 | 1.06 | 0.69 | 0.42 | 0.4 | 0.65 | 0.6 | 0.69 | 0.59 | 0.58 | 0.53 | 0.4 |  |  | 0.4983333 | 0.655 | 0.61 | 0.9312977 | 500 | 1.06 | 3 | 2 | 7 |  | x | 3 | 4 | [7 empty] | Herstellerangabe: www.schalltechnik-mm.de |  |  | d
933 | Geschlossenzelliger Absorber, Akustikschaum, hohe Eigenfestigkeit und Steifigkeit, mineralfaserfrei, recyclebar | Quash D 2600 50 |  | Büro f. Schalltechnik Dipl.-Ing.(FH) Wolfgang Friedl In der Neuen Welt 10 87700 Memmingen Tel.: 08331 - 926860 Fax: 08331 - 926862 E-Mail: info@schalltechnik-mm.de http://www.schalltechnik-mm.de | geschlossenzellig | 50 mm |  | 1000 x 400 x 50 mm |  | ca. 32 kg/m³ | [5 empty] | 0.05 | 0.04 | 0.07 | 0.09 | 0.14 | 0.22 | 0.35 | 0.63 | 0.94 | 0.84 | 0.63 | 0.47 | 0.51 | 0.68 | 0.62 | 0.58 | 0.49 | 0.36 |  |  | 0.435 | 0.385 | 0.585 | 1.519481 | 630 | 0.94 | 3 | 2 | 7 |  | x | 3 | 4 | [7 empty] | Herstellerangabe: www.schalltechnik-mm.de |  |  | d
934 | Akustiksystem mit Putzbeschichtung, vorbeschichtete Akustik-Putzträgerplatte Mineralfaser auf 6 mm Zementfaserplatte, Brandschutzklasse A2, Oberflächenbeschichtung offenporöser Akustikputz Basic 07 mit Top 03 | Capatect-Akustik-System BASWA |  | Caparol Farben Lacke Bautenschutz GmbH & Co Vertriebs KG Roßdörfer Str. 50 D 64372 Ober-Ramstadt Tel. +49-6154-710 Fax +49-6154-71222 E-Mail: info@caparol.de Internet: www.caparol.de | fein strukturierter Akustikputz | ges. 54 mm |  |  | 0 |  |  |  |  | 0.11 | 0.15 | 0.32 | 0.19 | 0.38 | 0.44 | 0.68 | 0.92 | 0.81 | 0.78 | 0.76 | 0.73 | 0.71 | 0.71 | 0.64 | 0.64 | 0.63 | 0.64 | 0.68 | 0.7 |  |  | 0.6133333 | 0.73 | 0.66 | 0.9041096 | 315 | 0.92 | 2 |  | 2 | 1 | x | 4 | [8 empty] | Herstellerangabe | Prüfinstitut: IAB Oberursel |  | d
935 | Akustiksystem mit Putzbeschichtung, vorbeschichtete Akustik-Putzträgerplatte Mineralfaser auf 12,5 mm Gipskartonplatte, Brandschutzklasse A2, Oberflächenbeschichtung offenporöser Akustikputz Basic 07 mit Top 03 | 64 mm Capatect-Akustik-System BASWA E-200 |  | Caparol Farben Lacke Bautenschutz GmbH & Co Vertriebs KG Roßdörfer Str. 50 D 64372 Ober-Ramstadt Tel. +49-6154-710 Fax +49-6154-71222 E-Mail: info@caparol.de Internet: www.caparol.de | fein strukturierter Akustikputz | ges. 76,5 mm |  |  | 122,5 mm | [6 empty] | 0.32 | 0.37 | 0.54 | 0.53 | 0.49 | 0.67 | 0.76 | 0.72 | 0.71 | 0.73 | 0.71 | 0.7 | 0.7 | 0.69 | 0.7 | 0.67 | 0.67 | 0.65 |  |  | 0.6083333 | 0.605 | 0.68 | 1.123967 | 400 | 0.76 | 2 |  | 2 | 1 | x | 4 | [8 empty] | Herstellerangabe | Prüfinstitut: Müller BBM |  | d
936 | Akustiksystem mit Putzbeschichtung, vorbeschichtete Akustik-Putzträgerplatte Mineralfaser auf 12,5 mm Gipskartonplatte, Brandschutzklasse A2, Oberflächenbeschichtung offenporöser Akustikputz Basic 07 mit Top 03 | 34 mm Capatect-Akustik-System BASWA E-200 |  | Caparol Farben Lacke Bautenschutz GmbH & Co Vertriebs KG Roßdörfer Str. 50 D 64372 Ober-Ramstadt Tel. +49-6154-710 Fax +49-6154-71222 E-Mail: info@caparol.de Internet: www.caparol.de | fein strukturierter Akustikputz | ges. 46,5 mm |  |  | 152,5 mm | [6 empty] | 0.19 | 0.23 | 0.38 | 0.44 | 0.43 | 0.51 | 0.59 | 0.82 | 0.83 | 0.8 | 0.78 | 0.73 | 0.71 | 0.67 | 0.66 | 0.64 | 0.63 | 0.59 |  |  | 0.5933333 | 0.625 | 0.65 | 1.04 | 630 | 0.83 | 2 |  | 2 | 1 | x | 4 | [8 empty] | Herstellerangabe | Prüfinstitut: Müller BBM |  | d
937 | Akustiksystem mit Putzbeschichtung, vorbeschichtete Akustik-Putzträgerplatte Mineralfaser auf 6 mm Faserzementplatte, Brandschutzklasse A2, Oberflächenbeschichtung offenporöser Akustikputz Basic 07 mit Top 03 | 70 mm Capatect-Akustik-System BASWA A-70 |  | Caparol Farben Lacke Bautenschutz GmbH & Co Vertriebs KG Roßdörfer Str. 50 D 64372 Ober-Ramstadt Tel. +49-6154-710 Fax +49-6154-71222 E-Mail: info@caparol.de Internet: www.caparol.de | fein strukturierter Akustikputz | ges. 70 mm |  |  | 0 | [6 empty] | 0.24 | 0.31 | 0.47 | 0.53 | 0.65 | 0.68 | 0.63 | 0.64 | 0.68 | 0.67 | 0.63 | 0.62 | 0.65 | 0.63 | 0.59 | 0.53 | 0.52 | 0.5 |  |  | 0.5633333 | 0.645 | 0.575 | 0.8914729 | 315 | 0.68 | 2 |  | 2 | 1 | x | 4 | [8 empty] | Herstellerangabe | Prüfinstitut: Müller BBM |  | d
938 | Akustiksystem mit Putzbeschichtung, vorbeschichtete Akustik-Putzträgerplatte Mineralfaser auf 6 mm Faserzementplatte, Brandschutzklasse A2, Oberflächenbeschichtung offenporöser Akustikputz Basic 07 mit Top 03 | 40 mm Capatect-Akustik-System BASWA A-40 |  | Caparol Farben Lacke Bautenschutz GmbH & Co Vertriebs KG Roßdörfer Str. 50 D 64372 Ober-Ramstadt Tel. +49-6154-710 Fax +49-6154-71222 E-Mail: info@caparol.de Internet: www.caparol.de | fein strukturierter Akustikputz | ges. 40 mm |  |  | 0 | [6 empty] | 0.08 | 0.13 | 0.28 | 0.32 | 0.37 | 0.51 | 0.77 | 0.75 | 0.76 | 0.74 | 0.75 | 0.73 | 0.69 | 0.68 | 0.62 | 0.59 | 0.57 | 0.5 |  |  | 0.5416667 | 0.56 | 0.625 | 1.116071 | 400 | 0.77 | 2 |  | 2 | 1 | x | 4 | [8 empty] | Herstellerangabe | Prüfinstitut: Müller BBM |  | d
939 | Fiberglass duct liner with surface coating |  | Ultralite | CertainTeed Corp.; Valley Forge, PA 19482 |  | 1 inch |  | roll | 25 mm | 0.12 lb/ft² | [6 empty] | 0.34 |  |  | 0.42 |  |  | 0.47 |  |  | 0.84 |  |  | 0.8 |  |  | 0.79 |  |  |  | 0.61 | 0.445 | 0.795 | 1.786517 | 1000 | 0.84 | 2 |  | 1 |  | x | [9 empty] | C.M.Harris, Noise Control in Buildings, McGraw Hill 1994 |  |  | e
940 | Fiberglass duct liner with surface coating |  | Ultralite | CertainTeed Corp.; Valley Forge, PA 19482 |  | 1 1/2 inch |  | roll | 25 mm | 0.18 lb/ft² | [6 empty] | 0.29 |  |  | 0.55 |  |  | 0.72 |  |  | 0.85 |  |  | 0.89 |  |  | 0.89 |  |  |  | 0.6983333 | 0.635 | 0.89 | 1.401575 | 2000 | 0.89 | 2 |  | 1 |  | x | [9 empty] | C.M.Harris, Noise Control in Buildings, McGraw Hill 1994 |  |  | e
941 | Fiberglass duct liner with surface coating |  | Ultralite | CertainTeed Corp.; Valley Forge, PA 19482 |  | 2 inches |  | roll | 25 mm | 0.24 lb/ft² | [6 empty] | 0.32 |  |  | 0.71 |  |  | 0.83 |  |  | 0.91 |  |  | 0.95 |  |  | 1.01 |  |  |  | 0.7883333 | 0.77 | 0.98 | 1.272727 | 4000 | 1.01 | 2 |  | 1 |  | x | [9 empty] | C.M.Harris, Noise Control in Buildings, McGraw Hill 1994 |  |  | e
942 | Fiberglass duct liner with surface coating |  | Ultralite | CertainTeed Corp.; Valley Forge, PA 19482 |  | 1 inch |  | roll | 25 mm | 0.17 lb/ft² | [6 empty] | 0.23 |  |  | 0.47 |  |  | 0.57 |  |  | 0.74 |  |  | 0.85 |  |  | 0.87 |  |  |  | 0.6216667 | 0.52 | 0.86 | 1.653846 | 4000 | 0.87 | 2 |  | 1 |  | x | [9 empty] | C.M.Harris, Noise Control in Buildings, McGraw Hill 1994 |  |  | e
943 | Fiberglass duct liner with surface coating |  | Ultralite | CertainTeed Corp.; Valley Forge, PA 19482 |  | 1 1/2 inch |  | roll | 25 mm | 0.25 lb/ft² | [6 empty] | 0.33 |  |  | 0.57 |  |  | 0.79 |  |  | 0.91 |  |  | 0.92 |  |  | 0.89 |  |  |  | 0.735 | 0.68 | 0.905 | 1.330882 | 2000 | 0.92 | 2 |  | 1 |  | x | [9 empty] | C.M.Harris, Noise Control in Buildings, McGraw Hill 1994 |  |  | e
944 | Fiberglass duct liner with surface coating |  | Ultralite | CertainTeed Corp.; Valley Forge, PA 19482 |  | 2 inches |  | roll | 25 mm | 0.34 lb/ft² | [6 empty] | 0.39 |  |  | 0.69 |  |  | 0.92 |  |  | 0.98 |  |  | 0.93 |  |  | 1 |  |  |  | 0.8183333 | 0.805 | 0.965 | 1.198758 | 4000 | 1 | 2 |  | 1 |  | x | [9 empty] | C.M.Harris, Noise Control in Buildings, McGraw Hill 1994 |  |  | e
945 | Fiberglass duct liner with surface coating |  | Ultralite | CertainTeed Corp.; Valley Forge, PA 19482 |  | 1 inch |  | roll | 25 mm | 0.25 lb/ft² | [6 empty] | 0.23 |  |  | 0.47 |  |  | 0.61 |  |  | 0.79 |  |  | 0.88 |  |  | 0.91 |  |  |  | 0.6483333 | 0.54 | 0.895 | 1.657407 | 4000 | 0.91 | 2 |  | 1 |  | x | [9 empty] | C.M.Harris, Noise Control in Buildings, McGraw Hill 1994 |  |  | e
946 | Fiberglass duct liner with surface coating |  | Ultralite | CertainTeed Corp.; Valley Forge, PA 19482 |  | 1 1/2 inch |  | roll | 25 mm | 0.37 lb/ft² | [6 empty] | 0.37 |  |  | 0.63 |  |  | 0.8 |  |  | 0.9 |  |  | 0.89 |  |  | 0.9 |  |  |  | 0.7483333 | 0.715 | 0.895 | 1.251748 | 1000 | 0.9 | 2 |  | 1 |  | x | [9 empty] | C.M.Harris, Noise Control in Buildings, McGraw Hill 1994 |  |  | e
947 | Fiberglass duct liner with surface coating |  | Ultralite | CertainTeed Corp.; Valley Forge, PA 19482 |  | 2 inches |  | roll | 25 mm | 0.5 lb/ft² | [6 empty] | 0.36 |  |  | 0.79 |  |  | 0.96 |  |  | 0.99 |  |  | 0.93 |  |  | 0.97 |  |  |  | 0.8333333 | 0.875 | 0.95 | 1.085714 | 1000 | 0.99 | 2 |  | 1 |  | x | [9 empty] | C.M.Harris, Noise Control in Buildings, McGraw Hill 1994 |  |  | e
948 | Fiberglass duct liner with surface coating |  | Ultralite | CertainTeed Corp.; Valley Forge, PA 19482 |  | 1 inch |  | roll | 0 | 0.12 lb/ft² | [6 empty] | 0.1 |  |  | 0.28 |  |  | 0.5 |  |  | 0.7 |  |  | 0.82 |  |  | 0.83 |  |  |  | 0.5383333 | 0.39 | 0.825 | 2.115385 | 4000 | 0.83 | 2 |  | 1 |  | x | [9 empty] | C.M.Harris, Noise Control in Buildings, McGraw Hill 1994 |  |  | e
949 | Fiberglass duct liner with surface coating |  | Ultralite | CertainTeed Corp.; Valley Forge, PA 19482 |  | 1 1/2 inch |  | roll | 0 | 0.18 lb/ft² | [6 empty] | 0.2 |  |  | 0.4 |  |  | 0.71 |  |  | 0.86 |  |  | 0.91 |  |  | 0.85 |  |  |  | 0.655 | 0.555 | 0.88 | 1.585586 | 2000 | 0.91 | 2 |  | 1 |  | x | [9 empty] | C.M.Harris, Noise Control in Buildings, McGraw Hill 1994 |  |  | e
950 | Fiberglass duct liner with surface coating |  | Ultralite | CertainTeed Corp.; Valley Forge, PA 19482 |  | 2 inches |  | roll | 0 | 0.24 lb/ft² | [6 empty] | 0.22 |  |  | 0.49 |  |  | 0.83 |  |  | 0.89 |  |  | 0.89 |  |  | 0.91 |  |  |  | 0.705 | 0.66 | 0.9 | 1.363636 | 4000 | 0.91 | 2 |  | 1 |  | x | [9 empty] | C.M.Harris, Noise Control in Buildings, McGraw Hill 1994 |  |  | e
951 | Fiberglass duct liner with surface coating |  | Ultralite | CertainTeed Corp.; Valley Forge, PA 19482 |  | 1 inch |  | roll | 0 | 0.17 lb/ft² | [6 empty] | 0.1 |  |  | 0.29 |  |  | 0.59 |  |  | 0.72 |  |  | 0.83 |  |  | 0.84 |  |  |  | 0.5616667 | 0.44 | 0.835 | 1.897727 | 4000 | 0.84 | 2 |  | 1 |  | x | [9 empty] | C.M.Harris, Noise Control in Buildings, McGraw Hill 1994 |  |  | e
952 | Fiberglass duct liner with surface coating |  | Ultralite | CertainTeed Corp.; Valley Forge, PA 19482 |  | 1 1/2 inch |  | roll | 0 | 0.25 lb/ft² | [6 empty] | 0.2 |  |  | 0.42 |  |  | 0.8 |  |  | 0.93 |  |  | 0.93 |  |  | 0.88 |  |  |  | 0.6933333 | 0.61 | 0.905 | 1.483607 | 1000 | 0.93 | 2 |  | 1 |  | x | [9 empty] | C.M.Harris, Noise Control in Buildings, McGraw Hill 1994 |  |  | e
953 | Fiberglass duct liner with surface coating |  | Ultralite | CertainTeed Corp.; Valley Forge, PA 19482 |  | 2 inches |  | roll | 0 | 0.34 lb/ft² | [6 empty] | 0.24 |  |  | 0.57 |  |  | 0.9 |  |  | 0.95 |  |  | 0.95 |  |  | 0.96 |  |  |  | 0.7616667 | 0.735 | 0.955 | 1.29932 | 4000 | 0.96 | 2 |  | 1 |  | x | [9 empty] | C.M.Harris, Noise Control in Buildings, McGraw Hill 1994 |  |  | e
954 | Fiberglass duct liner with surface coating |  | Ultralite | CertainTeed Corp.; Valley Forge, PA 19482 |  | 1 inch |  | roll | 0 | 0.25 lb/ft² | [6 empty] | 0.05 |  |  | 0.25 |  |  | 0.57 |  |  | 0.78 |  |  | 0.87 |  |  | 0.89 |  |  |  | 0.5683333 | 0.41 | 0.88 | 2.146341 | 4000 | 0.89 | 2 |  | 1 |  | x | [9 empty] | C.M.Harris, Noise Control in Buildings, McGraw Hill 1994 |  |  | e
955 | Fiberglass duct liner with surface coating |  | Ultralite | CertainTeed Corp.; Valley Forge, PA 19482 |  | 1 1/2 inch |  | roll | 0 | 0.37 lb/ft² | [6 empty] | 0.2 |  |  | 0.46 |  |  | 0.82 |  |  | 0.94 |  |  | 0.95 |  |  | 0.91 |  |  |  | 0.7133333 | 0.64 | 0.93 | 1.453125 | 2000 | 0.95 | 2 |  | 1 |  | x | [9 empty] | C.M.Harris, Noise Control in Buildings, McGraw Hill 1994 |  |  | e
956 | Fiberglass duct liner with surface coating |  | Ultralite | CertainTeed Corp.; Valley Forge, PA 19482 |  | 2 inches |  | roll | 0 | 0.50 lb/ft² | [6 empty] | 0.27 |  |  | 0.72 |  |  | 1.04 |  |  | 1.02 |  |  | 0.96 |  |  | 0.92 |  |  |  | 0.8216667 | 0.88 | 0.94 | 1.068182 | 500 | 1.04 | 2 |  | 1 |  | x | [9 empty] | C.M.Harris, Noise Control in Buildings, McGraw Hill 1994 |  |  | e
957 | Unfaced fiberglass board, bonded with thermosetting resin |  | IB150 | CertainTeed Corp.; Valley Forge, PA 19482 |  | 1 inch |  | 24 x 48 inches | 0 | 0.13 lb/ft² | [6 empty] | 0.19 |  |  | 0.62 |  |  | 0.72 |  |  | 0.82 |  |  | 0.88 |  |  | 0.89 |  |  |  | 0.6866667 | 0.67 | 0.885 | 1.320896 | 4000 | 0.89 | 2 |  | 1 |  | x | [9 empty] | C.M.Harris, Noise Control in Buildings, McGraw Hill 1994 |  |  | e
958 | Unfaced fiberglass board, bonded with thermosetting resin |  | IB200 | CertainTeed Corp.; Valley Forge, PA 19482 |  | 1 inch |  | 24 x 48 inches | 0 | 0.17 lb/ft² | [6 empty] | 0.15 |  |  | 0.55 |  |  | 0.73 |  |  | 0.86 |  |  | 0.92 |  |  | 0.94 |  |  |  | 0.6916667 | 0.64 | 0.93 | 1.453125 | 4000 | 0.94 | 2 |  | 1 |  | x | [9 empty] | C.M.Harris, Noise Control in Buildings, McGraw Hill 1994 |  |  | e
959 | Unfaced fiberglass board, bonded with thermosetting resin |  | IB250 | CertainTeed Corp.; Valley Forge, PA 19482 |  | 1 inch |  | 24 x 48 inches | 0 | 0.21 lb/ft² | [6 empty] | 0.25 |  |  | 0.52 |  |  | 0.71 |  |  | 0.83 |  |  | 0.89 |  |  | 0.95 |  |  |  | 0.6916667 | 0.615 | 0.92 | 1.495935 | 4000 | 0.95 | 2 |  | 1 |  | x | [9 empty] | C.M.Harris, Noise Control in Buildings, McGraw Hill 1994 |  |  | e
960 | Unfaced fiberglass board, bonded with thermosetting resin |  | IB300 | CertainTeed Corp.; Valley Forge, PA 19482 |  | 1 inch |  | 24 x 48 inches | 0 | 0.29 lb/ft² | [6 empty] | 0.19 |  |  | 0.49 |  |  | 0.69 |  |  | 0.87 |  |  | 0.92 |  |  | 0.94 |  |  |  | 0.6833333 | 0.59 | 0.93 | 1.576271 | 4000 | 0.94 | 2 |  | 1 |  | x | [9 empty] | C.M.Harris, Noise Control in Buildings, McGraw Hill 1994 |  |  | e
961 | Unfaced fiberglass board, bonded with thermosetting resin |  | IB420 | CertainTeed Corp.; Valley Forge, PA 19482 |  | 1 inch |  | 24 x 48 inches | 0 | 0.35 lb/ft² | [6 empty] | 0.33 |  |  | 0.4 |  |  | 0.7 |  |  | 0.94 |  |  | 1 |  |  | 0.98 |  |  |  | 0.725 | 0.55 | 0.99 | 1.8 | 2000 | 1 | 2 |  | 1 |  | x | [9 empty] | C.M.Harris, Noise Control in Buildings, McGraw Hill 1994 |  |  | e
962 | Unfaced fiberglass board, bonded with thermosetting resin |  | IB600 | CertainTeed Corp.; Valley Forge, PA 19482 |  | 1 inch |  | 24 x 48 inches | 0 | 0.50 lb/ft² | [6 empty] | 0.12 |  |  | 0.52 |  |  | 0.68 |  |  | 0.87 |  |  | 0.93 |  |  | 0.99 |  |  |  | 0.685 | 0.6 | 0.96 | 1.6 | 4000 | 0.99 | 2 |  | 1 |  | x | [9 empty] | C.M.Harris, Noise Control in Buildings, McGraw Hill 1994 |  |  | e
963 | Unfaced fiberglass board, bonded with thermosetting resin |  | IB150 | CertainTeed Corp.; Valley Forge, PA 19482 |  | 1 1/2 inch |  | 24 x 48 inches | 0 | 0.19 lb/ft² | [6 empty] | 0.19 |  |  | 0.51 |  |  | 0.82 |  |  | 0.86 |  |  | 0.95 |  |  | 0.97 |  |  |  | 0.7166667 | 0.665 | 0.96 | 1.443609 | 4000 | 0.97 | 2 |  | 1 |  | x | [9 empty] | C.M.Harris, Noise Control in Buildings, McGraw Hill 1994 |  |  | e
964 | Unfaced fiberglass board, bonded with thermosetting resin |  | IB150 | CertainTeed Corp.; Valley Forge, PA 19482 |  | 2 1/2 inch |  | 24 x 48 inches | 0 | 0.31 lb/ft² | [6 empty] | 0.41 |  |  | 0.78 |  |  | 0.96 |  |  | 0.94 |  |  | 0.93 |  |  | 0.97 |  |  |  | 0.8316667 | 0.87 | 0.95 | 1.091954 | 4000 | 0.97 | 2 |  | 1 |  | x | [9 empty] | C.M.Harris, Noise Control in Buildings, McGraw Hill 1994 |  |  | e
965 | Unfaced fiberglass board, bonded with thermosetting resin |  | IB150 | CertainTeed Corp.; Valley Forge, PA 19482 |  | 2 1/2 inch |  | 24 x 48 inches | 25 mm | 0.31 lb/ft² | [6 empty] | 0.54 |  |  | 0.85 |  |  | 0.97 |  |  | 0.96 |  |  | 0.93 |  |  | 0.97 |  |  |  | 0.87 | 0.91 | 0.95 | 1.043956 | 500 | 0.97 | 2 |  | 1 |  | x | [9 empty] | C.M.Harris, Noise Control in Buildings, McGraw Hill 1994 |  |  | e
966 | Unfaced fiberglass board, bonded with thermosetting resin |  | IB250 | CertainTeed Corp.; Valley Forge, PA 19482 |  | 1 inch |  | 24 x 48 inches | 0 | 0.21 lb/ft² | [6 empty] | 0.08 |  |  | 0.33 |  |  | 0.69 |  |  | 0.81 |  |  | 0.92 |  |  | 0.97 |  |  |  | 0.6333333 | 0.51 | 0.945 | 1.852941 | 4000 | 0.97 | 2 |  | 1 |  | x | [9 empty] | C.M.Harris, Noise Control in Buildings, McGraw Hill 1994 |  |  | e
967 | Unfaced fiberglass board, bonded with thermosetting resin |  | IB250 | CertainTeed Corp.; Valley Forge, PA 19482 |  | 3 inch |  | 24 x 48 inches | 0 | 0.63 lb/ft² | [6 empty] | 0.44 |  |  | 0.91 |  |  | 1.07 |  |  | 0.99 |  |  | 1.02 |  |  | 0.99 |  |  |  | 0.9033333 | 0.99 | 1.005 | 1.015152 | 500 | 1.07 | 2 |  | 1 |  | x | [9 empty] | C.M.Harris, Noise Control in Buildings, McGraw Hill 1994 |  |  | e
968 | Unfaced fiberglass board, bonded with thermosetting resin |  | IB420 | CertainTeed Corp.; Valley Forge, PA 19482 |  | 1 1/2 inch |  | 24 x 48 inches | 0 | 0.53 lb/ft² | [6 empty] | 0.09 |  |  | 0.45 |  |  | 0.91 |  |  | 0.99 |  |  | 1.02 |  |  | 0.96 |  |  |  | 0.7366667 | 0.68 | 0.99 | 1.455882 | 2000 | 1.02 | 2 |  | 1 |  | x | [9 empty] | C.M.Harris, Noise Control in Buildings, McGraw Hill 1994 |  |  | e
969 | Unfaced fiberglass board, bonded with thermosetting resin |  | IB420 | CertainTeed Corp.; Valley Forge, PA 19482 |  | 3 inch |  | 24 x 48 inches | 0 | 1.10 lb/ft² | [6 empty] | 0.54 |  |  | 1.01 |  |  | 1.05 |  |  | 0.98 |  |  | 1.01 |  |  | 0.97 |  |  |  | 0.9266667 | 1.03 | 0.99 | 0.961165 | 500 | 1.05 | 2 |  | 1 |  | x | [9 empty] | C.M.Harris, Noise Control in Buildings, McGraw Hill 1994 |  |  | e
970 | Unfaced fiberglass board, bonded with thermosetting resin |  | IB600 | CertainTeed Corp.; Valley Forge, PA 19482 |  | 2 1/2 inch |  | 24 x 48 inches | 0 | 1.30 lb/ft² | [6 empty] | 0.53 |  |  | 0.99 |  |  | 1.02 |  |  | 0.84 |  |  | 1 |  |  | 0.94 |  |  |  | 0.8866667 | 1.005 | 0.97 | 0.9651741 | 500 | 1.02 | 2 |  | 1 |  | x | [9 empty] | C.M.Harris, Noise Control in Buildings, McGraw Hill 1994 |  |  | e
971 | Unfaced fiberglass blanket |  | Ultralite | CertainTeed Corp.; Valley Forge, PA 19482 |  | 1 inch |  | roll | 0 | 0.10 lb/ft² | [6 empty] | 0.06 |  |  | 0.2 |  |  | 0.29 |  |  | 0.4 |  |  | 0.5 |  |  | 0.54 |  |  |  | 0.3316667 | 0.245 | 0.52 | 2.122449 | 4000 | 0.54 | 2 |  | 1 |  | x | [9 empty] | C.M.Harris, Noise Control in Buildings, McGraw Hill 1994 |  |  | e
972 | Unfaced fiberglass blanket |  | Ultralite | CertainTeed Corp.; Valley Forge, PA 19482 |  | 1 inch |  | roll | 0 | 0.12 lb/ft² | [6 empty] | 0.09 |  |  | 0.23 |  |  | 0.45 |  |  | 0.61 |  |  | 0.7 |  |  | 0.76 |  |  |  | 0.4733333 | 0.34 | 0.73 | 2.147059 | 4000 | 0.76 | 2 |  | 1 |  | x | [9 empty] | C.M.Harris, Noise Control in Buildings, McGraw Hill 1994 |  |  | e
973 | Unfaced fiberglass blanket |  | Ultralite | CertainTeed Corp.; Valley Forge, PA 19482 |  | 1 inch |  | roll | 0 | 0.17 lb/ft² | [6 empty] | 0.12 |  |  | 0.31 |  |  | 0.5 |  |  | 0.68 |  |  | 0.77 |  |  | 0.79 |  |  |  | 0.5283333 | 0.405 | 0.78 | 1.925926 | 4000 | 0.79 | 2 |  | 1 |  | x | [9 empty] | C.M.Harris, Noise Control in Buildings, McGraw Hill 1994 |  |  | e
974 | Unfaced fiberglass blanket |  | Ultralite | CertainTeed Corp.; Valley Forge, PA 19482 |  | 1 inch |  | roll | 0 | 0.25 lb/ft² | [6 empty] | 0.06 |  |  | 0.25 |  |  | 0.54 |  |  | 0.75 |  |  | 0.84 |  |  | 0.9 |  |  |  | 0.5566667 | 0.395 | 0.87 | 2.202532 | 4000 | 0.9 | 2 |  | 1 |  | x | [9 empty] | C.M.Harris, Noise Control in Buildings, McGraw Hill 1994 |  |  | e
975 | Unfaced semirigid fiberglass board |  | WP16 | CertainTeed Corp.; Valley Forge, PA 19482 |  | 3 inch |  | 24 x 48 inches | 0 | 0.42 lb/ft² | [6 empty] | 0.43 |  |  | 0.83 |  |  | 1.02 |  |  | 0.95 |  |  | 0.97 |  |  | 0.99 |  |  |  | 0.865 | 0.925 | 0.98 | 1.059459 | 500 | 1.02 | 2 |  | 1 |  | x | [9 empty] | C.M.Harris, Noise Control in Buildings, McGraw Hill 1994 |  |  | e
976 | Fiberglass blanket, flexible, unfaced |  | MBP | CertainTeed Corp.; Valley Forge, PA 19482 |  | 3 1/2 inch |  | roll | 0 | 0.58 lb/ft² | [6 empty] | 0.38 |  |  | 0.9 |  |  | 1 |  |  | 0.93 |  |  | 0.94 |  |  | 0.99 |  |  |  | 0.8566667 | 0.95 | 0.965 | 1.015789 | 500 | 1 | 2 |  | 1 |  | x | [9 empty] | C.M.Harris, Noise Control in Buildings, McGraw Hill 1994 |  |  | e
977 | Fiberglass blanket, flexible, unfaced |  | MBP | CertainTeed Corp.; Valley Forge, PA 19482 |  | 5 inch |  | roll | 0 | 0.83 lb/ft² | [6 empty] | 0.68 |  |  | 1.11 |  |  | 1.06 |  |  | 0.94 |  |  | 1 |  |  | 0.97 |  |  |  | 0.96 | 1.085 | 0.985 | 0.9078341 | 250 | 1.11 | 2 |  | 1 |  | x | [9 empty] | C.M.Harris, Noise Control in Buildings, McGraw Hill 1994 |  |  | e
978 | Fiberglass blanket, flexible, unfaced |  | MBP | CertainTeed Corp.; Valley Forge, PA 19482 |  | 6 inch |  | roll | 0 | 1.00 lb/ft² | [6 empty] | 0.88 |  |  | 1.19 |  |  | 1.03 |  |  | 0.96 |  |  | 1.02 |  |  | 1 |  |  |  | 1.013333 | 1.11 | 1.01 | 0.9099099 | 250 | 1.19 | 2 |  | 1 |  | x | [9 empty] | C.M.Harris, Noise Control in Buildings, McGraw Hill 1994 |  |  | e
979 | Fiberglass blanket with flexible internal septum |  | Ultracoustic | CertainTeed Corp.; Valley Forge, PA 19482 |  | 3 inch |  | roll | 0 | 0.30 lb/ft² | [6 empty] | 0.43 |  |  | 0.91 |  |  | 0.99 |  |  | 0.98 |  |  | 0.95 |  |  | 0.93 |  |  |  | 0.865 | 0.95 | 0.94 | 0.9894737 | 500 | 0.99 | 2 |  | 1 |  | x | [9 empty] | C.M.Harris, Noise Control in Buildings, McGraw Hill 1994 |  |  | e
980 | Perforated steel panel backed by 4" layer of 3 1/2 pcf USG Thermafiber in Mylar |  |  | Commercial Acoustics; Phoenix, AR 85034 |  | 4 1/4 inch |  | 48 x 108 inches | 0 | 5 lb/ft² | [6 empty] | 0.52 |  |  | 0.37 |  |  | 0.64 |  |  | 0.6 |  |  | 0.56 |  |  | 0.29 |  |  |  | 0.4966667 | 0.505 | 0.425 | 0.8415842 | 500 | 0.64 | 2 |  | 5 | 1 | x | [9 empty] | C.M.Harris, Noise Control in Buildings, McGraw Hill 1994 |  |  | e
981 | Perforated steel panel backed by 2" layer of 2 pcf OCF Type RA-23 Fiberglas |  |  | Commercial Acoustics; Phoenix, AR 85034 |  | 2 1/4 inch |  | 96 x 108 inches | 0 | 3.9 lb/ft² | [6 empty] | 0.31 |  |  | 0.82 |  |  | 1.19 |  |  | 1.12 |  |  | 1.07 |  |  | 1.06 |  |  |  | 0.9283333 | 1.005 | 1.065 | 1.059701 | 500 | 1.19 | 2 |  | 5 | 1 | x | [9 empty] | C.M.Harris, Noise Control in Buildings, McGraw Hill 1994 |  |  | e
982 | Perforated steel panel backed by 4" layer of 2 pcf OCF Type R-23 Fiberglas |  |  | Commercial Acoustics; Phoenix, AR 85034 |  | 4 1/4 inch |  | 48 x 108 inches | 0 | 5 lb/ft² | [6 empty] | 0.86 |  |  | 1.09 |  |  | 1.22 |  |  | 1.06 |  |  | 1.05 |  |  | 1.04 |  |  |  | 1.053333 | 1.155 | 1.045 | 0.9047619 | 500 | 1.22 | 2 |  | 5 | 1 | x | [9 empty] | C.M.Harris, Noise Control in Buildings, McGraw Hill 1994 |  |  | e
983 | Cellulose, nonwoven panel core |  | Tufflex G-37 | Conweb Bonded Fiber; Riverdale, NJ 08075 |  | 1 inch |  |  | 0 | 0.78 lb/ft² | [6 empty] | 0.12 |  |  | 0.29 |  |  | 0.65 |  |  | 0.94 |  |  | 1.05 |  |  | 0.91 |  |  |  | 0.66 | 0.47 | 0.98 | 2.085106 | 2000 | 1.05 | 2 |  | 1 |  | x | [9 empty] | C.M.Harris, Noise Control in Buildings, McGraw Hill 1994 |  |  | e
984 | Cellulose, nonwoven panel core |  | Tufflex G-37 | Conweb Bonded Fiber; Riverdale, NJ 08075 |  | 3/4 inch |  |  | 0 | 0.20 lb/ft² | [6 empty] | 0.12 |  |  | 0.16 |  |  | 0.55 |  |  | 0.72 |  |  | 0.91 |  |  | 0.89 |  |  |  | 0.5583333 | 0.355 | 0.9 | 2.535211 | 2000 | 0.91 | 2 |  | 1 |  | x | [9 empty] | C.M.Harris, Noise Control in Buildings, McGraw Hill 1994 |  |  | e
985 | Cellulose, nonwoven panel core |  | Tufflex G-40 | Conweb Bonded Fiber; Riverdale, NJ 08075 |  | 5/8 inch |  |  | 0 | 0.21 lb/ft² | [6 empty] | 0.15 |  |  | 0.13 |  |  | 0.42 |  |  | 0.72 |  |  | 0.93 |  |  | 0.87 |  |  |  | 0.5366667 | 0.275 | 0.9 | 3.272727 | 2000 | 0.93 | 2 |  | 1 |  | x | [9 empty] | C.M.Harris, Noise Control in Buildings, McGraw Hill 1994 |  |  | e
986 | Vorhangstoff |  | ALSO | Création Baumann Weberei und Färberei AG CH-4901 Langenthal Tel. ++41 (0)62 919 62 62 Fax ++41 (0)62 922 45 47 mail@creationbaumann.com | Faltung 82 % |  | Akustik-Stoff |  | 15 cm mittlerer Wandabstand | [6 empty] | 0.03 | 0.11 | 0.14 | 0.26 | 0.45 | 0.71 | 0.91 | 1 | 1 | 0.97 | 0.96 | 1.03 | 1 | 0.99 | 0.98 | 0.98 | 1.05 | 1.05 |  |  | 0.76 | 0.725 | 1.02 | 1.406897 | 4000 | 1.05 | 2 |  | 9 |  | x | [9 empty] | Herstellerangabe im Internet unter www.creationbaumann.com |  |  | ed
987 | Vorhangstoff |  | ALSO | Création Baumann Weberei und Färberei AG CH-4901 Langenthal Tel. ++41 (0)62 919 62 62 Fax ++41 (0)62 922 45 47 mail@creationbaumann.com | flach |  | Akustik-Stoff |  | 15 cm mittlerer Wandabstand | [6 empty] | 0.01 | 0.05 | 0.09 | 0.17 | 0.3 | 0.48 | 0.67 | 0.75 | 0.8 | 0.78 | 0.75 | 0.74 | 0.75 | 0.75 | 0.81 | 0.8 | 0.82 | 0.85 |  |  | 0.57 | 0.525 | 0.785 | 1.495238 | 5000 | 0.85 | 2 |  | 9 |  | x | [9 empty] | Herstellerangabe im Internet unter www.creationbaumann.com |  |  | ed
988 | Vorhangstoff |  | ASSAGO 97 | Création Baumann Weberei und Färberei AG CH-4901 Langenthal Tel. ++41 (0)62 919 62 62 Fax ++41 (0)62 922 45 47 mail@creationbaumann.com | Faltung 100 % |  | Akustik-Stoff |  | 15 cm mittlerer Wandabstand | [6 empty] | 0.07 | 0.16 | 0.27 | 0.38 | 0.64 | 0.79 | 0.91 | 0.97 | 0.94 | 0.91 | 0.96 | 0.96 | 0.98 | 1.05 | 1.02 | 1.04 | 1.04 | 1.08 |  |  | 0.8033333 | 0.805 | 1.045 | 1.298137 | 5000 | 1.08 | 2 |  | 9 |  | x | [9 empty] | Herstellerangabe im Internet unter www.creationbaumann.com |  |  | ed
989 | Vorhangstoff |  | ASSAGO 97 | Création Baumann Weberei und Färberei AG CH-4901 Langenthal Tel. ++41 (0)62 919 62 62 Fax ++41 (0)62 922 45 47 mail@creationbaumann.com | flach |  | Akustik-Stoff |  | 15 cm mittlerer Wandabstand | [6 empty] | 0.08 | 0.11 | 0.16 | 0.24 | 0.44 | 0.62 | 0.77 | 0.77 | 0.77 | 0.69 | 0.64 | 0.67 | 0.7 | 0.71 | 0.72 | 0.77 | 0.77 | 0.8 |  |  | 0.5733333 | 0.605 | 0.74 | 1.22314 | 5000 | 0.8 | 2 |  | 9 |  | x | [9 empty] | Herstellerangabe im Internet unter www.creationbaumann.com |  |  | ed
990 | Vorhangstoff |  | AVANTI UN | Création Baumann Weberei und Färberei AG CH-4901 Langenthal Tel. ++41 (0)62 919 62 62 Fax ++41 (0)62 922 45 47 mail@creationbaumann.com | Faltung 100 % |  | Akustik-Stoff |  | 15 cm mittlerer Wandabstand | [6 empty] | 0.04 | 0.1 | 0.15 | 0.36 | 0.51 | 0.7 | 0.83 | 0.83 | 0.88 | 0.93 | 0.96 | 0.95 | 0.96 | 0.92 | 0.94 | 0.92 | 0.95 | 0.94 |  |  | 0.7116667 | 0.67 | 0.935 | 1.395522 | 1000 | 0.96 | 2 |  | 9 |  | x | [9 empty] | Herstellerangabe im Internet unter www.creationbaumann.com |  |  | ed
991 | Vorhangstoff |  | AVANTI UN | Création Baumann Weberei und Färberei AG CH-4901 Langenthal Tel. ++41 (0)62 919 62 62 Fax ++41 (0)62 922 45 47 mail@creationbaumann.com | flach |  | Akustik-Stoff |  | 15 cm mittlerer Wandabstand |  |  |  | Rs = 2540 Pa s/m |  |  | 0.01 | 0.06 | 0.09 | 0.22 | 0.31 | 0.42 | 0.49 | 0.48 | 0.47 | 0.53 | 0.56 | 0.58 | 0.6 | 0.6 | 0.63 | 0.6 | 0.62 | 0.64 |  |  | 0.4383333 | 0.395 | 0.61 | 1.544304 | 5000 | 0.64 | 2 |  | 9 |  | x | [9 empty] | Herstellerangabe im Internet unter www.creationbaumann.com |  |  | ed
992 | Vorhangstoff |  | BOHEME | Création Baumann Weberei und Färberei AG CH-4901 Langenthal Tel. ++41 (0)62 919 62 62 Fax ++41 (0)62 922 45 47 mail@creationbaumann.com | Faltung 100 % |  | Akustik-Stoff |  | 15 cm mittlerer Wandabstand | [6 empty] | 0.05 | 0.11 | 0.21 | 0.5 | 0.63 | 0.86 | 0.97 | 1.02 | 1.06 | 1.04 | 1.02 | 0.98 | 0.99 | 0.98 | 0.99 | 1.01 | 1.06 | 1.08 |  |  | 0.8033333 | 0.825 | 1.02 | 1.236364 | 5000 | 1.08 | 2 |  | 9 |  | x | [9 empty] | Herstellerangabe im Internet unter www.creationbaumann.com |  |  | ed
993 | Vorhangstoff |  | BOHEME | Création Baumann Weberei und Färberei AG CH-4901 Langenthal Tel. ++41 (0)62 919 62 62 Fax ++41 (0)62 922 45 47 mail@creationbaumann.com | flach |  | Akustik-Stoff |  | 15 cm mittlerer Wandabstand |  |  |  | Rs = 2510 Pa s/m |  |  | 0.02 | 0.09 | 0.15 | 0.3 | 0.44 | 0.56 | 0.64 | 0.64 | 0.64 | 0.61 | 0.64 | 0.66 | 0.69 | 0.72 | 0.74 | 0.76 | 0.78 | 0.86 |  |  | 0.5516667 | 0.54 | 0.75 | 1.388889 | 5000 | 0.86 | 2 |  | 9 |  | x | [9 empty] | Herstellerangabe im Internet unter www.creationbaumann.com |  |  | ed
994 | Vorhangstoff |  | CAVALLO | Création Baumann Weberei und Färberei AG CH-4901 Langenthal Tel. ++41 (0)62 919 62 62 Fax ++41 (0)62 922 45 47 mail@creationbaumann.com | Faltung 100 % |  | Akustik-Stoff |  | 15 cm mittlerer Wandabstand | [6 empty] | 0.05 | 0.14 | 0.22 | 0.43 | 0.69 | 0.9 | 0.99 | 1.05 | 1.03 | 1.04 | 1.06 | 1.07 | 1.07 | 1.06 | 1.12 | 1.1 | 1.16 | 1.11 |  |  | 0.86 | 0.87 | 1.11 | 1.275862 | 4000 | 1.16 | 2 |  | 9 |  | x | [9 empty] | Herstellerangabe im Internet unter www.creationbaumann.com |  |  | ed
995 | Vorhangstoff |  | CAVALLO | Création Baumann Weberei und Färberei AG CH-4901 Langenthal Tel. ++41 (0)62 919 62 62 Fax ++41 (0)62 922 45 47 mail@creationbaumann.com | flach |  | Akustik-Stoff |  | 15 cm mittlerer Wandabstand |  |  |  | Rs = 984 Pa s/m |  |  | 0.02 | 0.09 | 0.16 | 0.29 | 0.46 | 0.66 | 0.77 | 0.79 | 0.81 | 0.74 | 0.75 | 0.76 | 0.81 | 0.86 | 0.89 | 0.87 | 0.87 | 0.94 |  |  | 0.6366667 | 0.625 | 0.865 | 1.384 | 5000 | 0.94 | 2 |  | 9 |  | x | [9 empty] | Herstellerangabe im Internet unter www.creationbaumann.com |  |  | ed
996 | Vorhangstoff |  | DUKE | Création Baumann Weberei und Färberei AG CH-4901 Langenthal Tel. ++41 (0)62 919 62 62 Fax ++41 (0)62 922 45 47 mail@creationbaumann.com | Faltung 100 % |  | Akustik-Stoff |  | 15 cm mittlerer Wandabstand | [6 empty] | 0.08 | 0.17 | 0.26 | 0.32 | 0.53 | 0.61 | 0.73 | 0.75 | 0.72 | 0.69 | 0.72 | 0.74 | 0.78 | 0.78 | 0.8 | 0.81 | 0.86 | 0.86 |  |  | 0.635 | 0.64 | 0.82 | 1.28125 | 4000 | 0.86 | 2 |  | 9 |  | x | [9 empty] | Herstellerangabe im Internet unter www.creationbaumann.com |  |  | ed
997 | Vorhangstoff |  | DUKE | Création Baumann Weberei und Färberei AG CH-4901 Langenthal Tel. ++41 (0)62 919 62 62 Fax ++41 (0)62 922 45 47 mail@creationbaumann.com | flach |  | Akustik-Stoff |  | 15 cm mittlerer Wandabstand |  |  |  | Rs = 202 Pa s/m |  |  | 0.03 | 0.1 | 0.15 | 0.21 | 0.38 | 0.51 | 0.62 | 0.63 | 0.65 | 0.55 | 0.52 | 0.53 | 0.54 | 0.55 | 0.57 | 0.61 | 0.65 | 0.67 |  |  | 0.4716667 | 0.505 | 0.6 | 1.188119 | 5000 | 0.67 | 2 |  | 9 |  | x | [9 empty] | Herstellerangabe im Internet unter www.creationbaumann.com |  |  | ed
998 | Vorhangstoff |  | IVAN | Création Baumann Weberei und Färberei AG CH-4901 Langenthal Tel. ++41 (0)62 919 62 62 Fax ++41 (0)62 922 45 47 mail@creationbaumann.com | Faltung 100 % |  | Akustik-Stoff |  | 15 cm mittlerer Wandabstand | [6 empty] | 0.06 | 0.16 | 0.24 | 0.31 | 0.54 | 0.64 | 0.77 | 0.82 | 0.78 | 0.77 | 0.85 | 0.82 | 0.86 | 0.88 | 0.91 | 0.93 | 0.94 | 0.94 |  |  | 0.6983333 | 0.68 | 0.91 | 1.338235 | 4000 | 0.94 | 2 |  | 9 |  | x | [9 empty] | Herstellerangabe im Internet unter www.creationbaumann.com |  |  | ed
999 | Vorhangstoff |  | IVAN | Création Baumann Weberei und Färberei AG CH-4901 Langenthal Tel. ++41 (0)62 919 62 62 Fax ++41 (0)62 922 45 47 mail@creationbaumann.com | flach |  | Akustik-Stoff |  | 15 cm mittlerer Wandabstand | [6 empty] | 0.02 | 0.07 | 0.12 | 0.18 | 0.34 | 0.47 | 0.63 | 0.64 | 0.66 | 0.58 | 0.55 | 0.57 | 0.61 | 0.63 | 0.62 | 0.65 | 0.67 | 0.72 |  |  | 0.4833333 | 0.49 | 0.65 | 1.326531 | 5000 | 0.72 | 2 |  | 9 |  | x | [9 empty] | Herstellerangabe im Internet unter www.creationbaumann.com |  |  | ed
1000 | Vorhangstoff |  | LORD | Création Baumann Weberei und Färberei AG CH-4901 Langenthal Tel. ++41 (0)62 919 62 62 Fax ++41 (0)62 922 45 47 mail@creationbaumann.com | Faltung 100 % |  | Akustik-Stoff |  | 15 cm mittlerer Wandabstand | [6 empty] | 0.07 | 0.18 | 0.26 | 0.32 | 0.55 | 0.64 | 0.78 | 0.8 | 0.78 | 0.75 | 0.79 | 0.84 | 0.84 | 0.85 | 0.88 | 0.88 | 0.93 | 0.92 |  |  | 0.6833333 | 0.675 | 0.89 | 1.318519 | 4000 | 0.93 | 2 |  | 9 |  | x | [9 empty] | Herstellerangabe im Internet unter www.creationbaumann.com |  |  | ed
1001 | Vorhangstoff |  | LORD | Création Baumann Weberei und Färberei AG CH-4901 Langenthal Tel. ++41 (0)62 919 62 62 Fax ++41 (0)62 922 45 47 mail@creationbaumann.com | flach |  | Akustik-Stoff |  | 15 cm mittlerer Wandabstand |  |  |  | Rs = 243 Pa s/m |  |  | 0.02 | 0.1 | 0.14 | 0.2 | 0.38 | 0.51 | 0.63 | 0.65 | 0.65 | 0.58 | 0.53 | 0.54 | 0.6 | 0.58 | 0.59 | 0.62 | 0.67 | 0.69 |  |  | 0.485 | 0.515 | 0.625 | 1.213592 | 5000 | 0.69 | 2 |  | 9 |  | x | [9 empty] | Herstellerangabe im Internet unter www.creationbaumann.com |  |  | ed
1002 | Vorhangstoff |  | NATASCHA | Création Baumann Weberei und Färberei AG CH-4901 Langenthal Tel. ++41 (0)62 919 62 62 Fax ++41 (0)62 922 45 47 mail@creationbaumann.com | Faltung 100 % |  | Akustik-Stoff |  | 15 cm mittlerer Wandabstand | [6 empty] | 0.07 | 0.18 | 0.3 | 0.47 | 0.73 | 0.92 | 1.04 | 1.07 | 0.99 | 0.99 | 1.01 | 1.01 | 1.05 | 1.06 | 1.07 | 1.06 | 1.08 | 1.13 |  |  | 0.855 | 0.9 | 1.07 | 1.188889 | 5000 | 1.13 | 2 |  | 9 |  | x | [9 empty] | Herstellerangabe im Internet unter www.creationbaumann.com |  |  | ed
1003 | Vorhangstoff |  | NATASCHA | Création Baumann Weberei und Färberei AG CH-4901 Langenthal Tel. ++41 (0)62 919 62 62 Fax ++41 (0)62 922 45 47 mail@creationbaumann.com | flach |  | Akustik-Stoff |  | 15 cm mittlerer Wandabstand | [6 empty] | 0.02 | 0.09 | 0.14 | 0.22 | 0.41 | 0.62 | 0.78 | 0.79 | 0.78 | 0.69 | 0.66 | 0.72 | 0.73 | 0.75 | 0.75 | 0.74 | 0.8 | 0.83 |  |  | 0.5833333 | 0.6 | 0.775 | 1.291667 | 5000 | 0.83 | 2 |  | 9 |  | x | [9 empty] | Herstellerangabe im Internet unter www.creationbaumann.com |  |  | ed
1004 | Vorhangstoff |  | OLEG | Création Baumann Weberei und Färberei AG CH-4901 Langenthal Tel. ++41 (0)62 919 62 62 Fax ++41 (0)62 922 45 47 mail@creationbaumann.com | Faltung 100 % |  | Akustik-Stoff |  | 15 cm mittlerer Wandabstand | [6 empty] | 0.09 | 0.12 | 0.2 | 0.29 | 0.51 | 0.72 | 0.88 | 0.97 | 0.91 | 0.92 | 0.97 | 0.97 | 0.98 | 1.01 | 0.99 | 0.99 | 1.05 | 1.09 |  |  | 0.7716667 | 0.74 | 1.03 | 1.391892 | 5000 | 1.09 | 2 |  | 9 |  | x | [9 empty] | Herstellerangabe im Internet unter www.creationbaumann.com |  |  | ed
1005 | Vorhangstoff |  | OLEG | Création Baumann Weberei und Färberei AG CH-4901 Langenthal Tel. ++41 (0)62 919 62 62 Fax ++41 (0)62 922 45 47 mail@creationbaumann.com | flach |  | Akustik-Stoff |  | 15 cm mittlerer Wandabstand | [6 empty] | 0.01 | 0.06 | 0.1 | 0.16 | 0.31 | 0.5 | 0.66 | 0.73 | 0.72 | 0.69 | 0.68 | 0.69 | 0.73 | 0.74 | 0.75 | 0.74 | 0.79 | 0.82 |  |  | 0.5516667 | 0.52 | 0.765 | 1.471154 | 5000 | 0.82 | 2 |  | 9 |  | x | [9 empty] | Herstellerangabe im Internet unter www.creationbaumann.com |  |  | ed
1006 | Vorhangstoff |  | PHANTOM | Création Baumann Weberei und Färberei AG CH-4901 Langenthal Tel. ++41 (0)62 919 62 62 Fax ++41 (0)62 922 45 47 mail@creationbaumann.com | Faltung 100 % |  | Akustik-Stoff |  | 15 cm mittlerer Wandabstand | [6 empty] | 0.04 | 0.09 | 0.14 | 0.31 | 0.48 | 0.66 | 0.78 | 0.91 | 0.89 | 0.97 | 0.95 | 0.95 | 1 | 1.02 | 1.02 | 1.04 | 1 | 1.07 |  |  | 0.7416667 | 0.695 | 1.01 | 1.453237 | 5000 | 1.07 | 2 |  | 9 |  | x | [9 empty] | Herstellerangabe im Internet unter www.creationbaumann.com |  |  | ed
1007 | Vorhangstoff |  | PHANTOM | Création Baumann Weberei und Färberei AG CH-4901 Langenthal Tel. ++41 (0)62 919 62 62 Fax ++41 (0)62 922 45 47 mail@creationbaumann.com | flach |  | Akustik-Stoff |  | 15 cm mittlerer Wandabstand |  |  |  | Rs = 1750 Pa s/m |  |  | 0.01 | 0.04 | 0.07 | 0.16 | 0.25 | 0.37 | 0.49 | 0.51 | 0.49 | 0.54 | 0.63 | 0.66 | 0.7 | 0.76 | 0.74 | 0.71 | 0.77 | 0.8 |  |  | 0.4933333 | 0.38 | 0.765 | 2.013158 | 5000 | 0.8 | 2 |  | 9 |  | x | [9 empty] | Herstellerangabe im Internet unter www.creationbaumann.com |  |  | ed
1008 | Vorhangstoff |  | PONTE | Création Baumann Weberei und Färberei AG CH-4901 Langenthal Tel. ++41 (0)62 919 62 62 Fax ++41 (0)62 922 45 47 mail@creationbaumann.com | Faltung 100 % |  | Akustik-Stoff |  | 15 cm mittlerer Wandabstand | [6 empty] | 0.09 | 0.17 | 0.26 | 0.38 | 0.57 | 0.69 | 0.79 | 0.81 | 0.78 | 0.84 | 0.84 | 0.84 | 0.91 | 0.89 | 0.92 | 0.9 | 0.91 | 1.01 |  |  | 0.6983333 | 0.69 | 0.9 | 1.304348 | 5000 | 1.01 | 2 |  | 9 |  | x | [9 empty] | Herstellerangabe im Internet unter www.creationbaumann.com |  |  | ed
1009 | Vorhangstoff |  | PONTE | Création Baumann Weberei und Färberei AG CH-4901 Langenthal Tel. ++41 (0)62 919 62 62 Fax ++41 (0)62 922 45 47 mail@creationbaumann.com | flach |  | Akustik-Stoff |  | 15 cm mittlerer Wandabstand |  |  |  | Rs = 210 Pa s/m |  |  | 0.03 | 0.12 | 0.16 | 0.25 | 0.41 | 0.49 | 0.58 | 0.56 | 0.58 | 0.55 | 0.57 | 0.6 | 0.62 | 0.63 | 0.65 | 0.68 | 0.67 | 0.72 |  |  | 0.4933333 | 0.485 | 0.65 | 1.340206 | 5000 | 0.72 | 2 |  | 9 |  | x | [9 empty] | Herstellerangabe im Internet unter www.creationbaumann.com |  |  | ed
1010 | Vorhangstoff |  | RIALTO | Création Baumann Weberei und Färberei AG CH-4901 Langenthal Tel. ++41 (0)62 919 62 62 Fax ++41 (0)62 922 45 47 mail@creationbaumann.com | Faltung 100 % |  | Akustik-Stoff |  | 15 cm mittlerer Wandabstand | [6 empty] | 0.09 | 0.14 | 0.24 | 0.29 | 0.43 | 0.5 | 0.62 | 0.65 | 0.68 | 0.68 | 0.7 | 0.74 | 0.75 | 0.72 | 0.75 | 0.72 | 0.77 | 0.8 |  |  | 0.5683333 | 0.54 | 0.745 | 1.37963 | 5000 | 0.8 | 2 |  | 9 |  | x | [9 empty] | Herstellerkatalog |  |  | d
1011 | Vorhangstoff |  | RIALTO | Création Baumann Weberei und Färberei AG CH-4901 Langenthal Tel. ++41 (0)62 919 62 62 Fax ++41 (0)62 922 45 47 mail@creationbaumann.com | flach |  | Akustik-Stoff |  | 15 cm mittlerer Wandabstand |  |  |  | Rs = 164 Pa s/m |  |  | 0.02 | 0.07 | 0.11 | 0.15 | 0.25 | 0.36 | 0.47 | 0.56 | 0.63 | 0.58 | 0.51 | 0.46 | 0.5 | 0.51 | 0.52 | 0.54 | 0.54 | 0.57 |  |  | 0.4066667 | 0.405 | 0.525 | 1.296296 | 630 | 0.63 | 2 |  | 9 |  | x | [9 empty] | Herstellerkatalog |  |  | d
1012 | Vorhangstoff |  | SERGEJ | Création Baumann Weberei und Färberei AG CH-4901 Langenthal Tel. ++41 (0)62 919 62 62 Fax ++41 (0)62 922 45 47 mail@creationbaumann.com | Faltung 100 % |  | Akustik-Stoff |  | 15 cm mittlerer Wandabstand | [6 empty] | 0.07 | 0.15 | 0.28 | 0.46 | 0.71 | 0.89 | 1 | 0.98 | 0.96 | 0.98 | 1.05 | 1.07 | 1.07 | 1.1 | 1.07 | 1.08 | 1.11 | 1.1 |  |  | 0.85 | 0.845 | 1.105 | 1.307692 | 4000 | 1.11 | 2 |  | 9 |  | x | [9 empty] | Herstellerangabe im Internet unter www.creationbaumann.com |  |  | ed
1013 | Vorhangstoff |  | SERGEJ | Création Baumann Weberei und Färberei AG CH-4901 Langenthal Tel. ++41 (0)62 919 62 62 Fax ++41 (0)62 922 45 47 mail@creationbaumann.com | flach |  | Akustik-Stoff |  | 15 cm mittlerer Wandabstand | [6 empty] | 0.02 | 0.08 | 0.13 | 0.22 | 0.39 | 0.6 | 0.75 | 0.76 | 0.75 | 0.73 | 0.74 | 0.78 | 0.77 | 0.76 | 0.79 | 0.8 | 0.82 | 0.85 |  |  | 0.5916667 | 0.575 | 0.79 | 1.373913 | 5000 | 0.85 | 2 |  | 9 |  | x | [9 empty] | Herstellerangabe im Internet unter www.creationbaumann.com |  |  | ed
1014 | Vorhangstoff |  | SIBELIUS | Création Baumann Weberei und Färberei AG CH-4901 Langenthal Tel. ++41 (0)62 919 62 62 Fax ++41 (0)62 922 45 47 mail@creationbaumann.com | Faltung 100 % |  | Akustik-Stoff |  | 15 cm mittlerer Wandabstand | [6 empty] | 0.1 | 0.22 | 0.41 | 0.59 | 0.86 | 0.92 | 0.97 | 0.93 | 0.87 | 0.92 | 0.93 | 0.96 | 1 | 1 | 1 | 1.02 | 1.05 | 1.11 |  |  | 0.8316667 | 0.895 | 1.025 | 1.145251 | 5000 | 1.11 | 2 |  | 9 |  | x | [9 empty] | Herstellerangabe im Internet unter www.creationbaumann.com |  |  | ed
1015 | Vorhangstoff |  | SIBELIUS | Création Baumann Weberei und Färberei AG CH-4901 Langenthal Tel. ++41 (0)62 919 62 62 Fax ++41 (0)62 922 45 47 mail@creationbaumann.com | flach |  | Akustik-Stoff |  | 15 cm mittlerer Wandabstand | [6 empty] | 0.05 | 0.15 | 0.22 | 0.33 | 0.54 | 0.72 | 0.82 | 0.81 | 0.78 | 0.7 | 0.7 | 0.7 | 0.73 | 0.73 | 0.75 | 0.78 | 0.81 | 0.83 |  |  | 0.6233333 | 0.675 | 0.77 | 1.140741 | 5000 | 0.83 | 2 |  | 9 |  | x | [9 empty] | Herstellerangabe im Internet unter www.creationbaumann.com |  |  | ed
1016 | Vorhangstoff |  | SINFONIA CS IV | Création Baumann Weberei und Färberei AG CH-4901 Langenthal Tel. ++41 (0)62 919 62 62 Fax ++41 (0)62 922 45 47 mail@creationbaumann.com | Faltung 100 % |  | Akustik-Stoff |  | 15 cm mittlerer Wandabstand | [6 empty] | 0.05 | 0.06 | 0.1 | 0.09 | 0.09 | 0.1 | 0.1 | 0.11 | 0.1 | 0.09 | 0.1 | 0.11 | 0.11 | 0.12 | 0.12 | 0.13 | 0.15 | 0.17 |  |  | 0.105 | 0.1 | 0.135 | 1.35 | 5000 | 0.17 | 2 |  | 9 |  | x | [9 empty] | Herstellerkatalog |  |  | d
1017 | Vorhangstoff |  | SINFONIA CS IV | Création Baumann Weberei und Färberei AG CH-4901 Langenthal Tel. ++41 (0)62 919 62 62 Fax ++41 (0)62 922 45 47 mail@creationbaumann.com | flach |  | Akustik-Stoff |  | 15 cm mittlerer Wandabstand |  |  |  | Rs= 6.5 Pa s/m |  |  | 0 | 0.01 | 0.04 | 0.03 | 0.03 | 0.03 | 0.04 | 0.05 | 0.06 | 0.05 | 0.05 | 0.06 | 0.07 | 0.06 | 0.06 | 0.07 | 0.1 | 0.09 |  |  | 0.05 | 0.04 | 0.08 | 2 | 4000 | 0.1 | 2 |  | 9 |  | x | [9 empty] | Herstellerkatalog |  |  | d
1018 | Vorhangstoff |  | ULTIMA III | Création Baumann Weberei und Färberei AG CH-4901 Langenthal Tel. ++41 (0)62 919 62 62 Fax ++41 (0)62 922 45 47 mail@creationbaumann.com | Faltung 100 % |  | Akustik-Stoff |  | 15 cm mittlerer Wandabstand | [6 empty] | 0.05 | 0.12 | 0.17 | 0.44 | 0.6 | 0.79 | 0.97 | 0.98 | 0.97 | 1 | 1 | 1.02 | 1.08 | 1.07 | 1.12 | 1.09 | 1.1 | 1.16 |  |  | 0.8116667 | 0.79 | 1.085 | 1.373418 | 5000 | 1.16 | 2 |  | 9 |  | x | [9 empty] | Herstellerangabe im Internet unter www.creationbaumann.com |  |  | ed
1019 | Vorhangstoff |  | ULTIMA III | Création Baumann Weberei und Färberei AG CH-4901 Langenthal Tel. ++41 (0)62 919 62 62 Fax ++41 (0)62 922 45 47 mail@creationbaumann.com | flach |  | Akustik-Stoff |  | 15 cm mittlerer Wandabstand |  |  |  | Rs = 907 Pa s/m |  |  | 0.01 | 0.08 | 0.11 | 0.27 | 0.38 | 0.56 | 0.64 | 0.65 | 0.63 | 0.64 | 0.68 | 0.73 | 0.74 | 0.81 | 0.79 | 0.82 | 0.81 | 0.87 |  |  | 0.5683333 | 0.515 | 0.81 | 1.572816 | 5000 | 0.87 | 2 |  | 9 |  | x | [9 empty] | Herstellerangabe im Internet unter www.creationbaumann.com |  |  | ed
1020 | Vorhangstoff |  | DIMMER | Création Baumann Weberei und Färberei AG CH-4901 Langenthal Tel. ++41 (0)62 919 62 62 Fax ++41 (0)62 922 45 47 mail@creationbaumann.com | Faltung 100 % |  | Akustik-Stoff |  | 15 cm mittlerer Wandabstand | [6 empty] | 0.07 | 0.07 | 0.11 | 0.17 | 0.28 | 0.45 | 0.61 | 0.77 | 0.82 | 0.88 | 0.93 | 0.93 | 0.9 | 0.87 | 0.88 | 0.85 | 0.91 | 0.91 |  |  | 0.6383333 | 0.525 | 0.89 | 1.695238 | 1000 | 0.93 | 2 |  | 9 |  | x | [9 empty] | Herstellerangabe im Internet unter www.creationbaumann.com |  |  | ed
1021 | Vorhangstoff |  | DIMMER | Création Baumann Weberei und Färberei AG CH-4901 Langenthal Tel. ++41 (0)62 919 62 62 Fax ++41 (0)62 922 45 47 mail@creationbaumann.com | flach |  | Akustik-Stoff |  | 15 cm mittlerer Wandabstand |  |  |  | Rs = 3250 Pa s/m |  |  | 0.01 | 0.02 | 0.05 | 0.1 | 0.15 | 0.23 | 0.33 | 0.37 | 0.38 | 0.4 | 0.45 | 0.48 | 0.52 | 0.56 | 0.57 | 0.58 | 0.6 | 0.62 |  |  | 0.3583333 | 0.26 | 0.58 | 2.230769 | 5000 | 0.62 | 2 |  | 9 |  | x | [9 empty] | Herstellerangabe im Internet unter www.creationbaumann.com |  |  | ed
1022 | Vorhangstoff |  | INDIANA II | Création Baumann Weberei und Färberei AG CH-4901 Langenthal Tel. ++41 (0)62 919 62 62 Fax ++41 (0)62 922 45 47 mail@creationbaumann.com | Faltung 100 % |  | Akustik-Stoff |  | 15 cm mittlerer Wandabstand | [6 empty] | 0.08 | 0.1 | 0.14 | 0.25 | 0.43 | 0.63 | 0.81 | 0.91 | 0.92 | 1 | 1.02 | 1.05 | 1 | 1.02 | 1 | 0.95 | 1 | 0.97 |  |  | 0.7466667 | 0.67 | 1.01 | 1.507463 | 1250 | 1.05 | 2 |  | 9 |  | x | [9 empty] | Herstellerangabe im Internet unter www.creationbaumann.com |  |  | ed
1023 | Vorhangstoff |  | INDIANA II | Création Baumann Weberei und Färberei AG CH-4901 Langenthal Tel. ++41 (0)62 919 62 62 Fax ++41 (0)62 922 45 47 mail@creationbaumann.com | flach |  | Akustik-Stoff |  | 15 cm mittlerer Wandabstand |  |  |  | Rs = 1400 Pa s/m |  |  | 0.01 | 0.05 | 0.08 | 0.17 | 0.3 | 0.43 | 0.58 | 0.59 | 0.63 | 0.62 | 0.65 | 0.67 | 0.71 | 0.71 | 0.72 | 0.73 | 0.73 | 0.74 |  |  | 0.505 | 0.445 | 0.72 | 1.617978 | 5000 | 0.74 | 2 |  | 9 |  | x | [9 empty] | Herstellerangabe im Internet unter www.creationbaumann.com |  |  | ed
1024 | Vorhangstoff |  | LERIDA III | Création Baumann Weberei und Färberei AG CH-4901 Langenthal Tel. ++41 (0)62 919 62 62 Fax ++41 (0)62 922 45 47 mail@creationbaumann.com | Faltung 100 % |  | Akustik-Stoff |  | 15 cm mittlerer Wandabstand | [6 empty] | 0.04 | 0.11 | 0.13 | 0.23 | 0.39 | 0.59 | 0.72 | 0.78 | 0.79 | 0.9 | 0.98 | 1.04 | 1.07 | 1.07 | 1.1 | 1.13 | 1.07 | 1.17 |  |  | 0.7333333 | 0.585 | 1.07 | 1.82906 | 5000 | 1.17 | 2 |  | 9 |  | x | [9 empty] | Herstellerangabe im Internet unter www.creationbaumann.com |  |  | ed
1025 | Vorhangstoff |  | LERIDA III | Création Baumann Weberei und Färberei AG CH-4901 Langenthal Tel. ++41 (0)62 919 62 62 Fax ++41 (0)62 922 45 47 mail@creationbaumann.com | flach |  | Akustik-Stoff |  | 15 cm mittlerer Wandabstand |  |  |  | Rs = 558 Pa s/m |  |  | 0.05 | 0.06 | 0.09 | 0.16 | 0.28 | 0.43 | 0.55 | 0.57 | 0.53 | 0.59 | 0.65 | 0.68 | 0.72 | 0.74 | 0.78 | 0.78 | 0.79 | 0.83 |  |  | 0.515 | 0.425 | 0.765 | 1.8 | 5000 | 0.83 | 2 |  | 9 |  | x | [9 empty] | Herstellerangabe im Internet unter www.creationbaumann.com |  |  | ed
1026 | Vorhangstoff |  | SCOTT | Création Baumann Weberei und Färberei AG CH-4901 Langenthal Tel. ++41 (0)62 919 62 62 Fax ++41 (0)62 922 45 47 mail@creationbaumann.com | Faltung 100 % |  | Akustik-Stoff |  | 15 cm mittlerer Wandabstand | [6 empty] | 0.07 | 0.15 | 0.24 | 0.29 | 0.45 | 0.54 | 0.64 | 0.64 | 0.62 | 0.62 | 0.66 | 0.67 | 0.73 | 0.71 | 0.73 | 0.76 | 0.77 | 0.81 |  |  | 0.5633333 | 0.545 | 0.74 | 1.357798 | 5000 | 0.81 | 2 |  | 9 |  | x | [9 empty] | Herstellerangabe im Internet unter www.creationbaumann.com |  |  | ed
1027 | Vorhangstoff |  | SCOTT | Création Baumann Weberei und Färberei AG CH-4901 Langenthal Tel. ++41 (0)62 919 62 62 Fax ++41 (0)62 922 45 47 mail@creationbaumann.com | flach |  | Akustik-Stoff |  | 15 cm mittlerer Wandabstand |  |  |  | Rs = 178 Pa s/m |  |  | 0.02 | 0.07 | 0.11 | 0.15 | 0.26 | 0.34 | 0.45 | 0.49 | 0.48 | 0.41 | 0.4 | 0.41 | 0.42 | 0.45 | 0.45 | 0.48 | 0.5 | 0.53 |  |  | 0.3616667 | 0.375 | 0.475 | 1.266667 | 5000 | 0.53 | 2 |  | 9 |  | x | [9 empty] | Herstellerangabe im Internet unter www.creationbaumann.com |  |  | ed
1028 | Vorhangstoff |  | SENDAL DO | Création Baumann Weberei und Färberei AG CH-4901 Langenthal Tel. ++41 (0)62 919 62 62 Fax ++41 (0)62 922 45 47 mail@creationbaumann.com | Faltung 100 % |  | Akustik-Stoff |  | 15 cm mittlerer Wandabstand | [6 empty] | 0.04 | 0.1 | 0.14 | 0.18 | 0.3 | 0.41 | 0.54 | 0.63 | 0.67 | 0.71 | 0.76 | 0.79 | 0.86 | 0.85 | 0.87 | 0.92 | 0.96 | 0.95 |  |  | 0.6 | 0.465 | 0.905 | 1.946237 | 4000 | 0.96 | 2 |  | 9 |  | x | [9 empty] | Herstellerangabe im Internet unter www.creationbaumann.com |  |  | ed
1029 | Vorhangstoff |  | SENDAL DO | Création Baumann Weberei und Färberei AG CH-4901 Langenthal Tel. ++41 (0)62 919 62 62 Fax ++41 (0)62 922 45 47 mail@creationbaumann.com | flach |  | Akustik-Stoff |  | 15 cm mittlerer Wandabstand |  |  |  | Rs = 269 Pa s/m |  |  | 0.01 | 0.04 | 0.07 | 0.1 | 0.17 | 0.28 | 0.43 | 0.54 | 0.57 | 0.53 | 0.53 | 0.58 | 0.61 | 0.64 | 0.66 | 0.68 | 0.7 | 0.73 |  |  | 0.4366667 | 0.355 | 0.67 | 1.887324 | 5000 | 0.73 | 2 |  | 9 |  | x | [9 empty] | Herstellerangabe im Internet unter www.creationbaumann.com |  |  | ed
1030 | Vorhangstoff |  | SENDAL UN | Création Baumann Weberei und Färberei AG CH-4901 Langenthal Tel. ++41 (0)62 919 62 62 Fax ++41 (0)62 922 45 47 mail@creationbaumann.com | Faltung 100 % |  | Akustik-Stoff |  | 15 cm mittlerer Wandabstand | [6 empty] | 0.03 | 0.05 | 0.08 | 0.1 | 0.13 | 0.21 | 0.29 | 0.4 | 0.45 | 0.61 | 0.76 | 0.83 | 0.93 | 0.98 | 1 | 1.03 | 1.1 | 1.07 |  |  | 0.57 | 0.265 | 1.04 | 3.924528 | 4000 | 1.1 | 2 |  | 9 |  | x | [9 empty] | Herstellerangabe im Internet unter www.creationbaumann.com |  |  | ed
1031 | Vorhangstoff |  | SENDAL UN | Création Baumann Weberei und Färberei AG CH-4901 Langenthal Tel. ++41 (0)62 919 62 62 Fax ++41 (0)62 922 45 47 mail@creationbaumann.com | flach |  | Akustik-Stoff |  | 15 cm mittlerer Wandabstand |  |  |  | Rs = 813 Pa s/m |  |  | 0 | 0.02 | 0.04 | 0.05 | 0.07 | 0.1 | 0.16 | 0.24 | 0.26 | 0.28 | 0.39 | 0.49 | 0.59 | 0.63 | 0.71 | 0.77 | 0.78 | 0.83 |  |  | 0.355 | 0.155 | 0.705 | 4.548387 | 5000 | 0.83 | 2 |  | 9 |  | x | [9 empty] | Herstellerangabe im Internet unter www.creationbaumann.com |  |  | ed
1032 | Vorhangstoff |  | ULTRA 98 | Création Baumann Weberei und Färberei AG CH-4901 Langenthal Tel. ++41 (0)62 919 62 62 Fax ++41 (0)62 922 45 47 mail@creationbaumann.com | Faltung 100 % |  | Akustik-Stoff |  | 15 cm mittlerer Wandabstand | [6 empty] | 0.08 | 0.09 | 0.13 | 0.21 | 0.35 | 0.57 | 0.71 | 0.82 | 0.83 | 0.93 | 0.95 | 0.98 | 0.99 | 1.01 | 0.98 | 0.99 | 1.02 | 0.98 |  |  | 0.7066667 | 0.585 | 1.015 | 1.735043 | 4000 | 1.02 | 2 |  | 9 |  | x | [9 empty] | Herstellerangabe im Internet unter www.creationbaumann.com |  |  | ed
1033 | Vorhangstoff |  | ULTRA 98 | Création Baumann Weberei und Färberei AG CH-4901 Langenthal Tel. ++41 (0)62 919 62 62 Fax ++41 (0)62 922 45 47 mail@creationbaumann.com | flach |  | Akustik-Stoff |  | 15 cm mittlerer Wandabstand |  |  |  | Rs = 938 Pa s/m |  |  | 0.01 | 0.04 | 0.06 | 0.12 | 0.22 | 0.34 | 0.51 | 0.58 | 0.59 | 0.59 | 0.61 | 0.65 | 0.71 | 0.72 | 0.76 | 0.76 | 0.78 | 0.79 |  |  | 0.4916667 | 0.4 | 0.75 | 1.875 | 5000 | 0.79 | 2 |  | 9 |  | x | [9 empty] | Herstellerangabe im Internet unter www.creationbaumann.com |  |  | ed
1034 | Vorhangstoff |  | UMBRIA II | Création Baumann Weberei und Färberei AG CH-4901 Langenthal Tel. ++41 (0)62 919 62 62 Fax ++41 (0)62 922 45 47 mail@creationbaumann.com | Faltung 100 % |  | Akustik-Stoff |  | 15 cm mittlerer Wandabstand | [6 empty] | 0.03 | 0.1 | 0.14 | 0.23 | 0.41 | 0.62 | 0.8 | 0.92 | 0.96 | 0.92 | 0.93 | 0.99 | 0.98 | 0.99 | 1.02 | 1.01 | 1 | 1.02 |  |  | 0.725 | 0.665 | 0.995 | 1.496241 | 2500 | 1.02 | 2 |  | 9 |  | x | [9 empty] | Herstellerangabe im Internet unter www.creationbaumann.com |  |  | ed
1035 | Vorhangstoff |  | UMBRIA II | Création Baumann Weberei und Färberei AG CH-4901 Langenthal Tel. ++41 (0)62 919 62 62 Fax ++41 (0)62 922 45 47 mail@creationbaumann.com | flach |  | Akustik-Stoff |  | 15 cm mittlerer Wandabstand |  |  |  | Rs = 747 Pa s/m |  |  | 0.01 | 0.04 | 0.08 | 0.15 | 0.28 | 0.43 | 0.62 | 0.71 | 0.74 | 0.73 | 0.68 | 0.69 | 0.72 | 0.73 | 0.76 | 0.77 | 0.77 | 0.79 |  |  | 0.535 | 0.495 | 0.75 | 1.515152 | 5000 | 0.79 | 2 |  | 9 |  | x | [9 empty] | Herstellerangabe im Internet unter www.creationbaumann.com |  |  | ed
1036 | Vorhangstoff |  | UNIVERSAL III | Création Baumann Weberei und Färberei AG CH-4901 Langenthal Tel. ++41 (0)62 919 62 62 Fax ++41 (0)62 922 45 47 mail@creationbaumann.com | Faltung 100 % |  | Akustik-Stoff |  | 15 cm mittlerer Wandabstand | [6 empty] | 0.05 | 0.11 | 0.15 | 0.22 | 0.37 | 0.51 | 0.62 | 0.71 | 0.68 | 0.67 | 0.75 | 0.79 | 0.79 | 0.81 | 0.87 | 0.87 | 0.89 | 0.89 |  |  | 0.6066667 | 0.54 | 0.85 | 1.574074 | 4000 | 0.89 | 2 |  | 9 |  | x | [9 empty] | Herstellerangabe im Internet unter www.creationbaumann.com |  |  | ed
1037 | Vorhangstoff |  | UNIVERSAL III | Création Baumann Weberei und Färberei AG CH-4901 Langenthal Tel. ++41 (0)62 919 62 62 Fax ++41 (0)62 922 45 47 mail@creationbaumann.com | flach |  | Akustik-Stoff |  | 15 cm mittlerer Wandabstand |  |  |  | Rs = 327 Pa s/m |  |  | 0.05 | 0.05 | 0.07 | 0.11 | 0.21 | 0.33 | 0.45 | 0.52 | 0.52 | 0.47 | 0.45 | 0.48 | 0.51 | 0.54 | 0.55 | 0.56 | 0.58 | 0.59 |  |  | 0.3916667 | 0.365 | 0.56 | 1.534247 | 5000 | 0.59 | 2 |  | 9 |  | x | [9 empty] | Herstellerangabe im Internet unter www.creationbaumann.com |  |  | ed
1038 | Vorhangstoff |  | USUS | Création Baumann Weberei und Färberei AG CH-4901 Langenthal Tel. ++41 (0)62 919 62 62 Fax ++41 (0)62 922 45 47 mail@creationbaumann.com | Faltung 100 % |  | Akustik-Stoff |  | 15 cm mittlerer Wandabstand | [6 empty] | 0.03 | 0.07 | 0.11 | 0.19 | 0.32 | 0.53 | 0.66 | 0.78 | 0.81 | 0.88 | 0.91 | 0.92 | 0.89 | 0.91 | 0.89 | 0.89 | 0.93 | 0.91 |  |  | 0.6533333 | 0.55 | 0.92 | 1.672727 | 4000 | 0.93 | 2 |  | 9 |  | x | [9 empty] | Herstellerangabe im Internet unter www.creationbaumann.com |  |  | ed
1039 | Vorhangstoff |  | USUS | Création Baumann Weberei und Färberei AG CH-4901 Langenthal Tel. ++41 (0)62 919 62 62 Fax ++41 (0)62 922 45 47 mail@creationbaumann.com | flach |  | Akustik-Stoff |  | 15 cm mittlerer Wandabstand |  |  |  | Rs = 1730 Pa s/m |  |  | 0.04 | 0.03 | 0.05 | 0.1 | 0.19 | 0.29 | 0.43 | 0.48 | 0.53 | 0.49 | 0.52 | 0.56 | 0.6 | 0.61 | 0.63 | 0.64 | 0.65 | 0.69 |  |  | 0.4133333 | 0.335 | 0.63 | 1.880597 | 5000 | 0.69 | 2 |  | 9 |  | x | [9 empty] | Herstellerangabe im Internet unter www.creationbaumann.com |  |  | ed
1040 | Vorhangstoff |  | VELLING | Création Baumann Weberei und Färberei AG CH-4901 Langenthal Tel. ++41 (0)62 919 62 62 Fax ++41 (0)62 922 45 47 mail@creationbaumann.com | Faltung 100 % |  | Akustik-Stoff |  | 15 cm mittlerer Wandabstand | [6 empty] | 0.03 | 0.08 | 0.14 | 0.25 | 0.41 | 0.64 | 0.79 | 0.89 | 0.92 | 0.99 | 1.02 | 0.98 | 1 | 0.99 | 0.97 | 0.97 | 1.06 | 1.07 |  |  | 0.7416667 | 0.65 | 1.025 | 1.576923 | 5000 | 1.07 | 2 |  | 9 |  | x | [9 empty] | Herstellerangabe im Internet unter www.creationbaumann.com |  |  | ed
1041 | Vorhangstoff |  | VELLING | Création Baumann Weberei und Färberei AG CH-4901 Langenthal Tel. ++41 (0)62 919 62 62 Fax ++41 (0)62 922 45 47 mail@creationbaumann.com | flach |  | Akustik-Stoff |  | 15 cm mittlerer Wandabstand |  |  |  | Rs = 2660 Pa s/m |  |  | 0.01 | 0.05 | 0.09 | 0.16 | 0.26 | 0.37 | 0.5 | 0.54 | 0.57 | 0.55 | 0.62 | 0.68 | 0.72 | 0.72 | 0.76 | 0.77 | 0.81 | 0.85 |  |  | 0.5 | 0.4 | 0.765 | 1.9125 | 5000 | 0.85 | 2 |  | 9 |  | x | [9 empty] | Herstellerangabe im Internet unter www.creationbaumann.com |  |  | ed
1042 | Vorhangstoff |  | ARREZZO 99 | Création Baumann Weberei und Färberei AG CH-4901 Langenthal Tel. ++41 (0)62 919 62 62 Fax ++41 (0)62 922 45 47 mail@creationbaumann.com | Faltung 82 % |  | Akustik-Stoff |  | 15 cm mittlerer Wandabstand | [6 empty] | 0.09 | 0.16 | 0.19 | 0.23 | 0.3 | 0.34 | 0.42 | 0.47 | 0.45 | 0.41 | 0.4 | 0.44 | 0.49 | 0.51 | 0.54 | 0.57 | 0.62 | 0.65 |  |  | 0.41 | 0.385 | 0.565 | 1.467532 | 5000 | 0.65 | 2 |  | 9 |  | x | [9 empty] | Herstellerangabe im Internet unter www.creationbaumann.com |  |  | ed
1043 | Vorhangstoff |  | ARREZZO 99 | Création Baumann Weberei und Färberei AG CH-4901 Langenthal Tel. ++41 (0)62 919 62 62 Fax ++41 (0)62 922 45 47 mail@creationbaumann.com | flach |  | Akustik-Stoff |  | 15 cm mittlerer Wandabstand | [6 empty] | 0.03 | 0.07 | 0.1 | 0.12 | 0.18 | 0.22 | 0.29 | 0.37 | 0.37 | 0.32 | 0.28 | 0.28 | 0.33 | 0.35 | 0.37 | 0.41 | 0.42 | 0.49 |  |  | 0.2783333 | 0.275 | 0.385 | 1.4 | 5000 | 0.49 | 2 |  | 9 |  | x | [9 empty] | Herstellerangabe im Internet unter www.creationbaumann.com |  |  | ed
1044 | Vorhangstoff |  | BASIC PLUS II LA/TI | Création Baumann Weberei und Färberei AG CH-4901 Langenthal Tel. ++41 (0)62 919 62 62 Fax ++41 (0)62 922 45 47 mail@creationbaumann.com | Faltung 100 % |  | Akustik-Stoff |  | 15 cm mittlerer Wandabstand | [6 empty] | 0.08 | 0.15 | 0.23 | 0.26 | 0.38 | 0.42 | 0.51 | 0.52 | 0.51 | 0.48 | 0.5 | 0.51 | 0.54 | 0.55 | 0.54 | 0.57 | 0.62 | 0.64 |  |  | 0.4533333 | 0.45 | 0.585 | 1.3 | 5000 | 0.64 | 2 |  | 9 |  | x | [9 empty] | Herstellerangabe im Internet unter www.creationbaumann.com |  |  | ed
1045 | Vorhangstoff |  | BASIC PLUS II LA/TI | Création Baumann Weberei und Färberei AG CH-4901 Langenthal Tel. ++41 (0)62 919 62 62 Fax ++41 (0)62 922 45 47 mail@creationbaumann.com | flach |  | Akustik-Stoff |  | 15 cm mittlerer Wandabstand |  |  |  | Rs = 78 Pa s/m |  |  | 0.02 | 0.07 | 0.1 | 0.12 | 0.21 | 0.25 | 0.33 | 0.38 | 0.36 | 0.29 | 0.27 | 0.3 | 0.32 | 0.31 | 0.34 | 0.34 | 0.37 | 0.39 |  |  | 0.2683333 | 0.295 | 0.34 | 1.152542 | 5000 | 0.39 | 2 |  | 9 |  | x | [9 empty] | Herstellerangabe im Internet unter www.creationbaumann.com |  |  | ed
1046 | Vorhangstoff |  | BASIC PLUS II UN | Création Baumann Weberei und Färberei AG CH-4901 Langenthal Tel. ++41 (0)62 919 62 62 Fax ++41 (0)62 922 45 47 mail@creationbaumann.com | Faltung 100 % |  | Akustik-Stoff |  | 15 cm mittlerer Wandabstand | [6 empty] | 0.08 | 0.15 | 0.23 | 0.26 | 0.38 | 0.42 | 0.51 | 0.52 | 0.51 | 0.48 | 0.5 | 0.51 | 0.54 | 0.55 | 0.54 | 0.57 | 0.62 | 0.64 |  |  | 0.4533333 | 0.45 | 0.585 | 1.3 | 5000 | 0.64 | 2 |  | 9 |  | x | [9 empty] | Herstellerangabe im Internet unter www.creationbaumann.com |  |  | ed
1047 | Vorhangstoff |  | BASIC PLUS II UN | Création Baumann Weberei und Färberei AG CH-4901 Langenthal Tel. ++41 (0)62 919 62 62 Fax ++41 (0)62 922 45 47 mail@creationbaumann.com | flach |  | Akustik-Stoff |  | 15 cm mittlerer Wandabstand |  |  |  | Rs = 72 Pa s/m |  |  | 0.02 | 0.07 | 0.1 | 0.12 | 0.21 | 0.25 | 0.33 | 0.38 | 0.36 | 0.29 | 0.27 | 0.3 | 0.32 | 0.31 | 0.34 | 0.34 | 0.37 | 0.39 |  |  | 0.2683333 | 0.295 | 0.34 | 1.152542 | 5000 | 0.39 | 2 |  | 9 |  | x | [9 empty] | Herstellerangabe im Internet unter www.creationbaumann.com |  |  | ed
1048 | Lamellenvorhang |  | SPECTRA | Création Baumann Weberei und Färberei AG CH-4901 Langenthal Tel. ++41 (0)62 919 62 62 Fax ++41 (0)62 922 45 47 mail@creationbaumann.com | geschlossen ca. 5° |  | Vertikal-Lamellen |  | 15 cm mittlerer Wandabstand | [6 empty] | 0.01 | 0.06 | 0.09 | 0.15 | 0.26 | 0.37 | 0.49 | 0.57 | 0.56 | 0.62 | 0.63 | 0.67 | 0.71 | 0.74 | 0.76 | 0.74 | 0.77 | 0.82 |  |  | 0.505 | 0.415 | 0.755 | 1.819277 | 5000 | 0.82 | 2 |  | 9 |  | x | [9 empty] | Herstellerangabe im Internet unter www.creationbaumann.com |  |  | ed
1049 | Lamellenvorhang |  | SPECTRA | Création Baumann Weberei und Färberei AG CH-4901 Langenthal Tel. ++41 (0)62 919 62 62 Fax ++41 (0)62 922 45 47 mail@creationbaumann.com | halboffen 45° |  | Vertikal-Lamellen |  | 15 cm mittlerer Wandabstand | [6 empty] | 0.02 | 0.03 | 0.05 | 0.05 | 0.09 | 0.14 | 0.19 | 0.24 | 0.28 | 0.36 | 0.46 | 0.59 | 0.74 | 0.79 | 0.74 | 0.71 | 0.76 | 0.79 |  |  | 0.395 | 0.165 | 0.775 | 4.69697 | 2000 | 0.79 | 2 |  | 9 |  | x | [9 empty] | Herstellerangabe im Internet unter www.creationbaumann.com |  |  | ed
1050 | Lamellenvorhang |  | SPECTRA | Création Baumann Weberei und Färberei AG CH-4901 Langenthal Tel. ++41 (0)62 919 62 62 Fax ++41 (0)62 922 45 47 mail@creationbaumann.com | offen 90° |  | Vertikal-Lamellen |  | 15 cm mittlerer Wandabstand | [6 empty] | 0.02 | 0.03 | 0.05 | 0.03 | 0.06 | 0.12 | 0.13 | 0.13 | 0.16 | 0.23 | 0.28 | 0.34 | 0.42 | 0.49 | 0.47 | 0.5 | 0.56 | 0.6 |  |  | 0.2583333 | 0.095 | 0.525 | 5.526316 | 5000 | 0.6 | 2 |  | 9 |  | x | [9 empty] | Herstellerangabe im Internet unter www.creationbaumann.com |  |  | ed
1051 | Deweton Akustikplatten Typ A (Helmholtzresonator), Sichtseitige Schlitze 4 mm breit im Abstand von 15 mm. Die Schlitze erweitern sich in der Platte zu einer Röhre von ca. 12 mm Durchmesser, Hinterfütterung mit Mineralfasermatten, jede Röhre geschlitzt. M |  |  | Danzer Furnierwerke GmbH Storlachstraße 1 D-72760 Reutlingen Postfach 1452 D-72704 Reutlingen Tel: +49-7121-307-0 Fax: +49-7121-307-83 E-Mail: info_reutlingen@danzer.de Internet: http://www.danzer.de | Spezialspanplatte beidseitig furniert und mattiert | 25 mm | Wand- und Deckenplatte | Breite 604 mm, Längen: 604 mm, 1212 mm, 1820 mm, 2500 mm, 3000 mm. | 30 mm | 11 kg / m² | x |  |  |  |  | 0.13 | 0.15 | 0.2 | 0.33 | 0.7 | 0.78 | 0.6 | 0.53 | 0.5 | 0.48 | 0.55 | 0.7 | 0.85 | 0.98 | 0.95 | 0.83 | 0.65 | 0.5 | 0.38 |  | 0.5933333 | 0.615 | 0.815 | 1.325203 | 2000 | 0.98 | 3 |  | 3 |  | x | [9 empty] | H. Lenz, Marktübersicht schallabsorbierende Anordnungen, Ruhr Universität Bochum, 1981, Seite 82 |  |  | d
1052 | Deweton Akustikplatten Typ A (Helmholtzresonator), Sichtseitige Schlitze 4 mm breit im Abstand von 34 mm. Die Schlitze erweitern sich in der Platte zu einer Röhre von ca. 12 mm Durchmesser, jede 2. Röhre geschlitzt. Montage: Schrauben oder Nageln durch di |  |  | Danzer Furnierwerke GmbH Storlachstraße 1 D-72760 Reutlingen Postfach 1452 D-72704 Reutlingen Tel: +49-7121-307-0 Fax: +49-7121-307-83 E-Mail: info_reutlingen@danzer.de Internet: http://www.danzer.de | Spezialspanplatte beidseitig furniert und mattiert | 25 mm | Wand- und Deckenplatte | Breite 604 mm, Längen: 604 mm, 1212 mm, 1820 mm, 2500 mm, 3000 mm. | 30 mm | 11 kg / m² | x |  |  |  |  | 0.08 | 0.1 | 0.2 | 0.3 | 0.3 | 0.48 | 0.48 | 0.45 | 0.4 | 0.42 | 0.4 | 0.45 | 0.55 | 0.65 | 0.8 | 0.73 | 0.58 | 0.4 | 0.2 |  | 0.4133333 | 0.375 | 0.615 | 1.64 | 2500 | 0.8 | 2 | 3 | 3 |  | x | [9 empty] | H. Lenz, Marktübersicht schallabsorbierende Anordnungen, Ruhr Universität Bochum, 1981, Seite 83 |  |  | d
1053 | Deweton Akustikplatten Typ A (Helmholtzresonator), Sichtseitige Schlitze 4 mm breit im Abstand von 34 mm. Die Schlitze erweitern sich in der Platte zu einer Röhre von ca. 12 mm Durchmesser, Hinterfütterung mit Mineralfasermatten, jede 2. Röhre geschlitzt |  |  | Danzer Furnierwerke GmbH Storlachstraße 1 D-72760 Reutlingen Postfach 1452 D-72704 Reutlingen Tel: +49-7121-307-0 Fax: +49-7121-307-83 E-Mail: info_reutlingen@danzer.de Internet: http://www.danzer.de | Spezialspanplatte beidseitig furniert und mattiert | 25 mm | Wand- und Deckenplatte | Breite 604 mm, Längen: 604 mm, 1212 mm, 1820 mm, 2500 mm, 3000 mm. | 30 mm | 11 kg / m² | x |  |  |  |  | 0.15 | 0.22 | 0.5 | 0.68 | 0.72 | 0.7 | 0.62 | 0.53 | 0.45 | 0.43 | 0.42 | 0.45 | 0.55 | 0.62 | 0.8 | 0.72 | 0.55 | 0.35 | 0.22 |  | 0.51 | 0.625 | 0.585 | 0.936 | 2500 | 0.8 | 2 |  | 3 |  | x | [9 empty] | H. Lenz, Marktübersicht schallabsorbierende Anordnungen, Ruhr Universität Bochum, 1981, Seite 83 |  |  | d
1054 | Deweton Akustikplatten Typ D (Helmholtzresonator), Sichtseitige Schlitze 4 mm breit im Abstand von 34 mm. Die Schlitze erweitern sich in der Platte zu einer Röhre von ca. 12 mm Durchmesser, zusätzliche Schlitze auf der Plattenrückseite, ohne Hinterfütteru |  |  | Danzer Furnierwerke GmbH Storlachstraße 1 D-72760 Reutlingen Postfach 1452 D-72704 Reutlingen Tel: +49-7121-307-0 Fax: +49-7121-307-83 E-Mail: info_reutlingen@danzer.de Internet: http://www.danzer.de | Spezialspanplatte beidseitig furniert und mattiert | 25 mm | Wand- und Deckenplatte | Breite 604 mm, Längen: 604 mm, 1212 mm, 1820 mm, 2500 mm, 3000 mm. | 30 mm | 11 kg / m² | x |  |  |  |  | 0.18 | 0.23 | 0.26 | 0.25 | 0.18 | 0.17 | 0.2 | 0.23 | 0.3 | 0.4 | 0.53 | 0.7 | 0.9 | 1.03 | 1.06 | 0.85 | 0.63 | 0.53 | 0.55 |  | 0.4716667 | 0.205 | 0.83 | 4.04878 | 2500 | 1.06 | 3 |  | 3 |  | x | [9 empty] | H. Lenz, Marktübersicht schallabsorbierende Anordnungen, Ruhr Universität Bochum, 1981, Seite 84 |  |  | d
1055 | Deweton Akustikplatten Typ D (Helmholtzresonator), Sichtseitige Schlitze 4 mm breit im Abstand von 34 mm. Die Schlitze erweitern sich in der Platte zu einer Röhre von ca. 12 mm Durchmesser, zusätzliche Schlitze auf der Plattenrückseite, ohne Hinterfütteru |  |  | Danzer Furnierwerke GmbH Storlachstraße 1 D-72760 Reutlingen Postfach 1452 D-72704 Reutlingen Tel: +49-7121-307-0 Fax: +49-7121-307-83 E-Mail: info_reutlingen@danzer.de Internet: http://www.danzer.de | Spezialspanplatte beidseitig furniert und mattiert | 25 mm | Wand- und Deckenplatte | Breite 604 mm, Längen: 604 mm, 1212 mm, 1820 mm, 2500 mm, 3000 mm. | 30 mm | 11 kg / m² | x |  |  |  |  | 0.26 | 0.28 | 0.3 | 0.26 | 0.25 | 0.24 | 0.3 | 0.35 | 0.43 | 0.48 | 0.58 | 0.63 | 0.7 | 0.86 | 1 | 0.8 | 0.5 | 0.35 | 0.36 |  | 0.47 | 0.3 | 0.68 | 2.266667 | 2500 | 1 | 3 |  | 3 |  | x | [9 empty] | H. Lenz, Marktübersicht schallabsorbierende Anordnungen, Ruhr Universität Bochum, 1981, Seite 85 |  |  | d
1056 | Deweton Akustikplatten Typ D (Helmholtzresonator), Sichtseitige Schlitze 4 mm breit im Abstand von 34 mm. Die Schlitze erweitern sich in der Platte zu einer Röhre von ca. 12 mm Durchmesser, zusätzliche Schlitze auf der Plattenrückseite, ohne Hinterfütteru |  |  | Danzer Furnierwerke GmbH Storlachstraße 1 D-72760 Reutlingen Postfach 1452 D-72704 Reutlingen Tel: +49-7121-307-0 Fax: +49-7121-307-83 E-Mail: info_reutlingen@danzer.de Internet: http://www.danzer.de | Spezialspanplatte beidseitig furniert und mattiert | 25 mm | Wand- und Deckenplatte | Breite 604 mm, Längen: 604 mm, 1212 mm, 1820 mm, 2500 mm, 3000 mm. | 30 mm | 11 kg / m² | x |  |  |  |  | 0.15 | 0.19 | 0.32 | 0.4 | 0.3 | 0.25 | 0.32 | 0.31 | 0.31 | 0.29 | 0.3 | 0.35 | 0.45 | 0.57 | 0.68 | 0.55 | 0.36 | 0.2 |  |  | 0.3383333 | 0.305 | 0.465 | 1.52459 | 2500 | 0.68 | 3 |  | 3 |  | x | [9 empty] | H. Lenz, Marktübersicht schallabsorbierende Anordnungen, Ruhr Universität Bochum, 1981, Seite 86 |  |  | d
1057 | Steinwolle-Deckenplatte mit fein strukturierter Sichtfläche aus Glasvlies |  | Herafon basic | Deutsche Heraklith GmbH Heraklithstraße 8 D-84353 Simbach a.Inn Telefon 08571/40-207 Telefax 08571/40-251 | Platte weiß oder schwarz | 25 mm | Deckenplatte für Abhängekonstruktion in sichtbaren T-Profilen | 625 / 1250 x 625 mm | 300 mm | 70 kg / m³ | [6 empty] | 0.45 |  |  | 0.8 |  |  | 0.85 |  |  | 0.9 |  |  | 0.95 |  |  | 1 |  |  |  | 0.825 | 0.825 | 0.975 | 1.181818 | 4000 | 1 | 2 |  | 1 |  | x | [9 empty] | Produktdatenblatt des Herstellers |  |  | d
1058 | Steinwolle-Deckenplatte mit fein strukturierter Sichtfläche aus Glasvlies |  | Herafon basic | Deutsche Heraklith GmbH Heraklithstraße 8 D-84353 Simbach a.Inn Telefon 08571/40-207 Telefax 08571/40-251 | Platte weiß oder schwarz | 40 mm | Deckenplatte für Abhängekonstruktion in sichtbaren T-Profilen | 625 / 1250 x 625 mm | 300 mm | 70 kg / m³ | [6 empty] | 0.55 |  |  | 0.85 |  |  | 0.9 |  |  | 0.95 |  |  | 0.95 |  |  | 1 |  |  |  | 0.8666667 | 0.875 | 0.975 | 1.114286 | 4000 | 1 | 2 |  | 1 |  | x | [9 empty] | Produktdatenblatt des Herstellers |  |  | d
1059 | Steinwolle-Deckenplatte mit fein strukturierter Sichtfläche aus Glasvlies |  | Herafon decor | Deutsche Heraklith GmbH Heraklithstraße 8 D-84353 Simbach a.Inn Telefon 08571/40-207 Telefax 08571/40-251 | Vliesbeschichtung mit Dekor (weiß) | 25 mm | Deckenplatte für Abhängekonstruktion in sichtbaren T-Profilen | 600 / 625 / 1200 / 1250 x 600 / 625 | 250 mm | 100 kg / m³ | [6 empty] | 0.61 |  |  | 0.91 |  |  | 0.91 |  |  | 1 |  |  | 1 |  |  | 1.1 |  |  |  | 0.9216667 | 0.91 | 1.05 | 1.153846 | 4000 | 1.1 | 2 |  | 1 |  | x | [9 empty] | Produktdatenblatt des Herstellers |  |  | d
1060 | Steinwolle-Deckenplatte mit fein strukturierter Sichtfläche aus Glasvlies |  | Herafon decor | Deutsche Heraklith GmbH Heraklithstraße 8 D-84353 Simbach a.Inn Telefon 08571/40-207 Telefax 08571/40-251 | Vliesbeschichtung mit Dekor (weiß) | 25 mm | Deckenplatte für Abhängekonstruktion in sichtbaren T-Profilen | 600 / 625 / 1200 / 1250 x 600 / 625 | 300 mm | 100 kg / m³ | [6 empty] | 0.64 |  |  | 0.98 |  |  | 0.89 |  |  | 0.97 |  |  | 1.03 |  |  | 1.13 |  |  |  | 0.94 | 0.935 | 1.08 | 1.15508 | 4000 | 1.13 | 2 |  | 1 |  | x | [9 empty] | Produktdatenblatt des Herstellers |  |  | d
1061 | Steinwolle-Deckenplatte mit fein strukturierter Sichtfläche aus Glasvlies |  | Herafon plan | Deutsche Heraklith GmbH Heraklithstraße 8 D-84353 Simbach a.Inn Telefon 08571/40-207 Telefax 08571/40-251 | Vliesbeschichtung (weiß) | 25 mm | Deckenplatte für Abhängekonstruktion in sichtbaren T-Profilen | 600 / 625 / 1200 / 1250 x 600 / 625 | 250 mm | 100 kg / m³ | [6 empty] | 0.61 |  |  | 0.91 |  |  | 0.91 |  |  | 1 |  |  | 1 |  |  | 1.1 |  |  |  | 0.9216667 | 0.91 | 1.05 | 1.153846 | 4000 | 1.1 | 2 |  | 1 |  | x | [9 empty] | Produktdatenblatt des Herstellers |  |  | d
1062 | Steinwolle-Deckenplatte mit fein strukturierter Sichtfläche aus Glasvlies |  | Herafon plan | Deutsche Heraklith GmbH Heraklithstraße 8 D-84353 Simbach a.Inn Telefon 08571/40-207 Telefax 08571/40-251 | Vliesbeschichtung (weiß) | 25 mm | Deckenplatte für Abhängekonstruktion in sichtbaren T-Profilen | 600 / 625 / 1200 / 1250 x 600 / 625 | 300 mm | 100 kg / m³ | [6 empty] | 0.64 |  |  | 0.98 |  |  | 0.89 |  |  | 0.97 |  |  | 1.03 |  |  | 1.13 |  |  |  | 0.94 | 0.935 | 1.08 | 1.15508 | 4000 | 1.13 | 2 |  | 1 |  | x | [9 empty] | Produktdatenblatt des Herstellers |  |  | d
1063 | Steinwolle-Deckenplatte mit fein strukturierter Sichtfläche aus Glasvlies |  | Herafon struktur | Deutsche Heraklith GmbH Heraklithstraße 8 D-84353 Simbach a.Inn Telefon 08571/40-207 Telefax 08571/40-251 | Vliesbeschichtung (weiß) | 25 mm | Deckenplatte für Abhängekonstruktion in sichtbaren T-Profilen | 600 / 625 / 1200 / 1250 x 600 / 625 | 250 mm | 100 kg / m³ | [6 empty] | 0.61 |  |  | 0.91 |  |  | 0.91 |  |  | 1 |  |  | 1 |  |  | 1.1 |  |  |  | 0.9216667 | 0.91 | 1.05 | 1.153846 | 4000 | 1.1 | 2 |  | 1 |  | x | [9 empty] | Produktdatenblatt des Herstellers |  |  | d
1064 | Steinwolle-Deckenplatte mit fein strukturierter Sichtfläche aus Glasvlies |  | Herafon struktur | Deutsche Heraklith GmbH Heraklithstraße 8 D-84353 Simbach a.Inn Telefon 08571/40-207 Telefax 08571/40-251 | Vliesbeschichtung (weiß) | 25 mm | Deckenplatte für Abhängekonstruktion in sichtbaren T-Profilen | 600 / 625 / 1200 / 1250 x 600 / 625 | 300 mm | 100 kg / m³ | [6 empty] | 0.64 |  |  | 0.98 |  |  | 0.89 |  |  | 0.97 |  |  | 1.03 |  |  | 1.13 |  |  |  | 0.94 | 0.935 | 1.08 | 1.15508 | 4000 | 1.13 | 2 |  | 1 |  | x | [9 empty] | Produktdatenblatt des Herstellers |  |  | d
1065 | Magnesitgebundene feinstrukturierte Holzwolle-Akustikplatte |  | Herakustik F | Deutsche Heraklith GmbH Heraklithstraße 8 D-84353 Simbach a.Inn Telefon 08571/40-207 Telefax 08571/40-251 | feinstrukturiert weiß | 25 mm | Decken- und Wandverkleidung | 600 / 1200 x 600, 625 / 1250 x 625, 1000 x 500 mm | ohne Abstand | 12 kg / m² | [6 empty] | 0.13 |  |  | 0.11 |  |  | 0.22 |  |  | 0.54 |  |  | 0.85 |  |  | 0.71 |  |  | 0.43 | 0.4266667 | 0.165 | 0.78 | 4.727273 | 2000 | 0.85 | 3 |  | 3 |  | x | [9 empty] | Produktdatenblatt des Herstellers |  |  | d
1066 | Magnesitgebundene feinstrukturierte Holzwolle-Akustikplatte |  | Herakustik F | Deutsche Heraklith GmbH Heraklithstraße 8 D-84353 Simbach a.Inn Telefon 08571/40-207 Telefax 08571/40-251 | feinstrukturiert weiß | 25 mm | Decken- und Wandverkleidung | 600 / 1200 x 600, 625 / 1250 x 625, 1000 x 500 mm | 30 mm | 12 kg / m² | [6 empty] | 0.18 |  |  | 0.18 |  |  | 0.49 |  |  | 0.64 |  |  | 0.71 |  |  | 0.91 |  |  |  | 0.52 | 0.335 | 0.81 | 2.41791 | 4000 | 0.91 | 4 |  | 3 |  | x | [9 empty] | Produktdatenblatt des Herstellers |  |  | d
1067 | Magnesitgebundene feinstrukturierte Holzwolle-Akustikplatte |  | Herakustik F | Deutsche Heraklith GmbH Heraklithstraße 8 D-84353 Simbach a.Inn Telefon 08571/40-207 Telefax 08571/40-251 | feinstrukturiert weiß | 25 mm | Decken- und Wandverkleidung | 600 / 1200 x 600, 625 / 1250 x 625, 1000 x 500 mm | 200 mm | 12 kg / m² | [6 empty] | 0.15 |  |  | 0.46 |  |  | 0.5 |  |  | 0.41 |  |  | 0.6 |  |  | 0.78 |  |  |  | 0.48 | 0.48 | 0.69 | 1.4375 | 4000 | 0.78 | 4 |  | 3 |  | x | [9 empty] | Produktdatenblatt des Herstellers |  |  | d
1068 | Magnesitgebundene feinstrukturierte Holzwolle-Akustikplatte |  | Herakustik F | Deutsche Heraklith GmbH Heraklithstraße 8 D-84353 Simbach a.Inn Telefon 08571/40-207 Telefax 08571/40-251 | feinstrukturiert weiß | 25 mm | Decken- und Wandverkleidung | 600 / 1200 x 600, 625 / 1250 x 625, 1000 x 500 mm | 30 mm Abstand / 30 mm Heralan | 12 kg / m² | [6 empty] | 0.24 |  |  | 0.4 |  |  | 0.81 |  |  | 0.81 |  |  | 0.76 |  |  | 0.9 |  |  |  | 0.65 | 0.605 | 0.83 | 1.371901 | 4000 | 0.9 | 4 | 2 | 3 |  | x | [9 empty] | Produktdatenblatt des Herstellers |  |  | d
1069 | Magnesitgebundene feinstrukturierte Holzwolle-Akustikplatte |  | Herakustik F | Deutsche Heraklith GmbH Heraklithstraße 8 D-84353 Simbach a.Inn Telefon 08571/40-207 Telefax 08571/40-251 | feinstrukturiert weiß | 25 mm | Decken- und Wandverkleidung | 600 / 1200 x 600, 625 / 1250 x 625, 1000 x 500 mm | 40 mm Abstand / 40 mm Heraflax-SAP | 12 kg / m² | [6 empty] | 0.28 |  |  | 0.75 |  |  | 0.97 |  |  | 0.66 |  |  | 0.61 |  |  | 0.88 |  |  |  | 0.7 | 0.86 | 0.745 | 0.8662791 | 500 | 0.97 | 2 |  | 3 |  | x | [9 empty] | Produktdatenblatt des Herstellers |  |  | d
1070 | Magnesitgebundene feinstrukturierte Holzwolle-Akustikplatte |  | Herakustik F | Deutsche Heraklith GmbH Heraklithstraße 8 D-84353 Simbach a.Inn Telefon 08571/40-207 Telefax 08571/40-251 | feinstrukturiert weiß | 25 mm | Decken- und Wandverkleidung | 600 / 1200 x 600, 625 / 1250 x 625, 1000 x 500 mm | 270 mm Abstand / 40 mm Heraflax-SAP | 12 kg / m² | [6 empty] | 0.79 |  |  | 0.95 |  |  | 0.63 |  |  | 0.7 |  |  | 0.66 |  |  | 0.89 |  |  |  | 0.77 | 0.79 | 0.775 | 0.9810127 | 250 | 0.95 | 2 |  | 3 |  | x | [9 empty] | Produktdatenblatt des Herstellers |  |  | d
1071 | Magnesitgebundene feinstrukturierte Holzwolle-Akustikplatte |  | Herakustik F | Deutsche Heraklith GmbH Heraklithstraße 8 D-84353 Simbach a.Inn Telefon 08571/40-207 Telefax 08571/40-251 | feinstrukturiert weiß | 35 mm | Decken- und Wandverkleidung | 600 / 1200 x 600, 625 / 1250 x 625, 1000 x 500 mm | ohne Abstand | 14,5 kg / m² | [6 empty] | 0.06 |  |  | 0.15 |  |  | 0.29 |  |  | 0.77 |  |  | 0.68 |  |  | 0.88 |  |  |  | 0.47 | 0.22 | 0.78 | 3.545455 | 4000 | 0.88 | 4 |  | 3 |  | x | [9 empty] | Produktdatenblatt des Herstellers |  |  | d
1072 | Magnesitgebundene feinstrukturierte Holzwolle-Akustikplatte |  | Herakustik F | Deutsche Heraklith GmbH Heraklithstraße 8 D-84353 Simbach a.Inn Telefon 08571/40-207 Telefax 08571/40-251 | feinstrukturiert weiß | 35 mm | Decken- und Wandverkleidung | 600 / 1200 x 600, 625 / 1250 x 625, 1000 x 500 mm | 50 mm | 14,5 kg / m² | [6 empty] | 0.09 |  |  | 0.25 |  |  | 0.67 |  |  | 0.55 |  |  | 0.56 |  |  | 0.86 |  |  |  | 0.5 | 0.46 | 0.71 | 1.543478 | 4000 | 0.86 | 4 | 2 | 3 |  | x | [9 empty] | Produktdatenblatt des Herstellers |  |  | d
1073 | Magnesitgebundene feinstrukturierte Holzwolle-Akustikplatte |  | Herakustik F | Deutsche Heraklith GmbH Heraklithstraße 8 D-84353 Simbach a.Inn Telefon 08571/40-207 Telefax 08571/40-251 | feinstrukturiert weiß | 35 mm | Decken- und Wandverkleidung | 600 / 1200 x 600, 625 / 1250 x 625, 1000 x 500 mm | 200 mm | 14,5 kg / m² | [6 empty] | 0.36 |  |  | 0.59 |  |  | 0.57 |  |  | 0.52 |  |  | 0.71 |  |  | 0.83 |  |  |  | 0.6 | 0.58 | 0.77 | 1.327586 | 4000 | 0.83 | 2 |  | 3 |  | x | [9 empty] | Produktdatenblatt des Herstellers |  |  | d
1074 | Magnesitgebundene feinstrukturierte Holzwolle-Akustikplatte |  | Herakustik F | Deutsche Heraklith GmbH Heraklithstraße 8 D-84353 Simbach a.Inn Telefon 08571/40-207 Telefax 08571/40-251 | feinstrukturiert weiß | 35 mm | Decken- und Wandverkleidung | 600 / 1200 x 600, 625 / 1250 x 625, 1000 x 500 mm | 40 mm Abstand / 40 mm Heraflax-SAP | 14,5 kg / m² | [6 empty] | 0.3 |  |  | 0.83 |  |  | 0.97 |  |  | 0.65 |  |  | 0.78 |  |  | 0.83 |  |  |  | 0.73 | 0.9 | 0.805 | 0.8944444 | 500 | 0.97 | 2 |  | 3 |  | x | [9 empty] | Produktdatenblatt des Herstellers |  |  | d
1075 | Magnesitgebundene feinstrukturierte Holzwolle-Akustikplatte |  | Herakustik F | Deutsche Heraklith GmbH Heraklithstraße 8 D-84353 Simbach a.Inn Telefon 08571/40-207 Telefax 08571/40-251 | feinstrukturiert weiß | 35 mm | Decken- und Wandverkleidung | 600 / 1200 x 600, 625 / 1250 x 625, 1000 x 500 mm | 220 mm Abstand / 40 mm Heraflax-SAP | 14,5 kg / m² | [6 empty] | 0.76 |  |  | 0.84 |  |  | 0.61 |  |  | 0.66 |  |  | 0.86 |  |  | 0.81 |  |  |  | 0.76 | 0.725 | 0.835 | 1.151724 | 2000 | 0.86 | 2 |  | 3 |  | x | [9 empty] | Produktdatenblatt des Herstellers |  |  | d
1076 | Magnesitgebundene feinstrukturierte Holzwolle-Akustikplatte |  | Herakustik F | Deutsche Heraklith GmbH Heraklithstraße 8 D-84353 Simbach a.Inn Telefon 08571/40-207 Telefax 08571/40-251 | feinstrukturiert weiß | 35 mm | Decken- und Wandverkleidung | 600 / 1200 x 600, 625 / 1250 x 625, 1000 x 500 mm | 290 mm Abstand / 40 mm Heraflax-SAP | 14,5 kg / m² | [6 empty] | 0.4 |  |  | 0.79 |  |  | 0.98 |  |  | 1 |  |  | 0.83 |  |  | 1 |  |  |  | 0.83 | 0.885 | 0.915 | 1.033898 | 1000 | 1 | 2 |  | 3 |  | x | [9 empty] | Produktdatenblatt des Herstellers |  |  | d
1077 | Magnesitgebundene feinstrukturierte Holzwolle-Akustikplatte |  | Herakustik F | Deutsche Heraklith GmbH Heraklithstraße 8 D-84353 Simbach a.Inn Telefon 08571/40-207 Telefax 08571/40-251 | feinstrukturiert weiß | 50 mm | Decken- und Wandverkleidung | 600 / 1200 x 600, 625 / 1250 x 625, 1000 x 500 mm | ohne Abstand | 20,5 kg / m² | [6 empty] | 0.1 |  |  | 0.31 |  |  | 0.63 |  |  | 0.94 |  |  | 0.66 |  |  | 0.87 |  |  |  | 0.59 | 0.47 | 0.765 | 1.62766 | 1000 | 0.94 | 3 |  | 3 |  | x | [9 empty] | Produktdatenblatt des Herstellers |  |  | d
1078 | Magnesitgebundene feinstrukturierte Holzwolle-Akustikplatte |  | Herakustik F | Deutsche Heraklith GmbH Heraklithstraße 8 D-84353 Simbach a.Inn Telefon 08571/40-207 Telefax 08571/40-251 | feinstrukturiert weiß | 50 mm | Decken- und Wandverkleidung | 600 / 1200 x 600, 625 / 1250 x 625, 1000 x 500 mm | 200 mm Abstand | 20,5 kg / m² | [6 empty] | 0.27 |  |  | 0.63 |  |  | 0.53 |  |  | 0.67 |  |  | 0.87 |  |  | 0.95 |  |  |  | 0.65 | 0.58 | 0.91 | 1.568966 | 4000 | 0.95 | 4 | 2 | 3 |  | x | [9 empty] | Produktdatenblatt des Herstellers |  |  | d
1079 | Magnesitgebundene feinstrukturierte Holzwolle-Akustikplatte |  | Herakustik F | Deutsche Heraklith GmbH Heraklithstraße 8 D-84353 Simbach a.Inn Telefon 08571/40-207 Telefax 08571/40-251 | feinstrukturiert weiß | 50 mm | Decken- und Wandverkleidung | 600 / 1200 x 600, 625 / 1250 x 625, 1000 x 500 mm | 80 mm Abstand / 80 mm Heralan | 20,5 kg / m² | [6 empty] | 0.84 |  |  | 0.93 |  |  | 0.86 |  |  | 0.84 |  |  | 1 |  |  | 0.9 |  |  |  | 0.91 | 0.895 | 0.95 | 1.061453 | 2000 | 1 | 2 |  | 3 |  | x | [9 empty] | Produktdatenblatt des Herstellers |  |  | d
1080 | Magnesitgebundene grobstrukturierte Holzwolle-Akustikplatte |  | Herakustik G | Deutsche Heraklith GmbH Heraklithstraße 8 D-84353 Simbach a.Inn Telefon 08571/40-207 Telefax 08571/40-251 | grobstrukturiert weiß | 25 mm | Decken- und Wandverkleidung | 600 / 1200 x 600, 625 / 1250 x 625, 1000 x 500 mm | 230 mm Abstand / 40 mm Heraflax-SAP | 12 kg / m² | [6 empty] | 0.67 |  |  | 0.85 |  |  | 0.6 |  |  | 0.67 |  |  | 0.72 |  |  | 0.83 |  |  |  | 0.72 | 0.725 | 0.775 | 1.068966 | 250 | 0.85 | 2 |  | 3 |  | x | [9 empty] | Produktdatenblatt des Herstellers |  |  | d
1081 | Feinporige Akustikplatte |  | Travertin micro | Deutsche Heraklith GmbH Heraklithstraße 8 D-84353 Simbach a.Inn Telefon 08571/40-207 Telefax 08571/40-251 | feinporig weiß | 25 mm | Decken- und Wandverkleidung | 600 / 1200 x 600, 625 / 1250 x 625, 1000 x 500 mm | ohne Abstand | 15 kg / m² | [6 empty] | 0.05 |  |  | 0.22 |  |  | 0.67 |  |  | 0.58 |  |  | 0.44 |  |  | 0.47 |  |  |  | 0.41 | 0.445 | 0.455 | 1.022472 | 500 | 0.67 | 2 |  | 3 |  | x | [9 empty] | Produktdatenblatt des Herstellers |  |  | d
1082 | Feinporige Akustikplatte |  | Travertin micro | Deutsche Heraklith GmbH Heraklithstraße 8 D-84353 Simbach a.Inn Telefon 08571/40-207 Telefax 08571/40-251 | feinporig weiß | 25 mm | Decken- und Wandverkleidung | 600 / 1200 x 600, 625 / 1250 x 625, 1000 x 500 mm | 30 mm | 15 kg / m² | [6 empty] | 0.06 |  |  | 0.5 |  |  | 0.64 |  |  | 0.47 |  |  | 0.47 |  |  | 0.53 |  |  |  | 0.45 | 0.57 | 0.5 | 0.877193 | 500 | 0.64 | 2 |  | 3 |  | x | [9 empty] | Produktdatenblatt des Herstellers |  |  | d
1083 | Feinporige Akustikplatte |  | Travertin micro | Deutsche Heraklith GmbH Heraklithstraße 8 D-84353 Simbach a.Inn Telefon 08571/40-207 Telefax 08571/40-251 | feinporig weiß | 25 mm | Decken- und Wandverkleidung | 600 / 1200 x 600, 625 / 1250 x 625, 1000 x 500 mm | 330 mm | 15 kg / m² | [6 empty] | 0.66 |  |  | 0.65 |  |  | 0.45 |  |  | 0.46 |  |  | 0.48 |  |  | 0.48 |  |  |  | 0.53 | 0.55 | 0.48 | 0.8727273 | 125 | 0.66 | 2 |  | 3 |  | x | [9 empty] | Produktdatenblatt des Herstellers |  |  | d
1084 | Feinporige Akustikplatte |  | Travertin micro | Deutsche Heraklith GmbH Heraklithstraße 8 D-84353 Simbach a.Inn Telefon 08571/40-207 Telefax 08571/40-251 | feinporig weiß | 25 mm | Decken- und Wandverkleidung | 600 / 1200 x 600, 625 / 1250 x 625, 1000 x 500 mm | 30 mm Abstand / 30 mm Heraflax | 15 kg / m² | [6 empty] | 0.4 |  |  | 0.49 |  |  | 0.42 |  |  | 0.31 |  |  | 0.2 |  |  | 0.15 |  |  |  | 0.33 | 0.455 | 0.175 | 0.3846154 | 250 | 0.49 | 1 |  | 3 |  | x | [9 empty] | Produktdatenblatt des Herstellers |  |  | d
1085 | Feinporige Akustikplatte |  | Travertin micro | Deutsche Heraklith GmbH Heraklithstraße 8 D-84353 Simbach a.Inn Telefon 08571/40-207 Telefax 08571/40-251 | feinporig weiß | 25 mm | Decken- und Wandverkleidung | 600 / 1200 x 600, 625 / 1250 x 625, 1000 x 500 mm | 30 mm Abstand / 30 mm Heralan | 15 kg / m² | [6 empty] | 0.48 |  |  | 0.45 |  |  | 0.41 |  |  | 0.33 |  |  | 0.19 |  |  | 0.07 |  |  |  | 0.32 | 0.43 | 0.13 | 0.3023256 | 125 | 0.48 | 1 |  | 3 |  | x | [9 empty] | Produktdatenblatt des Herstellers |  |  | d
1086 | Feinporige Akustikplatte |  | Travertin micro | Deutsche Heraklith GmbH Heraklithstraße 8 D-84353 Simbach a.Inn Telefon 08571/40-207 Telefax 08571/40-251 | feinporig weiß | 25 mm | Decken- und Wandverkleidung | 600 / 1200 x 600, 625 / 1250 x 625, 1000 x 500 mm | 270 mm Abstand / 40 mm Heraflax-SAP | 15 kg / m² | [6 empty] | 0.65 |  |  | 0.57 |  |  | 0.42 |  |  | 0.39 |  |  | 0.41 |  |  | 0.36 |  |  |  | 0.47 | 0.495 | 0.385 | 0.7777778 | 125 | 0.65 | 1 |  | 3 |  | x | [9 empty] | Produktdatenblatt des Herstellers |  |  | d
1087 | Feinporige Akustikplatte |  | Travertin micro | Deutsche Heraklith GmbH Heraklithstraße 8 D-84353 Simbach a.Inn Telefon 08571/40-207 Telefax 08571/40-251 | feinporig weiß | 25 mm | Decken- und Wandverkleidung | 600 / 1200 x 600, 625 / 1250 x 625, 1000 x 500 mm | 290 mm Abstand / 40 mm Heralan | 15 kg / m² | [6 empty] | 0.39 |  |  | 0.68 |  |  | 0.53 |  |  | 0.53 |  |  | 0.51 |  |  | 0.54 |  |  |  | 0.53 | 0.605 | 0.525 | 0.8677686 | 250 | 0.68 | 2 |  | 3 |  | x | [9 empty] | Produktdatenblatt des Herstellers |  |  | d
1088 | Feinporige Akustikplatte |  | Travertin micro | Deutsche Heraklith GmbH Heraklithstraße 8 D-84353 Simbach a.Inn Telefon 08571/40-207 Telefax 08571/40-251 | feinporig weiß | 35 mm | Decken- und Wandverkleidung | 600 / 1200 x 600, 625 / 1250 x 625, 1000 x 500 mm | ohne Abstand | 19 kg / m² | [6 empty] | 0.21 |  |  | 0.39 |  |  | 0.55 |  |  | 0.4 |  |  | 0.29 |  |  | 0.38 |  |  |  | 0.37 | 0.47 | 0.335 | 0.712766 | 500 | 0.55 | 2 |  | 3 |  | x | [9 empty] | Produktdatenblatt des Herstellers |  |  | d
1089 | Feinporige Akustikplatte |  | Travertin micro | Deutsche Heraklith GmbH Heraklithstraße 8 D-84353 Simbach a.Inn Telefon 08571/40-207 Telefax 08571/40-251 | feinporig weiß | 35 mm | Decken- und Wandverkleidung | 600 / 1200 x 600, 625 / 1250 x 625, 1000 x 500 mm | 30 mm Abstand / 30 mm Heralan | 19 kg / m² | [6 empty] | 0.46 |  |  | 0.6 |  |  | 0.42 |  |  | 0.32 |  |  | 0.34 |  |  | 0.39 |  |  |  | 0.43 | 0.51 | 0.365 | 0.7156863 | 250 | 0.6 | 2 |  | 3 |  | x | [9 empty] | Produktdatenblatt des Herstellers |  |  | d
1090 | Faserabsorber, Holzwolle mit speziellen Bindemittel, grobwollig |  | Herakustik, HAK G | Deutsche Heraklith GmbH Heraklithstraße 8 D-84353 Simbach a.Inn Telefon 08571/40-207 Telefax 08571/40-251 |  | 50 mm |  | 2000, 1000, 500 mm x 500 mm | 290 mm mit 40 mm Mineralwollhinterfütterung | 20,5 kg / m² | x |  |  |  |  | 0.25 | 0.45 | 0.7 | 0.75 | 0.87 | 0.95 | 0.97 | 1.02 | 1 | 0.9 | 0.85 | 0.83 | 0.95 | 1 | 1 | 0.95 | 1 | 1.03 |  |  | 0.865 | 0.945 | 1 | 1.058201 | 5000 | 1.03 | 2 |  | 3 |  | x | [9 empty] | H. Lenz, Marktübersicht schallabsorbierende Anordnungen, Ruhr Universität Bochum, 1981, Seite 87 |  |  | d
1091 | Faserabsorber, Holzwolle mit speziellen Bindemittel, grobwollig |  | Herakustik, HAK G | Deutsche Heraklith GmbH Heraklithstraße 8 D-84353 Simbach a.Inn Telefon 08571/40-207 Telefax 08571/40-251 |  | 50 mm |  | 2000, 1000, 500 mm x 500 mm | 50 mm | 20,5 kg / m² | x |  |  |  |  | 0.08 | 0.14 | 0.16 | 0.2 | 0.4 | 0.55 | 0.82 | 0.8 | 0.75 | 0.58 | 0.53 | 0.58 | 0.7 | 0.86 | 0.84 | 0.86 | 0.88 | 0.95 |  |  | 0.6016667 | 0.6 | 0.87 | 1.45 | 5000 | 0.95 | 2 |  | 3 |  | x | [9 empty] | H. Lenz, Marktübersicht schallabsorbierende Anordnungen, Ruhr Universität Bochum, 1981, Seite 87 |  |  | d
1092 | Faserabsorber, Holzwolle mit speziellen Bindemittel, grobwollig |  | Herakustik, HAK G | Deutsche Heraklith GmbH Heraklithstraße 8 D-84353 Simbach a.Inn Telefon 08571/40-207 Telefax 08571/40-251 |  | 50 mm |  | 2000, 1000, 500 mm x 500 mm | 0 | 20,5 kg / m² | x |  |  |  |  | 0.05 | 0.07 | 0.12 | 0.1 | 0.22 | 0.25 | 0.45 | 0.57 | 0.8 | 1 | 0.9 | 0.7 | 0.6 | 0.65 | 0.8 | 0.88 | 0.86 | 0.88 |  |  | 0.545 | 0.395 | 0.755 | 1.911392 | 800 | 1 | 3 |  | 3 |  | x | [9 empty] | H. Lenz, Marktübersicht schallabsorbierende Anordnungen, Ruhr Universität Bochum, 1981, Seite 87 |  |  | d
1093 | Faserabsorber, Holzwolle mit speziellen Bindemittel, feinwollig |  | Herakustik, HAK F | Deutsche Heraklith GmbH Heraklithstraße 8 D-84353 Simbach a.Inn Telefon 08571/40-207 Telefax 08571/40-251 |  | 25 mm |  | 2000, 1000, 500 mm x 500 mm | 250 mm mit 45 mm Mineralwollhinterfütterung | 12 kg / m² | x |  |  |  |  | 0.2 | 0.48 | 0.6 | 0.65 | 0.76 | 0.86 | 0.84 | 0.85 | 0.93 | 0.9 | 0.9 | 0.93 | 0.92 | 0.92 | 0.92 | 0.86 | 0.85 | 0.98 |  |  | 0.7933333 | 0.805 | 0.885 | 1.099379 | 5000 | 0.98 | 2 |  | 3 |  | x | [9 empty] | H. Lenz, Marktübersicht schallabsorbierende Anordnungen, Ruhr Universität Bochum, 1981, Seite 88 |  |  | d
1094 | Faserabsorber, Holzwolle mit speziellen Bindemittel, feinwollig |  | Herakustik, HAK F | Deutsche Heraklith GmbH Heraklithstraße 8 D-84353 Simbach a.Inn Telefon 08571/40-207 Telefax 08571/40-251 |  | 25 mm |  | 2000, 1000, 500 mm x 500 mm | 25 mm mit 25 mm Mineralwollhinterfütterung | 12 kg / m² | x |  |  |  |  | 0.08 | 0.11 | 0.15 | 0.2 | 0.43 | 0.55 | 0.8 | 0.98 | 1.02 | 0.9 | 0.76 | 0.67 | 0.58 | 0.51 | 0.5 | 0.56 | 0.8 | 0.87 |  |  | 0.5983333 | 0.705 | 0.655 | 0.929078 | 630 | 1.02 | 3 |  | 3 |  | x | [9 empty] | H. Lenz, Marktübersicht schallabsorbierende Anordnungen, Ruhr Universität Bochum, 1981, Seite 88 |  |  | d
1095 | Faserabsorber, Holzwolle mit speziellen Bindemittel, feinwollig |  | Herakustik, HAK F | Deutsche Heraklith GmbH Heraklithstraße 8 D-84353 Simbach a.Inn Telefon 08571/40-207 Telefax 08571/40-251 |  | 25 mm |  | 2000, 1000, 500 mm x 500 mm | 30 mm | 12 kg / m² | x |  |  |  |  | 0.03 | 0.05 | 0.07 | 0.1 | 0.16 | 0.18 | 0.25 | 0.38 | 0.5 | 0.65 | 0.71 | 0.68 | 0.62 | 0.61 | 0.64 | 0.8 | 1 | 1.2 |  |  | 0.485 | 0.27 | 0.805 | 2.981481 | 5000 | 1.2 | 4 |  | 3 |  | x | [9 empty] | H. Lenz, Marktübersicht schallabsorbierende Anordnungen, Ruhr Universität Bochum, 1981, Seite 88 |  |  | d
1096 | Faserabsorber, Holzwolle mit speziellen Bindemittel, feinwollig |  | Herakustik, HAK F | Deutsche Heraklith GmbH Heraklithstraße 8 D-84353 Simbach a.Inn Telefon 08571/40-207 Telefax 08571/40-251 |  | 25 mm |  | 2000, 1000, 500 mm x 500 mm | 0 | 12 kg / m² | x |  |  |  |  | 0.03 | 0.04 | 0.05 | 0.08 | 0.13 | 0.12 | 0.2 | 0.23 | 0.26 | 0.35 | 0.47 | 0.63 | 0.82 | 0.86 | 0.8 | 0.62 | 0.61 | 0.73 |  |  | 0.39 | 0.18 | 0.735 | 4.083333 | 2000 | 0.86 | 3 |  | 3 |  | x | [9 empty] | H. Lenz, Marktübersicht schallabsorbierende Anordnungen, Ruhr Universität Bochum, 1981, Seite 88 |  |  | d
1097 | Faserabsorber, Holzwolle mit speziellen Bindemittel, feinwollig |  | Herakustik, HAK F | Deutsche Heraklith GmbH Heraklithstraße 8 D-84353 Simbach a.Inn Telefon 08571/40-207 Telefax 08571/40-251 |  | 35 mm |  | 2000, 1000, 500 mm x 500 mm | 290 mm mit 40 mm Mineralwollhinterfütterung | 15,5 kg / m² | x |  |  |  |  | 0.23 | 0.4 | 0.7 | 0.75 | 0.78 | 0.86 | 0.88 | 0.98 | 1.08 | 0.98 | 0.93 | 0.82 | 0.8 | 0.82 | 0.87 | 1.01 | 1 | 1 |  |  | 0.8183333 | 0.88 | 0.91 | 1.034091 | 630 | 1.08 | 2 |  | 3 |  | x | [9 empty] | H. Lenz, Marktübersicht schallabsorbierende Anordnungen, Ruhr Universität Bochum, 1981, Seite 89 |  |  | d
1098 | Faserabsorber, Holzwolle mit speziellen Bindemittel, feinwollig |  | Herakustik, HAK F | Deutsche Heraklith GmbH Heraklithstraße 8 D-84353 Simbach a.Inn Telefon 08571/40-207 Telefax 08571/40-251 |  | 35 mm |  | 2000, 1000, 500 mm x 500 mm | 50 mm | 15,5 kg / m² | x |  |  |  |  | 0.05 | 0.08 | 0.12 | 0.13 | 0.24 | 0.32 | 0.5 | 0.65 | 0.66 | 0.62 | 0.55 | 0.45 | 0.46 | 0.56 | 0.75 | 0.88 | 0.85 | 0.88 |  |  | 0.4883333 | 0.445 | 0.705 | 1.58427 | 3150 | 0.88 | 4 | 2 | 3 |  | x | [9 empty] | H. Lenz, Marktübersicht schallabsorbierende Anordnungen, Ruhr Universität Bochum, 1981, Seite 89 |  |  | d
1099 | Faserabsorber, Holzwolle mit speziellen Bindemittel, feinwollig |  | Herakustik, HAK F | Deutsche Heraklith GmbH Heraklithstraße 8 D-84353 Simbach a.Inn Telefon 08571/40-207 Telefax 08571/40-251 |  | 35 mm |  | 2000, 1000, 500 mm x 500 mm | 0 | 15,5 kg / m² | x |  |  |  |  | 0.05 | 0.05 | 0.07 | 0.06 | 0.13 | 0.13 | 0.24 | 0.27 | 0.4 | 0.55 | 0.78 | 0.84 | 0.8 | 0.66 | 0.61 | 0.63 | 0.87 | 1 |  |  | 0.46 | 0.2 | 0.765 | 3.825 | 5000 | 1 | 4 |  | 3 |  | x | [9 empty] | H. Lenz, Marktübersicht schallabsorbierende Anordnungen, Ruhr Universität Bochum, 1981, Seite 89 |  |  | d
1100 | Faserabsorber, Holzwolle mit speziellen Bindemittel, grobporig |  | Travertin rustica, TRAV R | Deutsche Heraklith GmbH Heraklithstraße 8 D-84353 Simbach a.Inn Telefon 08571/40-207 Telefax 08571/40-251 |  | 25 mm |  | 1000, 500 mm x 500 mm | 250 mm mit 45 mm Mineralwollhinterfütterung | 15 kg / m² | x |  |  |  |  | 0.22 | 0.38 | 0.39 | 0.46 | 0.63 | 0.62 | 0.53 | 0.51 | 0.53 | 0.51 | 0.5 | 0.5 | 0.5 | 0.49 | 0.48 | 0.53 | 0.55 | 0.58 |  |  | 0.51 | 0.57 | 0.52 | 0.9122807 | 250 | 0.63 | 2 |  | 3 |  | x | [9 empty] | H. Lenz, Marktübersicht schallabsorbierende Anordnungen, Ruhr Universität Bochum, 1981, Seite 90 |  |  | d
1101 | Faserabsorber, Holzwolle mit speziellen Bindemittel, grobporig |  | Travertin rustica, TRAV R | Deutsche Heraklith GmbH Heraklithstraße 8 D-84353 Simbach a.Inn Telefon 08571/40-207 Telefax 08571/40-251 |  | 25 mm |  | 1000, 500 mm x 500 mm | 30 mm | 15 kg / m² | x |  |  |  |  | 0.07 | 0.07 | 0.2 | 0.23 | 0.45 | 0.6 | 0.7 | 0.64 | 0.57 | 0.49 | 0.46 | 0.43 | 0.45 | 0.45 | 0.46 | 0.48 | 0.51 | 0.57 |  |  | 0.43 | 0.545 | 0.48 | 0.8807339 | 400 | 0.7 | 2 |  | 3 |  | x | [9 empty] | H. Lenz, Marktübersicht schallabsorbierende Anordnungen, Ruhr Universität Bochum, 1981, Seite 90 |  |  | d
1102 | Faserabsorber, Holzwolle mit speziellen Bindemittel, grobporig |  | Travertin rustica, TRAV R | Deutsche Heraklith GmbH Heraklithstraße 8 D-84353 Simbach a.Inn Telefon 08571/40-207 Telefax 08571/40-251 |  | 25 mm |  | 1000, 500 mm x 500 mm | 0 | 15 kg / m² | x |  |  |  |  | 0.04 | 0.05 | 0.09 | 0.1 | 0.22 | 0.24 | 0.5 | 0.64 | 0.8 | 0.66 | 0.58 | 0.46 | 0.42 | 0.42 | 0.42 | 0.42 | 0.45 | 0.46 |  |  | 0.3933333 | 0.43 | 0.435 | 1.011628 | 630 | 0.8 | 3 |  | 3 |  | x | [9 empty] | H. Lenz, Marktübersicht schallabsorbierende Anordnungen, Ruhr Universität Bochum, 1981, Seite 90 |  |  | d
1103 | Faserabsorber, Holzwolle mit speziellen Bindemittel, feinporig |  | Travertin micro, TRAV M | Deutsche Heraklith GmbH Heraklithstraße 8 D-84353 Simbach a.Inn Telefon 08571/40-207 Telefax 08571/40-251 |  | 25 mm |  | 1000, 500 mm x 500 mm | 290 mm mit 40 mm Mineralwollhinterfütterung | 11,05 kg / m² | x |  |  |  |  | 0.22 | 0.42 | 0.6 | 0.57 | 0.63 | 0.65 | 0.62 | 0.62 | 0.56 | 0.47 | 0.44 | 0.44 | 0.46 | 0.5 | 0.52 | 0.54 | 0.49 | 0.56 |  |  | 0.5166667 | 0.625 | 0.495 | 0.792 | 315 | 0.65 | 2 |  | 3 |  | x | [9 empty] | H. Lenz, Marktübersicht schallabsorbierende Anordnungen, Ruhr Universität Bochum, 1981, Seite 91 |  |  | d
1104 | Faserabsorber, Holzwolle mit speziellen Bindemittel, feinporig |  | Travertin micro, TRAV M | Deutsche Heraklith GmbH Heraklithstraße 8 D-84353 Simbach a.Inn Telefon 08571/40-207 Telefax 08571/40-251 |  | 25 mm |  | 1000, 500 mm x 500 mm | 50 mm | 11,05 kg / m² | x |  |  |  |  | 0.09 | 0.18 | 0.32 | 0.35 | 0.7 | 0.69 | 0.69 | 0.52 | 0.47 | 0.39 | 0.33 | 0.33 | 0.38 | 0.47 | 0.47 | 0.47 | 0.47 | 0.52 |  |  | 0.445 | 0.61 | 0.47 | 0.7704918 | 250 | 0.7 | 2 |  | 3 |  | x | [9 empty] | H. Lenz, Marktübersicht schallabsorbierende Anordnungen, Ruhr Universität Bochum, 1981, Seite 91 |  |  | d
1105 | Faserabsorber, Holzwolle mit speziellen Bindemittel, feinporig |  | Travertin micro, TRAV M | Deutsche Heraklith GmbH Heraklithstraße 8 D-84353 Simbach a.Inn Telefon 08571/40-207 Telefax 08571/40-251 |  | 25 mm |  | 1000, 500 mm x 500 mm | 0 | 11,05 kg / m² | x |  |  |  |  | 0.02 | 0.05 | 0.08 | 0.09 | 0.2 | 0.23 | 0.52 | 0.59 | 0.65 | 0.67 | 0.62 | 0.44 | 0.38 | 0.36 | 0.38 | 0.42 | 0.4 | 0.42 |  |  | 0.37 | 0.395 | 0.38 | 0.9620253 | 800 | 0.67 | 3 |  | 3 |  | x | [9 empty] | H. Lenz, Marktübersicht schallabsorbierende Anordnungen, Ruhr Universität Bochum, 1981, Seite 91 |  |  | d
1106 | Faserabsorber, Mineralfaser gepreßt | Rockfon Akustikplatte Dekor | Dekor | Deutsche Rockwool Mineralwoll GmbH & Co. OHG Rockwool Straße 37 - 41 45966 Gladbeck Tel: 02043 408 0 Fax: 02043 408 444 http://www.rockwool.de E-Mail: info@rockwool.de | weiß genadelt | 12 mm |  | 600 x 600 mm, 300 x 1200 mm, 300 x 2400 mm, 625 x 625 mm, 625 x 1250 mm 312,5 x 1250 mm | 200 mm | 326 kg / m³ | x |  |  |  |  | 0.2 | 0.31 | 0.33 | 0.42 | 0.54 | 0.56 | 0.52 | 0.57 | 0.52 | 0.53 | 0.53 | 0.6 | 0.61 | 0.64 | 0.59 | 0.59 | 0.63 | 0.69 | 0.71 |  | 0.5366667 | 0.555 | 0.635 | 1.144144 | 6300 | 0.71 | 2 |  | 1 |  | x | [9 empty] | H. Lenz, Marktübersicht schallabsorbierende Anordnungen, Ruhr Universität Bochum, 1981, Seite 92 |  |  | d
1107 | Faserabsorber, Mineralfaser gepreßt | Rockfon Akustikplatte Dekor | Piano | Deutsche Rockwool Mineralwoll GmbH & Co. OHG Rockwool Straße 37 - 41 45966 Gladbeck Tel: 02043 408 0 Fax: 02043 408 444 http://www.rockwool.de E-Mail: info@rockwool.de | weiß genadelt | 12 mm |  | 600 x 600 mm, 600 x 1200 mm, 300 x 1200 mm, 300 x 2400 mm, 625 x 625 mm, 625 x 1250 mm, 312,5 x 1250 mm | 200 mm | 326 kg / m³ | x |  |  |  |  | 0.2 | 0.37 | 0.45 | 0.43 | 0.51 | 0.5 | 0.49 | 0.52 | 0.53 | 0.53 | 0.53 | 0.61 | 0.6 | 0.63 | 0.6 | 0.65 | 0.57 | 0.65 | 0.6 |  | 0.5216667 | 0.515 | 0.6 | 1.165049 | 3150 | 0.65 | 2 |  | 1 |  | x | [9 empty] | H. Lenz, Marktübersicht schallabsorbierende Anordnungen, Ruhr Universität Bochum, 1981, Seite 93 |  |  | d
1108 | Faserabsorber, Mineralwolle, einseitig mit Mineralgewebe kaschiert | Rockfon Akustikplatte Dekor | Fibral | Deutsche Rockwool Mineralwoll GmbH & Co. OHG Rockwool Straße 37 - 41 45966 Gladbeck Tel: 02043 408 0 Fax: 02043 408 444 http://www.rockwool.de E-Mail: info@rockwool.de | weiß gestrichen |  |  | 600 x 600 mm, 600 x 1200 mm, 625 x 625 mm, 625 x 1250 mm | 120 mm | 85 kg / m³ | x |  |  |  |  | 0.1 | 0.37 | 0.45 | 0.68 | 0.83 | 0.95 | 0.96 | 0.96 | 0.96 | 0.97 | 0.95 | 0.95 | 0.94 | 0.96 | 1.01 | 1.03 | 0.98 | 1 |  |  | 0.8416667 | 0.895 | 0.97 | 1.083799 | 3150 | 1.03 | 2 |  | 1 |  | x | [9 empty] | H. Lenz, Marktübersicht schallabsorbierende Anordnungen, Ruhr Universität Bochum, 1981, Seite 94 |  |  | d
1109 | Faserabsorber, Mineralwolle, einseitig mit Mineralgewebe kaschiert | Rockwool Akustikplatte Dekor | Cotal | Deutsche Rockwool Mineralwoll GmbH & Co. OHG Rockwool Straße 37 - 41 45966 Gladbeck Tel: 02043 408 0 Fax: 02043 408 444 http://www.rockwool.de E-Mail: info@rockwool.de | weiß gestrichen |  |  | 600 x 600 mm, 600 x 1200 mm, 625 x 625 mm, 625 x 1250 mm | 120 mm | 85 kg / m³ | x |  |  |  |  | 0.05 | 0.36 | 0.46 | 0.59 | 0.83 | 0.88 | 0.92 | 0.95 | 0.98 | 0.99 | 0.95 | 0.95 | 0.95 | 0.96 | 1.01 | 1 | 0.99 | 1.04 | 1.05 |  | 0.84 | 0.89 | 0.975 | 1.095506 | 6300 | 1.05 | 2 |  | 1 |  | x | [9 empty] | H. Lenz, Marktübersicht schallabsorbierende Anordnungen, Ruhr Universität Bochum, 1981, Seite 95 |  |  | d
1110 | Faserabsorber, Mineralfaser, einseitig mit Mineralgewebe kaschiert | Rockwool Akustikplatte Dekor | Rutex | Deutsche Rockwool Mineralwoll GmbH & Co. OHG Rockwool Straße 37 - 41 45966 Gladbeck Tel: 02043 408 0 Fax: 02043 408 444 http://www.rockwool.de E-Mail: info@rockwool.de |  |  |  | 600 x 600 mm, 600 x 1200 mm, 625 x 625 mm, 625 x 1250 mm | 120 mm | 85 kg / m³ | x |  |  |  |  | 0.09 | 0.3 | 0.44 | 0.65 | 0.86 | 0.92 | 0.93 | 0.96 | 0.97 | 0.99 | 0.97 | 0.97 | 0.97 | 0.97 | 1 | 1.02 | 1 | 1.02 | 1 |  | 0.8433333 | 0.91 | 0.985 | 1.082418 | 3150 | 1.02 | 2 |  | 1 |  | x | [9 empty] | H. Lenz, Marktübersicht schallabsorbierende Anordnungen, Ruhr Universität Bochum, 1981, Seite 96 |  |  | d
1111 | Faserabsorber, Mineralfaser, elastische, kunstharzgebundene Steinwolle-Dämmplatte, einseitig mit schwarzem Glasvlies kaschiert, nichtbrennbar A2, wärme- und schalldämmend, Schall absorbierend, diffusionsoffen, alterungs- und formbeständig, unverrottbar, chemisch neutral, recycelbar | Schallschluckplatte | RAF-SE | Deutsche Rockwool Mineralwoll GmbH & Co. OHG Rockwool Straße 37 - 41 45966 Gladbeck Tel: 02043 408 0 Fax: 02043 408 444 http://www.rockwool.de E-Mail: info@rockwool.de |  | 20 mm |  | 1000 x 625 mm | 200 mm | [7 empty] | 0.32 |  |  | 0.64 |  |  | 0.93 |  |  | 0.74 |  |  | 0.85 |  |  | 0.99 |  |  |  | 0.745 | 0.785 | 0.92 | 1.171975 | 4000 | 0.99 | 2 |  | 1 |  | x | 4 | [11 empty] | d
1112 | Faserabsorber, Mineralfaser, elastische, kunstharzgebundene Steinwolle-Dämmplatte, einseitig mit schwarzem Glasvlies kaschiert, nichtbrennbar A2, wärme- und schalldämmend, Schall absorbierend, diffusionsoffen, alterungs- und formbeständig, unverrottbar, chemisch neutral, recycelbar | Schallschluckplatte | RAF-SE | Deutsche Rockwool Mineralwoll GmbH & Co. OHG Rockwool Straße 37 - 41 45966 Gladbeck Tel: 02043 408 0 Fax: 02043 408 444 http://www.rockwool.de E-Mail: info@rockwool.de |  | 30 mm |  | 1000 x 625 mm | 0 | [7 empty] | 0.05 |  |  | 0.34 |  |  | 0.81 |  |  | 0.99 |  |  | 1.06 |  |  | 1.07 |  |  |  | 0.72 | 0.575 | 1.065 | 1.852174 | 4000 | 1.07 | 2 |  | 1 |  | x | 4 | [11 empty] | d
1113 | Faserabsorber, Mineralfaser, elastische, kunstharzgebundene Steinwolle-Dämmplatte, nichtbrennbar A1, wärme- und schalldämmend, Schall absorbierend, diffusionsoffen, alterungs- und formbeständig, unverrottbar, chemisch neutral, recycelbar | Dämmplatte | RP-V | Deutsche Rockwool Mineralwoll GmbH & Co. OHG Rockwool Straße 37 - 41 45966 Gladbeck Tel: 02043 408 0 Fax: 02043 408 444 http://www.rockwool.de E-Mail: info@rockwool.de |  | 50 mm |  | 1000 x 625 mm | 0 | [7 empty] | 0.14 |  |  | 0.54 |  |  | 0.94 |  |  | 0.96 |  |  | 0.98 |  |  | 1.01 |  |  |  | 0.7616667 | 0.74 | 0.995 | 1.344595 | 4000 | 1.01 | 2 |  | 1 |  | x | 4 | [11 empty] | d
1114 | Faserabsorber, Mineralfaser, elastische, kunstharzgebundene Steinwolle-Dämmplatte, nichtbrennbar A1, wärme- und schalldämmend, Schall absorbierend, diffusionsoffen, alterungs- und formbeständig, unverrottbar, chemisch neutral, recycelbar | Dämmplatte | RP-V | Deutsche Rockwool Mineralwoll GmbH & Co. OHG Rockwool Straße 37 - 41 45966 Gladbeck Tel: 02043 408 0 Fax: 02043 408 444 http://www.rockwool.de E-Mail: info@rockwool.de |  | 100 mm |  | 1000 x 625 mm | 0 | [7 empty] | 0.32 |  |  | 1.12 |  |  | 1.03 |  |  | 0.99 |  |  | 1.01 |  |  | 1.08 |  |  |  | 0.925 | 1.075 | 1.045 | 0.972093 | 250 | 1.12 | 2 |  | 1 |  | x | 4 | [11 empty] | d
1115 | Perforated steel panel with acoustic resonators |  | Silencio | Drupa, S.A.; 28220 Majadahonda, Madrid |  | 3 inches |  | 90 x 90 inches |  | 7 lb/ft² | [6 empty] | 0.05 |  |  | 0.15 |  |  | 0.45 |  |  | 0.9 |  |  | 0.9 |  |  | 0.75 |  |  |  | 0.5333333 | 0.3 | 0.825 | 2.75 | 1000 | 0.9 | 2 |  | 5 |  | x | [9 empty] | C.M.Harris, Noise Control in Buildings, McGraw Hill 1994 |  |  | e
1116 | polyether urethane foam, A1.polyester surface | Type E-100SM | Tufcote | E-A-R Specialty Composites; Indianapolis, IN 46268 |  | 1 inch |  | 54 x 22ft | 0 | 0.17 lb/ft² | [6 empty] | 0.2 |  |  | 0.81 |  |  | 0.61 |  |  | 0.73 |  |  | 0.71 |  |  | 0.69 |  |  |  | 0.625 | 0.71 | 0.7 | 0.9859155 | 250 | 0.81 | 2 |  | 8 | 7 | x | [9 empty] | C.M.Harris, Noise Control in Buildings, McGraw Hill 1994 |  |  | e
1117 | polyether urethane foam, 1 mil clear polyester surface | Type E-100CM | Tufcote | E-A-R Specialty Composites; Indianapolis, IN 46268 |  | 1 inch |  | 54 x 22ft | 0 | 0.17 lb/ft² | [6 empty] | 0.17 |  |  | 0.74 |  |  | 0.63 |  |  | 0.78 |  |  | 0.69 |  |  | 0.73 |  |  |  | 0.6233333 | 0.685 | 0.71 | 1.036496 | 1000 | 0.78 | 2 |  | 8 | 7 | x | [9 empty] | C.M.Harris, Noise Control in Buildings, McGraw Hill 1994 |  |  | e
1118 | polyether urethane foam, reinforced polyester surface | Type E-100RM | Tufcote | E-A-R Specialty Composites; Indianapolis, IN 46268 |  | 1 inch |  | 54 x 22ft | 0 | 0.17 lb/ft² | [6 empty] | 0.21 |  |  | 0.52 |  |  | 0.71 |  |  | 0.87 |  |  | 0.75 |  |  | 0.66 |  |  |  | 0.62 | 0.615 | 0.705 | 1.146341 | 1000 | 0.87 | 2 |  | 8 | 7 | x | [9 empty] | C.M.Harris, Noise Control in Buildings, McGraw Hill 1994 |  |  | e
1119 | polyether urethane foam, textured surface | Type E-100SF | Tufcote | E-A-R Specialty Composites; Indianapolis, IN 46268 |  | 1 inch |  | 54 x 22ft | 0 | 0.17 lb/ft² | [6 empty] | 0.17 |  |  | 0.25 |  |  | 0.73 |  |  | 1.14 |  |  | 0.99 |  |  | 1.02 |  |  |  | 0.7166667 | 0.49 | 1.005 | 2.05102 | 1000 | 1.14 | 2 |  | 8 | 7 | x | [9 empty] | C.M.Harris, Noise Control in Buildings, McGraw Hill 1994 |  |  | e
1120 | Perforated steel panel backed with 6 pcf mineral fiber |  | M-90 panel | Empire Acoustical Systems; Mansfield, OH 44906 |  | 2 1/2 inch |  |  | 0 | 2.2 lb/ft² | [6 empty] | 0.36 |  |  | 1.01 |  |  | 1.23 |  |  | 1.14 |  |  | 1.02 |  |  | 0.78 |  |  |  | 0.9233333 | 1.12 | 0.9 | 0.8035714 | 500 | 1.23 | 2 |  | 5 | 1 | x | [9 empty] | C.M.Harris, Noise Control in Buildings, McGraw Hill 1994 |  |  | e
1121 | Perforated steel panel backed with 6 pcf mineral fiber |  | M-90 panel | Empire Acoustical Systems; Mansfield, OH 44906 |  | 3 1/2 inch |  |  | 0 | 3.7 lb/ft² | [6 empty] | 0.81 |  |  | 1.25 |  |  | 1.17 |  |  | 1.16 |  |  | 1.05 |  |  | 0.82 |  |  |  | 1.043333 | 1.21 | 0.935 | 0.7727273 | 250 | 1.25 | 2 |  | 5 | 1 | x | [9 empty] | C.M.Harris, Noise Control in Buildings, McGraw Hill 1994 |  |  | e
1122 | Faserabsorber, Glaswolleplatte glasgewebekaschiert | Ecophon | Super-G, A | Ecophon GmbH Taschenmacherstr.8 23556 Lübeck Tel: 0451 - 899 52-01 Fax: 0451 - 899 52-11 http://www.ecophon.de E-mail: info@ecophon.de |  | 40 mm |  | 600 x 1200 mm | 200 mm |  |  |  |  | 0.15 | 0.22 | 0.35 | 0.45 | 0.59 | 0.76 | 0.9 | 0.92 | 0.96 | 1 | 0.98 | 0.96 | 0.95 | 0.96 | 0.98 | 1 | 0.98 | 0.96 | 0.95 |  |  |  | 0.875 | 0.95 | 0.975 | 1.026316 | 500 | 1 | 2 |  | 1 |  | x | [9 empty] | Produktblatt des Herstellers |  |  | d
1123 | Faserabsorber, Glaswollekern, Sichtfläche mit Akutex T behandelt, Rückseite mit 15 mm Gipskarton belegt, Kanten versiegelt, sichtbare Unterkonstruktion aus verzinktem Stahl | Ecophon | Combison Duo A | Ecophon GmbH Taschenmacherstr.8 23556 Lübeck Tel: 0451 - 899 52-01 Fax: 0451 - 899 52-11 http://www.ecophon.de E-mail: info@ecophon.de | Akutex T | 54 mm | Deckenelement, hochabsorbierend, schalldämmend, für die Schalldämmung in angrenzenden Räumen bei denen die Trennwände nicht bis zu Rohdecke hinaufreichen | 600 x 600 mm, 625 x 625 mm | tKh = 200 mm (totale Konstruktionshöhe) | ca. 14 kg / m² |  |  |  | 0.15 |  |  | 0.4 |  |  | 0.6 |  |  | 0.95 |  |  | 0.95 |  |  | 0.95 |  |  | 0.95 |  |  |  | 0.8 | 0.775 | 0.95 | 1.225806 | 500 | 0.95 | 2 |  | 1 |  | x | [9 empty] | Herstellerangabe |  |  | d
1124 | Faserabsorber, Glaswollekern, Sichtfläche mit Akutex T behandelt, Rückseite mit 15 mm Gipskarton belegt, Kanten versiegelt, sichtbare Unterkonstruktion aus verzinktem Stahl | Ecophon | Combison Duo B | Ecophon GmbH Taschenmacherstr.8 23556 Lübeck Tel: 0451 - 899 52-01 Fax: 0451 - 899 52-11 http://www.ecophon.de E-mail: info@ecophon.de | Akutex T | 54 mm | Deckenelement, hochabsorbierend, schalldämmend, für die Schalldämmung in angrenzenden Räumen bei denen die Trennwände nicht bis zu Rohdecke hinaufreichen | 600 x 600 mm, 625 x 625 mm | tKh = 200 mm (totale Konstruktionshöhe) | ca. 14 kg / m² |  |  |  | 0.15 |  |  | 0.4 |  |  | 0.6 |  |  | 0.95 |  |  | 0.95 |  |  | 0.95 |  |  | 0.9 |  |  |  | 0.7916667 | 0.775 | 0.925 | 1.193548 | 500 | 0.95 | 2 |  | 1 |  | x | [9 empty] | Herstellerangabe |  |  | d
1125 | Faserabsorber, Glaswollekern, Sichtfläche mit Akutex T behandelt, Rückseite mit Vlies kaschiert, Kanten beschichtet | Ecophon | Focus A | Ecophon GmbH Taschenmacherstr.8 23556 Lübeck Tel: 0451 - 899 52-01 Fax: 0451 - 899 52-11 http://www.ecophon.de E-mail: info@ecophon.de | Akutex T | 20 mm | Deckenelement, leicht demontierbar | 600 x 600 mm, 625 x 625 mm, 1200 x 600 mm, 1250 x 625 mm, 1600 x 600 mm, 1625 x 625 mm, 1800 x 600 mm, 1875 x 625 mm, 2000 x 600 mm, 2000 x 625 mm, 2400 x 600 mm, 2500 x 625 mm | tKh = 400 mm (totale Konstruktionshöhe) | ca. 3 kg / m² inkl. Unterkonstruktion | x |  |  | 0.2 |  |  | 0.8 |  |  | 0.85 |  |  | 0.85 |  |  | 1 |  |  | 1 |  |  | 1 |  |  |  | 0.9166667 | 0.85 | 1 | 1.176471 | 1000 | 1 | 2 |  | 1 |  | x | [9 empty] | Herstellerangabe |  |  | d
1126 | Faserabsorber, Glaswollekern, Sichtfläche mit Akutex T behandelt, Rückseite mit Vlies kaschiert, Kanten beschichtet | Ecophon | Focus A | Ecophon GmbH Taschenmacherstr.8 23556 Lübeck Tel: 0451 - 899 52-01 Fax: 0451 - 899 52-11 http://www.ecophon.de E-mail: info@ecophon.de | Akutex T | 20 mm | Deckenelement, leicht demontierbar | 600 x 600 mm, 625 x 625 mm, 1200 x 600 mm, 1250 x 625 mm, 1600 x 600 mm, 1625 x 625 mm, 1800 x 600 mm, 1875 x 625 mm, 2000 x 600 mm, 2000 x 625 mm, 2400 x 600 mm, 2500 x 625 mm | tKh = 200 mm (totale Konstruktionshöhe) | ca. 3 kg / m² inkl. Unterkonstruktion | x |  |  | 0.05 |  |  | 0.4 |  |  | 0.85 |  |  | 1 |  |  | 0.9 |  |  | 1 |  |  | 0.95 |  |  |  | 0.85 | 0.925 | 0.975 | 1.054054 | 500 | 1 | 2 |  | 1 |  | x | [9 empty] | Produktblatt des Herstellers |  |  | d
1127 | Faserabsorber, Glaswollekern, Sichtfläche mit Akutex T behandelt, Rückseite mit Vlies kaschiert, Kanten beschichtet | Ecophon | Focus A | Ecophon GmbH Taschenmacherstr.8 23556 Lübeck Tel: 0451 - 899 52-01 Fax: 0451 - 899 52-11 http://www.ecophon.de E-mail: info@ecophon.de | Akutex T | 20 mm | Deckenelement, leicht demontierbar | 600 x 600 mm, 625 x 625 mm, 1200 x 600 mm, 1250 x 625 mm, 1600 x 600 mm, 1625 x 625 mm, 1800 x 600 mm, 1875 x 625 mm, 2000 x 600 mm, 2000 x 625 mm, 2400 x 600 mm, 2500 x 625 mm | tKh = 100 mm (totale Konstruktionshöhe) | ca. 3 kg / m² inkl. Unterkonstruktion | x |  |  | 0.05 |  |  | 0.2 |  |  | 0.7 |  |  | 1 |  |  | 1 |  |  | 0.95 |  |  | 0.9 |  |  |  | 0.7916667 | 0.85 | 0.925 | 1.088235 | 500 | 1 | 2 |  | 1 |  | x | [9 empty] | Herstellerangabe |  |  | d
1128 | Faserabsorber, Glaswollekern, Sichtfläche mit Akutex T behandelt, Rückseite mit Vlies kaschiert, Kanten beschichtet | Ecophon | Focus A | Ecophon GmbH Taschenmacherstr.8 23556 Lübeck Tel: 0451 - 899 52-01 Fax: 0451 - 899 52-11 http://www.ecophon.de E-mail: info@ecophon.de | Akutex T | 20 mm | Deckenelement, leicht demontierbar | 600 x 600 mm, 625 x 625 mm, 1200 x 600 mm, 1250 x 625 mm, 1600 x 600 mm, 1625 x 625 mm, 1800 x 600 mm, 1875 x 625 mm, 2000 x 600 mm, 2000 x 625 mm, 2400 x 600 mm, 2500 x 625 mm | tKh = 80 mm (totale Konstruktionshöhe) | ca. 3 kg / m² inkl. Unterkonstruktion | x |  |  | 0.05 |  |  | 0.15 |  |  | 0.6 |  |  | 1 |  |  | 1 |  |  | 0.95 |  |  | 0.95 |  |  |  | 0.775 | 0.8 | 0.95 | 1.1875 | 500 | 1 | 2 |  | 1 |  | x | [9 empty] | Herstellerangabe |  |  | d
1129 | Faserabsorber, Glaswollekern, Sichtfläche mit Akutex T behandelt, Rückseite mit Vlies kaschiert, Kanten beschichtet | Ecophon | Focus A | Ecophon GmbH Taschenmacherstr.8 23556 Lübeck Tel: 0451 - 899 52-01 Fax: 0451 - 899 52-11 http://www.ecophon.de E-mail: info@ecophon.de | Akutex T | 20 mm | Deckenelement, leicht demontierbar | 600 x 600 mm, 625 x 625 mm, 1200 x 600 mm, 1250 x 625 mm, 1600 x 600 mm, 1625 x 625 mm, 1800 x 600 mm, 1875 x 625 mm, 2000 x 600 mm, 2000 x 625 mm, 2400 x 600 mm, 2500 x 625 mm | tKh = 50 mm (totale Konstruktionshöhe) | ca. 3 kg / m² inkl. Unterkonstruktion | x | [5 empty] | 0.1 |  |  | 0.45 |  |  | 0.9 |  |  | 1 |  |  | 1 |  |  | 0.9 |  |  |  | 0.725 | 0.675 | 0.95 | 1.407407 | 1000 | 1 | 2 |  | 1 |  | x | [9 empty] | Herstellerangabe |  |  | d
1130 | Faserabsorber, Glaswollekern, Sichtfläche mit Akutex T behandelt, Rückseite mit Vlies kaschiert, Kanten beschichtet | Ecophon | Focus A/Gamma | Ecophon GmbH Taschenmacherstr.8 23556 Lübeck Tel: 0451 - 899 52-01 Fax: 0451 - 899 52-11 http://www.ecophon.de E-mail: info@ecophon.de | Akutex T | 20 mm | Deckenelement, leicht demontierbar | 600 x 600 mm, 625 x 625 mm, 1200 x 600 mm, 1250 x 625 mm, 1600 x 600 mm, 1625 x 625 mm, 1800 x 600 mm, 1875 x 625 mm, 2000 x 600 mm, 2000 x 625 mm, 2400 x 600 mm, 2500 x 625 mm | tKh = 200 mm (totale Konstruktionshöhe) | ca. 3 kg / m² inkl. Unterkonstruktion | x |  |  | 0.2 |  |  | 0.5 |  |  | 0.4 |  |  | 0.45 |  |  | 0.3 |  |  | 0.2 |  |  | 0.1 |  |  |  | 0.325 | 0.425 | 0.15 | 0.3529412 | 125 | 0.5 | 1 |  | 1 |  | x | [9 empty] | Herstellerangabe |  |  | d
1131 | Faserabsorber, Glaswollekern, Sichtfläche mit Akutex T behandelt, Rückseite mit Vlies kaschiert, Kanten angefast und versiegelt | Ecophon | Focus B | Ecophon GmbH Taschenmacherstr.8 23556 Lübeck Tel: 0451 - 899 52-01 Fax: 0451 - 899 52-11 http://www.ecophon.de E-mail: info@ecophon.de | Akutex T | 20 mm | Deckenelement, minimale Konstruktionshöhe | 600 x 600 mm | tKh = 20 mm (totale Konstruktionshöhe) | ca. 2,5 kg / m² | x | [5 empty] | 0.05 |  |  | 0.3 |  |  | 0.75 |  |  | 0.95 |  |  | 0.95 |  |  | 0.8 |  |  |  | 0.6333333 | 0.525 | 0.875 | 1.666667 | 1000 | 0.95 | 2 |  | 1 |  | x | [9 empty] | Produktblatt des Herstellers |  |  | d
1132 | Faserabsorber, Glaswollekern, Sichtfläche mit Akutex T behandelt, Rückseite mit Vlies kaschiert, Kanten beschichtet | Ecophon | Focus B-D,F | Ecophon GmbH Taschenmacherstr.8 23556 Lübeck Tel: 0451 - 899 52-01 Fax: 0451 - 899 52-11 http://www.ecophon.de E-mail: info@ecophon.de | Akutex T | 20 mm | Deckenelement, leicht demontierbar | 600 x 600 mm, 625 x 625 mm, 1200 x 600 mm, 1250 x 625 mm, 1600 x 600 mm, 1625 x 625 mm, 1800 x 600 mm, 1875 x 625 mm, 2000 x 600 mm, 2000 x 625 mm, 2400 x 600 mm, 2500 x 625 mm | tKh = 200 mm (totale Konstruktionshöhe) | ca. 3 kg / m² inkl. Unterkonstruktion | x |  |  | 0.1 |  |  | 0.45 |  |  | 0.8 |  |  | 0.85 |  |  | 0.85 |  |  | 0.95 |  |  | 0.95 |  |  |  | 0.8083333 | 0.825 | 0.95 | 1.151515 | 2000 | 0.95 | 2 |  | 1 |  | x | [9 empty] | Herstellerangabe |  |  | d
1133 | Faserabsorber, Glaswollekern, Sichtfläche mit Akutex T behandelt, Rückseite mit Vlies kaschiert, Kanten beschichtet | Ecophon | Focus C/B | Ecophon GmbH Taschenmacherstr.8 23556 Lübeck Tel: 0451 - 899 52-01 Fax: 0451 - 899 52-11 http://www.ecophon.de E-mail: info@ecophon.de | Akutex T | 20 mm | Deckenelement, leicht demontierbar | 600 x 600 mm, 625 x 625 mm, 1200 x 600 mm, 1250 x 625 mm, 1600 x 600 mm, 1625 x 625 mm, 1800 x 600 mm, 1875 x 625 mm, 2000 x 600 mm, 2000 x 625 mm, 2400 x 600 mm, 2500 x 625 mm | tKh = 20 mm (totale Konstruktionshöhe) | ca. 3 kg / m² inkl. Unterkonstruktion | x | [5 empty] | 0.05 |  |  | 0.3 |  |  | 0.75 |  |  | 0.95 |  |  | 0.95 |  |  | 0.8 |  |  |  | 0.6333333 | 0.525 | 0.875 | 1.666667 | 1000 | 0.95 | 2 |  | 1 |  | x | [9 empty] | Herstellerangabe |  |  | d
1134 | Faserabsorber, Glaswollekern, Sichtfläche mit Akutex T behandelt, Rückseite mit Vlies kaschiert, Kanten beschichtet | Ecophon | Focus C | Ecophon GmbH Taschenmacherstr.8 23556 Lübeck Tel: 0451 - 899 52-01 Fax: 0451 - 899 52-11 http://www.ecophon.de E-mail: info@ecophon.de | Akutex T | 20 mm | Deckenelement, leicht demontierbar | 600 x 600 mm, 625 x 625 mm, 1200 x 600 mm, 1250 x 625 mm, 1600 x 600 mm, 1625 x 625 mm, 1800 x 600 mm, 1875 x 625 mm, 2000 x 600 mm, 2000 x 625 mm, 2400 x 600 mm, 2500 x 625 mm | tKh = 400 mm (totale Konstruktionshöhe) | ca. 3 kg / m² inkl. Unterkonstruktion | x |  |  | 0.35 |  |  | 0.6 |  |  | 0.7 |  |  | 0.7 |  |  | 0.85 |  |  | 0.9 |  |  | 0.8 |  |  |  | 0.7583333 | 0.7 | 0.85 | 1.214286 | 2000 | 0.9 | 2 |  | 1 |  | x | [9 empty] | Herstellerangabe |  |  | d
1135 | Faserabsorber, Glaswollekern, Sichtfläche mit Akutex T behandelt, Rückseite mit Vlies kaschiert, Kanten angefast und versiegelt | Ecophon | Focus C | Ecophon GmbH Taschenmacherstr.8 23556 Lübeck Tel: 0451 - 899 52-01 Fax: 0451 - 899 52-11 http://www.ecophon.de E-mail: info@ecophon.de | Akutex T | 20 mm | Deckenelement, verdeckte Unterkonstruktion | 600 x 600 mm, 625 x 625 mm, 1200 x 600 mm, 1250 x 625 mm, 1600 x 600 mm, 1625 x 625 mm, 1800 x 600 mm, 1875 x 625 mm, 2000 x 600 mm, 2000 x 625 mm, 2400 x 600 mm, 2500 x 625 mm | tKh = 200 mm (totale Konstruktionshöhe) | ca. 3 kg / m² inkl. Unterkonstruktion | x | [5 empty] | 0.45 |  |  | 0.8 |  |  | 0.85 |  |  | 0.85 |  |  | 0.95 |  |  | 0.95 |  |  |  | 0.8083333 | 0.825 | 0.95 | 1.151515 | 2000 | 0.95 | 2 |  | 1 |  | x | [9 empty] | Produktblatt des Herstellers |  |  | d
1136 | Faserabsorber, Glaswollekern, Sichtfläche mit Akutex T behandelt, Rückseite mit Vlies kaschiert, Kanten angefast und versiegelt | Ecophon | Focus C | Ecophon GmbH Taschenmacherstr.8 23556 Lübeck Tel: 0451 - 899 52-01 Fax: 0451 - 899 52-11 http://www.ecophon.de E-mail: info@ecophon.de | Akutex T | 20 mm | Deckenelement, verdeckte Unterkonstruktion | 600 x 600 mm, 625 x 625 mm, 1200 x 600 mm, 1250 x 625 mm, 1600 x 600 mm, 1625 x 625 mm, 1800 x 600 mm, 1875 x 625 mm, 2000 x 600 mm, 2000 x 625 mm, 2400 x 600 mm, 2500 x 625 mm | tKh = 50 mm (totale Konstruktionshöhe) | ca. 3 kg / m² inkl. Unterkonstruktion | x | [5 empty] | 0.05 |  |  | 0.35 |  |  | 0.8 |  |  | 1 |  |  | 1 |  |  | 0.95 |  |  |  | 0.6916667 | 0.575 | 0.975 | 1.695652 | 1000 | 1 | 4 | 2 | 1 |  | x | [9 empty] | Produktblatt des Herstellers |  |  | d
1137 | Faserabsorber, Glaswollekern, Sichtfläche mit Akutex T behandelt, Rückseite mit Vlies kaschiert, Kanten beschichtet | Ecophon | Focus C | Ecophon GmbH Taschenmacherstr.8 23556 Lübeck Tel: 0451 - 899 52-01 Fax: 0451 - 899 52-11 http://www.ecophon.de E-mail: info@ecophon.de | Akutex T | 20 mm | Deckenelement, leicht demontierbar | 600 x 600 mm, 625 x 625 mm, 1200 x 600 mm, 1250 x 625 mm, 1600 x 600 mm, 1625 x 625 mm, 1800 x 600 mm, 1875 x 625 mm, 2000 x 600 mm, 2000 x 625 mm, 2400 x 600 mm, 2500 x 625 mm | tKh = 35 mm (totale Konstruktionshöhe) | ca. 3 kg / m² inkl. Unterkonstruktion | x | [5 empty] | 0.1 |  |  | 0.4 |  |  | 0.8 |  |  | 1 |  |  | 1 |  |  | 0.95 |  |  |  | 0.7083333 | 0.6 | 0.975 | 1.625 | 1000 | 1 | 2 |  | 1 |  | x | [9 empty] | Herstellerangabe |  |  | d
1138 | Faserabsorber, Glaswollekern, Sichtfläche mit Akutex T behandelt, Rückseite mit Vlies kaschiert, Kanten angefast und versiegelt und für Demontage ausgelegt | Ecophon | Focus D | Ecophon GmbH Taschenmacherstr.8 23556 Lübeck Tel: 0451 - 899 52-01 Fax: 0451 - 899 52-11 http://www.ecophon.de E-mail: info@ecophon.de | Akutex T | 20 mm | Deckenelement, verdeckte Unterkonstruktion, demontierbar | 600 x 600 mm, 625 x 625 mm, 1200 x 600 mm, 1250 x 625 mm, 1600 x 600 mm, 1625 x 625 mm, 1800 x 600 mm, 1875 x 625 mm, 2000 x 600 mm, 2000 x 625 mm, 2400 x 600 mm, 2500 x 625 mm | tKh = 200 mm (totale Konstruktionshöhe) | ca. 3,4 kg / m² inkl. Unterkonstruktion | x | [5 empty] | 0.45 |  |  | 0.8 |  |  | 0.85 |  |  | 0.85 |  |  | 0.95 |  |  | 0.95 |  |  |  | 0.8083333 | 0.825 | 0.95 | 1.151515 | 2000 | 0.95 | 2 |  | 1 |  | x | [9 empty] | Produktblatt des Herstellers |  |  | d
1139 | Faserabsorber, Glaswollekern, Sichtfläche mit Akutex T behandelt, Rückseite mit Vlies kaschiert, Kanten angefast und versiegelt und für Demontage ausgelegt | Ecophon | Focus D | Ecophon GmbH Taschenmacherstr.8 23556 Lübeck Tel: 0451 - 899 52-01 Fax: 0451 - 899 52-11 http://www.ecophon.de E-mail: info@ecophon.de | Akutex T | 20 mm | Deckenelement, verdeckte Unterkonstruktion, demontierbar | 600 x 600 mm, 625 x 625 mm, 1200 x 600 mm, 1250 x 625 mm, 1600 x 600 mm, 1625 x 625 mm, 1800 x 600 mm, 1875 x 625 mm, 2000 x 600 mm, 2000 x 625 mm, 2400 x 600 mm, 2500 x 625 mm | tKh = 50 mm (totale Konstruktionshöhe) | ca. 3,4 kg / m² inkl. Unterkonstruktion | x | [5 empty] | 0.05 |  |  | 0.35 |  |  | 0.8 |  |  | 1 |  |  | 1 |  |  | 0.95 |  |  |  | 0.6916667 | 0.575 | 0.975 | 1.695652 | 1000 | 1 | 2 |  | 1 |  | x | [9 empty] | Produktblatt des Herstellers |  |  | d
1140 | Faserabsorber, Glaswollekern, Sichtfläche mit Akutex T behandelt, Rückseite mit Vlies kaschiert, Kanten beschichtet | Ecophon | Focus D/C | Ecophon GmbH Taschenmacherstr.8 23556 Lübeck Tel: 0451 - 899 52-01 Fax: 0451 - 899 52-11 http://www.ecophon.de E-mail: info@ecophon.de | Akutex T | 20 mm | Deckenelement, leicht demontierbar | 600 x 600 mm, 625 x 625 mm, 1200 x 600 mm, 1250 x 625 mm, 1600 x 600 mm, 1625 x 625 mm, 1800 x 600 mm, 1875 x 625 mm, 2000 x 600 mm, 2000 x 625 mm, 2400 x 600 mm, 2500 x 625 mm | tKh = 50 mm (totale Konstruktionshöhe) | ca. 3 kg / m² inkl. Unterkonstruktion | x |  |  | 0.05 |  |  | 0.15 |  |  | 0.5 |  |  | 0.95 |  |  | 0.95 |  |  | 0.95 |  |  | 0.95 |  |  |  | 0.7416667 | 0.725 | 0.95 | 1.310345 | 500 | 0.95 | 2 |  | 1 |  | x | [9 empty] | Herstellerangabe |  |  | d
1141 | Faserabsorber, Glaswollekern, Sichtfläche mit Akutex T behandelt, Rückseite mit Vlies kaschiert, Kanten versiegelt und für Demontage ausgelegt | Ecophon | Focus DG | Ecophon GmbH Taschenmacherstr.8 23556 Lübeck Tel: 0451 - 899 52-01 Fax: 0451 - 899 52-11 http://www.ecophon.de E-mail: info@ecophon.de | Akutex T | 20 mm / 25 mm | Deckenelement, sehr geringe Konstruktionshöhe, demontierbar | 600 x 600 mm, 625 x 625 mm, 1200 x 600 mm, 1250 x 625 mm, 1600 x 600 mm, 1625 x 625 mm, 1800 x 600 mm, 1875 x 625 mm, 2000 x 600 mm, 2000 x 625 mm, 2400 x 600 mm, 2500 x 625 mm | tKh = 200 mm (totale Konstruktionshöhe) | ca. 3 kg / m² inkl. Unterkonstruktion | x |  |  | 0.15 |  |  | 0.55 |  |  | 0.75 |  |  | 0.8 |  |  | 0.85 |  |  | 0.95 |  |  | 0.95 |  |  |  | 0.8083333 | 0.775 | 0.95 | 1.225806 | 2000 | 0.95 | 2 |  | 1 |  | x | [9 empty] | Produktblatt des Herstellers |  |  | d
1142 | Faserabsorber, Glaswollekern, Sichtfläche mit Akutex T behandelt, Rückseite mit Vlies kaschiert, Kanten beschichtet | Ecophon | Focus DG | Ecophon GmbH Taschenmacherstr.8 23556 Lübeck Tel: 0451 - 899 52-01 Fax: 0451 - 899 52-11 http://www.ecophon.de E-mail: info@ecophon.de | Akutex T | 20 mm | Deckenelement, leicht demontierbar | 600 x 600 mm, 625 x 625 mm, 1200 x 600 mm, 1250 x 625 mm, 1600 x 600 mm, 1625 x 625 mm, 1800 x 600 mm, 1875 x 625 mm, 2000 x 600 mm, 2000 x 625 mm, 2400 x 600 mm, 2500 x 625 mm | tKh = 65 mm (totale Konstruktionshöhe) | ca. 3 kg / m² inkl. Unterkonstruktion | x | [5 empty] | 0.15 |  |  | 0.55 |  |  | 0.95 |  |  | 0.95 |  |  | 0.95 |  |  | 0.95 |  |  |  | 0.75 | 0.75 | 0.95 | 1.266667 | 500 | 0.95 | 2 |  | 1 |  | x | [9 empty] | Herstellerangabe |  |  | d
1143 | Faserabsorber, Glaswollekern, Sichtfläche mit Akutex T behandelt, Rückseite mit Vlies kaschiert, Kanten versiegelt und für Demontage ausgelegt | Ecophon | Focus DG | Ecophon GmbH Taschenmacherstr.8 23556 Lübeck Tel: 0451 - 899 52-01 Fax: 0451 - 899 52-11 http://www.ecophon.de E-mail: info@ecophon.de | Akutex T | 20 mm / 25 mm | Deckenelement, sehr geringe Konstruktionshöhe, demontierbar | 600 x 600 mm, 625 x 625 mm, 1200 x 600 mm, 1250 x 625 mm, 1600 x 600 mm, 1625 x 625 mm, 1800 x 600 mm, 1875 x 625 mm, 2000 x 600 mm, 2000 x 625 mm, 2400 x 600 mm, 2500 x 625 mm | tKh = 50 mm (totale Konstruktionshöhe) | ca. 3 kg / m² inkl. Unterkonstruktion | x | [5 empty] | 0.15 |  |  | 0.45 |  |  | 0.9 |  |  | 0.95 |  |  | 0.95 |  |  | 0.9 |  |  |  | 0.7166667 | 0.675 | 0.925 | 1.37037 | 1000 | 0.95 | 2 |  | 1 |  | x | [9 empty] | Produktblatt des Herstellers |  |  | d
1144 | Faserabsorber, Glaswollekern, Sichtfläche mit Akutex T behandelt, Rückseite mit Vlies kaschiert, Kanten beschichtet | Ecophon | Focus E | Ecophon GmbH Taschenmacherstr.8 23556 Lübeck Tel: 0451 - 899 52-01 Fax: 0451 - 899 52-11 http://www.ecophon.de E-mail: info@ecophon.de | Akutex T | 20 mm | Deckenelement, leicht demontierbar | 600 x 600 mm, 625 x 625 mm, 1200 x 600 mm, 1250 x 625 mm, 1600 x 600 mm, 1625 x 625 mm, 1800 x 600 mm, 1875 x 625 mm, 2000 x 600 mm, 2000 x 625 mm, 2400 x 600 mm, 2500 x 625 mm | tKh = 400 mm (totale Konstruktionshöhe) | ca. 3 kg / m² inkl. Unterkonstruktion | x |  |  | 0.2 |  |  | 0.85 |  |  | 0.8 |  |  | 0.9 |  |  | 0.85 |  |  | 0.9 |  |  | 0.9 |  |  |  | 0.8666667 | 0.85 | 0.9 | 1.058824 | 500 | 0.9 | 2 |  | 1 |  | x | [9 empty] | Herstellerangabe |  |  | d
1145 | Faserabsorber, Glaswollekern, Sichtfläche mit Akutex T behandelt, Rückseite mit Vlies kaschiert, Kanten farbbeschichtet | Ecophon | Focus E | Ecophon GmbH Taschenmacherstr.8 23556 Lübeck Tel: 0451 - 899 52-01 Fax: 0451 - 899 52-11 http://www.ecophon.de E-mail: info@ecophon.de | Akutex T | 20 mm | Deckenelement, demontierbar, Reliefwirkung | 600 x 600 mm, 625 x 625 mm, 1200 x 600 mm, 1250 x 625 mm, 1600 x 600 mm, 1625 x 625 mm, 1800 x 600 mm, 1875 x 625 mm, 2000 x 600 mm, 2000 x 625 mm, 2400 x 600 mm, 2500 x 625 mm | tKh = 200 mm (totale Konstruktionshöhe) | ca. 3 kg / m² inkl. Unterkonstruktion | x |  |  | 0.15 |  |  | 0.45 |  |  | 0.8 |  |  | 0.9 |  |  | 0.85 |  |  | 0.9 |  |  | 0.9 |  |  |  | 0.8 | 0.85 | 0.9 | 1.058824 | 500 | 0.9 | 2 |  | 1 |  | x | [9 empty] | Herstellerangabe |  |  | d
1146 | Faserabsorber, Glaswollekern, Sichtfläche mit Akutex T behandelt, Rückseite mit Vlies kaschiert, Kanten beschichtet | Ecophon | Focus E | Ecophon GmbH Taschenmacherstr.8 23556 Lübeck Tel: 0451 - 899 52-01 Fax: 0451 - 899 52-11 http://www.ecophon.de E-mail: info@ecophon.de | Akutex T | 20 mm | Deckenelement, leicht demontierbar | 600 x 600 mm, 625 x 625 mm, 1200 x 600 mm, 1250 x 625 mm, 1600 x 600 mm, 1625 x 625 mm, 1800 x 600 mm, 1875 x 625 mm, 2000 x 600 mm, 2000 x 625 mm, 2400 x 600 mm, 2500 x 625 mm | tKh = 110 mm (totale Konstruktionshöhe) | ca. 3 kg / m² inkl. Unterkonstruktion | x |  |  | 0.05 |  |  | 0.3 |  |  | 0.7 |  |  | 0.95 |  |  | 0.9 |  |  | 0.95 |  |  | 0.9 |  |  |  | 0.7833333 | 0.825 | 0.925 | 1.121212 | 500 | 0.95 | 2 |  | 1 |  | x | [9 empty] | Herstellerangabe |  |  | d
1147 | Faserabsorber, Glaswollekern, Sichtfläche mit Akutex T behandelt, Rückseite mit Vlies kaschiert, Kanten beschichtet | Ecophon | Focus E | Ecophon GmbH Taschenmacherstr.8 23556 Lübeck Tel: 0451 - 899 52-01 Fax: 0451 - 899 52-11 http://www.ecophon.de E-mail: info@ecophon.de | Akutex T | 20 mm | Deckenelement, leicht demontierbar | 600 x 600 mm, 625 x 625 mm, 1200 x 600 mm, 1250 x 625 mm, 1600 x 600 mm, 1625 x 625 mm, 1800 x 600 mm, 1875 x 625 mm, 2000 x 600 mm, 2000 x 625 mm, 2400 x 600 mm, 2500 x 625 mm | tKh = 90 mm (totale Konstruktionshöhe) | ca. 3 kg / m² inkl. Unterkonstruktion | x |  |  | 0.05 |  |  | 0.25 |  |  | 0.7 |  |  | 0.95 |  |  | 0.95 |  |  | 0.95 |  |  | 0.9 |  |  |  | 0.7833333 | 0.825 | 0.925 | 1.121212 | 500 | 0.95 | 2 |  | 1 |  | x | [9 empty] | Herstellerangabe |  |  | d
1148 | Faserabsorber, Glaswollekern, Sichtfläche mit Akutex T behandelt, Rückseite mit Vlies kaschiert, Kanten beschichtet | Ecophon | Focus E | Ecophon GmbH Taschenmacherstr.8 23556 Lübeck Tel: 0451 - 899 52-01 Fax: 0451 - 899 52-11 http://www.ecophon.de E-mail: info@ecophon.de | Akutex T | 20 mm | Deckenelement, leicht demontierbar | 600 x 600 mm, 625 x 625 mm, 1200 x 600 mm, 1250 x 625 mm, 1600 x 600 mm, 1625 x 625 mm, 1800 x 600 mm, 1875 x 625 mm, 2000 x 600 mm, 2000 x 625 mm, 2400 x 600 mm, 2500 x 625 mm | tKh = 60 mm (totale Konstruktionshöhe) | ca. 3 kg / m² inkl. Unterkonstruktion | x |  |  | 0.05 |  |  | 0.15 |  |  | 0.55 |  |  | 0.9 |  |  | 1 |  |  | 1 |  |  | 0.95 |  |  |  | 0.7583333 | 0.725 | 0.975 | 1.344828 | 1000 | 1 | 2 |  | 1 |  | x | [9 empty] | Herstellerangabe |  |  | d
1149 | Faserabsorber, Glaswollekern, Sichtfläche mit Akutex T behandelt, Rückseite mit Vlies kaschiert, Kanten farbbeschichtet | Ecophon | Focus E | Ecophon GmbH Taschenmacherstr.8 23556 Lübeck Tel: 0451 - 899 52-01 Fax: 0451 - 899 52-11 http://www.ecophon.de E-mail: info@ecophon.de | Akutex T | 20 mm | Deckenelement, demontierbar, Reliefwirkung | 600 x 600 mm, 625 x 625 mm, 1200 x 600 mm, 1250 x 625 mm, 1600 x 600 mm, 1625 x 625 mm, 1800 x 600 mm, 1875 x 625 mm, 2000 x 600 mm, 2000 x 625 mm, 2400 x 600 mm, 2500 x 625 mm | tKh = 50 mm (totale Konstruktionshöhe) | ca. 3 kg / m² inkl. Unterkonstruktion | x | [5 empty] | 0.15 |  |  | 0.55 |  |  | 0.9 |  |  | 0.95 |  |  | 0.95 |  |  | 0.9 |  |  |  | 0.7333333 | 0.725 | 0.925 | 1.275862 | 1000 | 0.95 | 2 |  | 1 |  | x | [9 empty] | Produktblatt des Herstellers |  |  | d
1150 | Faserabsorber, Glaswollekern, Sichtfläche mit Akutex T behandelt, Rückseite mit Vlies kaschiert, Kanten beschichtet | Ecophon | Focus E | Ecophon GmbH Taschenmacherstr.8 23556 Lübeck Tel: 0451 - 899 52-01 Fax: 0451 - 899 52-11 http://www.ecophon.de E-mail: info@ecophon.de | Akutex T | 20 mm | Deckenelement, leicht demontierbar | 600 x 600 mm, 625 x 625 mm, 1200 x 600 mm, 1250 x 625 mm, 1600 x 600 mm, 1625 x 625 mm, 1800 x 600 mm, 1875 x 625 mm, 2000 x 600 mm, 2000 x 625 mm, 2400 x 600 mm, 2500 x 625 mm | tKh = 35 mm (totale Konstruktionshöhe) | ca. 3 kg / m² inkl. Unterkonstruktion | x | [5 empty] | 0.05 |  |  | 0.35 |  |  | 0.8 |  |  | 1 |  |  | 1 |  |  | 0.95 |  |  |  | 0.6916667 | 0.575 | 0.975 | 1.695652 | 1000 | 1 | 2 |  | 1 |  | x | [9 empty] | Herstellerangabe |  |  | d
1151 | Faserabsorber, Glaswollekern, Sichtfläche mit Akutex T behandelt, Rückseite mit Vlies kaschiert, Kanten angefast und versiegelt | Ecophon | Focus Ebx | Ecophon GmbH Taschenmacherstr.8 23556 Lübeck Tel: 0451 - 899 52-01 Fax: 0451 - 899 52-11 http://www.ecophon.de E-mail: info@ecophon.de | Akutex T | 20 mm | Deckenelement, für Montage im sog. "Box Grid" geeignet | 600 x 600 mm | tKh = 200 mm (totale Konstruktionshöhe) | ca. 3 kg / m² inkl. Unterkonstruktion | x | [5 empty] | 0.45 |  |  | 0.8 |  |  | 0.9 |  |  | 0.85 |  |  | 0.9 |  |  | 0.9 |  |  |  | 0.8 | 0.85 | 0.9 | 1.058824 | 500 | 0.9 | 2 |  | 1 |  | x | [9 empty] | Produktblatt des Herstellers |  |  | d
1152 | Faserabsorber, Glaswollekern, Sichtfläche mit Akutex T behandelt, Rückseite mit Vlies kaschiert, Kanten angefast und versiegelt | Ecophon | Focus Ebx | Ecophon GmbH Taschenmacherstr.8 23556 Lübeck Tel: 0451 - 899 52-01 Fax: 0451 - 899 52-11 http://www.ecophon.de E-mail: info@ecophon.de | Akutex T | 20 mm | Deckenelement, für Montage im sog. "Box Grid" geeignet | 600 x 600 mm | tKh = 50 mm (totale Konstruktionshöhe) | ca. 3 kg / m² inkl. Unterkonstruktion | x | [5 empty] | 0.3 |  |  | 0.7 |  |  | 0.95 |  |  | 0.9 |  |  | 0.95 |  |  | 0.9 |  |  |  | 0.7833333 | 0.825 | 0.925 | 1.121212 | 500 | 0.95 | 2 |  | 1 |  | x | [9 empty] | Produktblatt des Herstellers |  |  | d
1153 | Faserabsorber, Glaswollekern, Sichtfläche mit Akutex T behandelt, Rückseite mit Vlies kaschiert, Kanten in Nutenausführung | Ecophon | Focus F | Ecophon GmbH Taschenmacherstr.8 23556 Lübeck Tel: 0451 - 899 52-01 Fax: 0451 - 899 52-11 http://www.ecophon.de E-mail: info@ecophon.de | Akutex T | 20 mm | Deckenelement, mechanische Befestigung direkt auf der Unterlage | 600 x 600 mm, 600 x 1200 mm | tKh = 430 mm (totale Konstruktionshöhe) | ca. 2,5 kg / m² | x |  |  | 0.6 |  |  | 0.6 |  |  | 0.7 |  |  | 0.85 |  |  | 0.9 |  |  | 1 |  |  | 1 |  |  |  | 0.8416667 | 0.775 | 1 | 1.290323 | 2000 | 1 | 2 |  | 1 |  | x | [9 empty] | Produktblatt des Herstellers |  |  | d
1154 | Faserabsorber, Glaswollekern, Sichtfläche mit Akutex T behandelt, Rückseite mit Vlies kaschiert, Kanten in Nutenausführung | Ecophon | Focus F auf Lattung | Ecophon GmbH Taschenmacherstr.8 23556 Lübeck Tel: 0451 - 899 52-01 Fax: 0451 - 899 52-11 http://www.ecophon.de E-mail: info@ecophon.de | Akutex T | 20 mm | Deckenelement, mechanische Befestigung direkt auf der Unterlage | 600 x 600 mm, 600 x 1200 mm | tKh = 428 mm (totale Konstruktionshöhe) | ca. 2,5 kg / m² | x | [5 empty] | 0.1 |  |  | 0.45 |  |  | 0.9 |  |  | 0.95 |  |  | 0.9 |  |  | 0.9 |  |  |  | 0.7 | 0.675 | 0.9 | 1.333333 | 1000 | 0.95 | 2 |  | 1 |  | x | [9 empty] | Herstellerangabe |  |  | d
1155 | Faserabsorber, Glaswollekern, Sichtfläche mit Akutex T behandelt, Rückseite mit Vlies kaschiert, Kanten in Nutenausführung | Ecophon | Focus F auf Lattung | Ecophon GmbH Taschenmacherstr.8 23556 Lübeck Tel: 0451 - 899 52-01 Fax: 0451 - 899 52-11 http://www.ecophon.de E-mail: info@ecophon.de | Akutex T | 20 mm | Deckenelement, mechanische Befestigung direkt auf der Unterlage | 600 x 600 mm, 600 x 1200 mm | tKh = 40 mm (totale Konstruktionshöhe) | ca. 2,5 kg / m² | x | [5 empty] | 0.1 |  |  | 0.45 |  |  | 0.9 |  |  | 0.95 |  |  | 0.9 |  |  | 0.9 |  |  |  | 0.7 | 0.675 | 0.9 | 1.333333 | 1000 | 0.95 | 2 |  | 1 |  | x | [9 empty] | Herstellerangabe |  |  | d
1156 | Faserabsorber, Glaswollekern, Sichtfläche mit Akutex T behandelt, Rückseite mit Vlies kaschiert, Kanten in Nutenausführung | Ecophon | Focus F | Ecophon GmbH Taschenmacherstr.8 23556 Lübeck Tel: 0451 - 899 52-01 Fax: 0451 - 899 52-11 http://www.ecophon.de E-mail: info@ecophon.de | Akutex T | 20 mm | Deckenelement, mechanische Befestigung direkt auf der Unterlage | 600 x 600 mm, 600 x 1200 mm | tKh = 20 mm (totale Konstruktionshöhe) | ca. 2,5 kg / m² | x | [5 empty] | 0.05 |  |  | 0.25 |  |  | 0.7 |  |  | 0.95 |  |  | 1 |  |  | 0.95 |  |  |  | 0.65 | 0.475 | 0.975 | 2.052632 | 2000 | 1 | 2 |  | 1 |  | x | [9 empty] | Herstellerangabe |  |  | d
1157 | Faserabsorber, hochverdichtetes, vorgeformtes und formstabiles Glaswollpaneel, Sichtfläche mit Akutex T beschichtet, Höhenunterschied 210 mm | Ecophon | Focus S-line A 210 | Ecophon GmbH Taschenmacherstr.8 23556 Lübeck Tel: 0451 - 899 52-01 Fax: 0451 - 899 52-11 http://www.ecophon.de E-mail: info@ecophon.de | Akutex T | 16 mm | Deckenelement, für sanfte Übergänge unterschiedlicher Deckenhöhen, Höhenunterschied 210 mm | 1200 x 600 mm | tKh = 200 mm (totale Konstruktionshöhe) | ca. 4 kg / m² inkl. Unterkonstruktion | [6 empty] | 0.45 |  |  | 0.8 |  |  | 0.85 |  |  | 0.85 |  |  | 0.95 |  |  | 0.95 |  |  |  | 0.8083333 | 0.825 | 0.95 | 1.151515 | 2000 | 0.95 | 2 |  | 1 |  | x | [9 empty] | Produktblatt des Herstellers |  |  | d
1158 | Faserabsorber, hochverdichtetes, vorgeformtes und formstabiles Glaswollpaneel, Sichtfläche mit Akutex T beschichtet, Höhenunterschied 210 mm und Plattenstärke 16 mm, oder Höhenunterschied 310 mm, 380 mm und Plattenstärke 20 mm | Ecophon | Focus S-line E 210, 310 und 380 | Ecophon GmbH Taschenmacherstr.8 23556 Lübeck Tel: 0451 - 899 52-01 Fax: 0451 - 899 52-11 http://www.ecophon.de E-mail: info@ecophon.de | Akutex T | 16 mm / 20 mm | Deckenelement, für sanfte Übergänge unterschiedlicher Deckenhöhen, Höhenunterschied 210 mm, 310 mm oder 380 mm | 1200 x 600 mm (210), 1200 x 1200 mm (310), 1200 x 800 mm (380) | tKh = 200 mm (totale Konstruktionshöhe) | ca. 4 kg / m² inkl. Unterkonstruktion | [6 empty] | 0.45 |  |  | 0.8 |  |  | 0.85 |  |  | 0.85 |  |  | 0.95 |  |  | 0.95 |  |  |  | 0.8083333 | 0.825 | 0.95 | 1.151515 | 2000 | 0.95 | 2 |  | 1 |  | x | [9 empty] | Produktblatt des Herstellers |  |  | d
1159 | Faserabsorber, hochverdichtete, vorgeformte Glaswollplatte, Sichtfläche (konkav oder konvex) mit Akutex T behandelt, Höhenunterschied 300 mm oder 450 mm und Plattenstärke 20 mm | Ecophon | Focus Quadro 300 und 450 konkav und konvex | Ecophon GmbH Taschenmacherstr.8 23556 Lübeck Tel: 0451 - 899 52-01 Fax: 0451 - 899 52-11 http://www.ecophon.de E-mail: info@ecophon.de | Akutex T | 20 mm | Deckenelement, für sanfte Übergänge unterschiedlicher Deckenhöhen, Höhenunterschied 300 mm oder 450 mm | 1200 x 300 mm (300), 1200 x 450 mm (450) | tKh = 200 mm (totale Konstruktionshöhe) | ca. 4 kg / m² inkl. Unterkonstruktion | [6 empty] | 0.45 |  |  | 0.8 |  |  | 0.85 |  |  | 0.85 |  |  | 0.95 |  |  | 0.95 |  |  |  | 0.8083333 | 0.825 | 0.95 | 1.151515 | 2000 | 0.95 | 2 |  | 1 |  | x | [9 empty] | Produktblatt des Herstellers |  |  | d
1160 | Faserabsorber, hochverdichtetes, vorgeformtes und formstabiles Glaswollpaneel, Sichtfläche mit Akutex T beschichtet, Höhenunterschied 150 mm oder 600 mm je nach Montageart, Plattenstärke 20 mm | Ecophon | Focus L-line | Ecophon GmbH Taschenmacherstr.8 23556 Lübeck Tel: 0451 - 899 52-01 Fax: 0451 - 899 52-11 http://www.ecophon.de E-mail: info@ecophon.de | Akutex T | 20 mm | Deckenelement, zur Überwindung von Unterschieden in der Deckenhöhe, Höhenunterschied 150 mm oder 600 mm je nach Montageart | 1200 x 600 mm (150), 1200 x 162 mm (600) | tKh = 200 mm (totale Konstruktionshöhe) | ca. 5 kg / m² inkl. Unterkonstruktion bei horizontaler Montage, ca. 17 kg / m² inkl. Unterkonstruktion bei vertikaler Montage | [6 empty] | 0.45 |  |  | 0.8 |  |  | 0.85 |  |  | 0.85 |  |  | 0.95 |  |  | 0.95 |  |  |  | 0.8083333 | 0.825 | 0.95 | 1.151515 | 2000 | 0.95 | 2 |  | 1 |  | x | [9 empty] | Produktblatt des Herstellers |  |  | d
1161 | Faserabsorber, Glaswolle, Sichtfläche mit Akutex T beschichtet, Plattenstärke 30 mm | Ecophon | Flexiform | Ecophon GmbH Taschenmacherstr.8 23556 Lübeck Tel: 0451 - 899 52-01 Fax: 0451 - 899 52-11 http://www.ecophon.de E-mail: info@ecophon.de | Akutex T | 30 mm | Deckenelement, wird mit Hilfe von vorgeformten T-Profilen in die konvexe oder konkave Form gebracht (Mindestradius 200 mm), für spezielle Designs oder Anpaßarbeiten | 1200 x 600 mm, 1600 x 600 mm, 2000 x 600 mm, 2400 x 600 mm | tKh = 400 mm (totale Konstruktionshöhe) | ca. 3 kg / m² inkl. Unterkonstruktion |  |  |  | 0.3 |  |  | 0.65 |  |  | 0.9 |  |  | 0.85 |  |  | 0.9 |  |  | 0.9 |  |  | 0.75 |  |  |  | 0.825 | 0.875 | 0.825 | 0.9428571 | 250 | 0.9 | 2 |  | 1 |  | x | [9 empty] | Herstellerangabe |  |  | d
1162 | Faserabsorber, Glaswolle, Sichtfläche mit Akutex T beschichtet, Plattenstärke 30 mm | Ecophon | Flexiform | Ecophon GmbH Taschenmacherstr.8 23556 Lübeck Tel: 0451 - 899 52-01 Fax: 0451 - 899 52-11 http://www.ecophon.de E-mail: info@ecophon.de | Akutex T | 30 mm | Deckenelement, wird mit Hilfe von vorgeformten T-Profilen in die konvexe oder konkave Form gebracht (Mindestradius 200 mm), für spezielle Designs oder Anpaßarbeiten | 1200 x 600 mm, 1600 x 600 mm, 2000 x 600 mm, 2400 x 600 mm | tKh = 200 mm (totale Konstruktionshöhe) | ca. 3 kg / m² inkl. Unterkonstruktion |  |  |  | 0.15 |  |  | 0.45 |  |  | 0.9 |  |  | 0.95 |  |  | 0.85 |  |  | 0.9 |  |  | 0.7 |  |  |  | 0.7916667 | 0.925 | 0.8 | 0.8648649 | 500 | 0.95 | 2 |  | 1 |  | x | [9 empty] | Herstellerangabe |  |  | d
1163 | Faserabsorber, Glaswollekern, Sichtfläche mit Akutex T behandelt, Rückseite mit Vlies kaschiert, Kanten versiegelt | Ecophon | Gedina A | Ecophon GmbH Taschenmacherstr.8 23556 Lübeck Tel: 0451 - 899 52-01 Fax: 0451 - 899 52-11 http://www.ecophon.de E-mail: info@ecophon.de | Akutex T | 15 mm | Deckenelement, leicht montierbar, sichtbare Unterkonstruktion | 600 x 600 mm, 625 x 625 mm, 1200 x 600 mm, 1250 x 625 mm, 1200 x 1200 mm, 1250 x 1250 mm | tKh = 400 mm (totale Konstruktionshöhe) | ca. 2,5 kg / m² inkl. Unterkonstruktion | x |  |  | 0.15 |  |  | 0.55 |  |  | 0.8 |  |  | 0.8 |  |  | 0.9 |  |  | 1 |  |  | 1 |  |  |  | 0.8416667 | 0.8 | 1 | 1.25 | 2000 | 1 | 2 |  | 1 |  | x | [9 empty] | Herstellerangabe |  |  | d
1164 | Faserabsorber, Glaswollekern, Sichtfläche mit Akutex T behandelt, Rückseite mit Vlies kaschiert, Kanten versiegelt | Ecophon | Gedina A | Ecophon GmbH Taschenmacherstr.8 23556 Lübeck Tel: 0451 - 899 52-01 Fax: 0451 - 899 52-11 http://www.ecophon.de E-mail: info@ecophon.de | Akutex T | 15 mm | Deckenelement, leicht montierbar, sichtbare Unterkonstruktion | 600 x 600 mm, 625 x 625 mm, 1200 x 600 mm, 1250 x 625 mm, 1200 x 1200 mm, 1250 x 1250 mm | tKh = 200 mm (totale Konstruktionshöhe) | ca. 2,5 kg / m² inkl. Unterkonstruktion | x |  |  | 0.1 |  |  | 0.35 |  |  | 0.85 |  |  | 0.95 |  |  | 0.85 |  |  | 0.95 |  |  | 0.9 |  |  |  | 0.8083333 | 0.9 | 0.925 | 1.027778 | 500 | 0.95 | 2 |  | 1 |  | x | [9 empty] | Herstellerangabe |  |  | d
1165 | Faserabsorber, Glaswollekern, Sichtfläche mit Akutex T behandelt, Rückseite mit Vlies kaschiert, Kanten versiegelt | Ecophon | Gedina A | Ecophon GmbH Taschenmacherstr.8 23556 Lübeck Tel: 0451 - 899 52-01 Fax: 0451 - 899 52-11 http://www.ecophon.de E-mail: info@ecophon.de | Akutex T | 15 mm | Deckenelement, leicht montierbar, sichtbare Unterkonstruktion | 600 x 600 mm, 625 x 625 mm, 1200 x 600 mm, 1250 x 625 mm, 1200 x 1200 mm, 1250 x 1250 mm | tKh = 100 mm (totale Konstruktionshöhe) | ca. 2,5 kg / m² inkl. Unterkonstruktion | x | [5 empty] | 0.2 |  |  | 0.55 |  |  | 0.95 |  |  | 1 |  |  | 0.9 |  |  | 0.95 |  |  |  | 0.7583333 | 0.75 | 0.925 | 1.233333 | 1000 | 1 | 2 |  | 1 |  | x | [9 empty] | Herstellerangabe |  |  | d
1166 | Faserabsorber, Glaswollekern, Sichtfläche mit Akutex T behandelt, Rückseite mit Vlies kaschiert, Kanten versiegelt | Ecophon | Gedina A | Ecophon GmbH Taschenmacherstr.8 23556 Lübeck Tel: 0451 - 899 52-01 Fax: 0451 - 899 52-11 http://www.ecophon.de E-mail: info@ecophon.de | Akutex T | 15 mm | Deckenelement, leicht montierbar, sichtbare Unterkonstruktion | 600 x 600 mm, 625 x 625 mm, 1200 x 600 mm, 1250 x 625 mm, 1200 x 1200 mm, 1250 x 1250 mm | tKh = 50 mm (totale Konstruktionshöhe) | ca. 2,5 kg / m² inkl. Unterkonstruktion | x | [5 empty] | 0.1 |  |  | 0.35 |  |  | 0.8 |  |  | 1 |  |  | 1 |  |  | 0.9 |  |  |  | 0.6916667 | 0.575 | 0.95 | 1.652174 | 1000 | 1 | 2 |  | 1 |  | x | [9 empty] | Herstellerangabe |  |  | d
1167 | Faserabsorber, Glaswollekern, Sichtfläche mit Akutex T behandelt, Rückseite mit Vlies kaschiert, Kanten versiegelt | Ecophon | Gedina E | Ecophon GmbH Taschenmacherstr.8 23556 Lübeck Tel: 0451 - 899 52-01 Fax: 0451 - 899 52-11 http://www.ecophon.de E-mail: info@ecophon.de | Akutex T | 15 mm | Deckenelement, leicht montierbar, Unterkonstruktion durch Schatteneffekt teilweise verborgen | 600 x 600 mm, 625 x 625 mm, 1200 x 600 mm, 1250 x 625 mm, 1200 x 1200 mm, 1250 x 1250 mm | tKh = 400 mm (totale Konstruktionshöhe) | ca. 2,5 kg / m² inkl. Unterkonstruktion | x |  |  | 0.1 |  |  | 0.45 |  |  | 0.8 |  |  | 0.75 |  |  | 0.9 |  |  | 1 |  |  | 1 |  |  |  | 0.8166667 | 0.775 | 1 | 1.290323 | 2000 | 1 | 2 |  | 1 |  | x | [9 empty] | Herstellerangabe |  |  | d
1168 | Faserabsorber, Glaswollekern, Sichtfläche mit Akutex T behandelt, Rückseite mit Vlies kaschiert, Kanten versiegelt | Ecophon | Gedina E | Ecophon GmbH Taschenmacherstr.8 23556 Lübeck Tel: 0451 - 899 52-01 Fax: 0451 - 899 52-11 http://www.ecophon.de E-mail: info@ecophon.de | Akutex T | 15 mm | Deckenelement, leicht montierbar, Unterkonstruktion durch Schatteneffekt teilweise verborgen | 600 x 600 mm, 625 x 625 mm, 1200 x 600 mm, 1250 x 625 mm, 1200 x 1200 mm, 1250 x 1250 mm | tKh = 200 mm (totale Konstruktionshöhe) | ca. 2,5 kg / m² inkl. Unterkonstruktion | x |  |  | 0.05 |  |  | 0.4 |  |  | 0.85 |  |  | 0.95 |  |  | 0.85 |  |  | 0.95 |  |  | 0.95 |  |  |  | 0.825 | 0.9 | 0.95 | 1.055556 | 500 | 0.95 | 2 |  | 1 |  | x | [9 empty] | Produktblatt des Herstellers |  |  | d
1169 | Faserabsorber, Glaswollekern, Sichtfläche mit Akutex T behandelt, Rückseite mit Vlies kaschiert, Kanten versiegelt | Ecophon | Gedina E | Ecophon GmbH Taschenmacherstr.8 23556 Lübeck Tel: 0451 - 899 52-01 Fax: 0451 - 899 52-11 http://www.ecophon.de E-mail: info@ecophon.de | Akutex T | 15 mm | Deckenelement, leicht montierbar, Unterkonstruktion durch Schatteneffekt teilweise verborgen | 600 x 600 mm, 625 x 625 mm, 1200 x 600 mm, 1250 x 625 mm, 1200 x 1200 mm, 1250 x 1250 mm | tKh = 110 mm (totale Konstruktionshöhe) | ca. 2,5 kg / m² inkl. Unterkonstruktion | x | [5 empty] | 0.25 |  |  | 0.6 |  |  | 0.95 |  |  | 0.95 |  |  | 0.95 |  |  | 0.95 |  |  |  | 0.775 | 0.775 | 0.95 | 1.225806 | 500 | 0.95 | 2 |  | 1 |  | x | [9 empty] | Herstellerangabe |  |  | d
1170 | Faserabsorber, Glaswollekern, Sichtfläche mit Akutex T behandelt, Rückseite mit Vlies kaschiert, Kanten versiegelt | Ecophon | Gedina E | Ecophon GmbH Taschenmacherstr.8 23556 Lübeck Tel: 0451 - 899 52-01 Fax: 0451 - 899 52-11 http://www.ecophon.de E-mail: info@ecophon.de | Akutex T | 15 mm | Deckenelement, leicht montierbar, Unterkonstruktion durch Schatteneffekt teilweise verborgen | 600 x 600 mm, 625 x 625 mm, 1200 x 600 mm, 1250 x 625 mm, 1200 x 1200 mm, 1250 x 1250 mm | tKh = 60 mm (totale Konstruktionshöhe) | ca. 2,5 kg / m² inkl. Unterkonstruktion | x | [5 empty] | 0.1 |  |  | 0.4 |  |  | 0.85 |  |  | 1 |  |  | 1 |  |  | 0.95 |  |  |  | 0.7166667 | 0.625 | 0.975 | 1.56 | 1000 | 1 | 2 |  | 1 |  | x | [9 empty] | Produktblatt des Herstellers |  |  | d
1171 | Faserabsorber, Glaswollplatte, Sichtfläche mit eingefärbtem Glavlies in weiß, sowie aufgedrucktem Muster, fissured oder pinpoint, belegt, Rückseite mit ungefärbtem Vlies kaschiert, auch mit versiegelten Kanten lieferbar | Ecophon | Advantage A | Ecophon GmbH Taschenmacherstr.8 23556 Lübeck Tel: 0451 - 899 52-01 Fax: 0451 - 899 52-11 http://www.ecophon.de E-mail: info@ecophon.de | Glasvlies weiß, aufgedrucktes Muster fissured oder pinpoint | 15 mm | Deckenelement, leicht montierbar, Unterkonstruktion sichtbar | 600 x 600 mm, 625 x 625 mm, 1200 x 600 mm, 1250 x 625 mm | tKh = 200 mm (totale Konstruktionshöhe) | ca. 3 kg / m² inkl. Unterkonstruktion | x | [5 empty] | 0.4 |  |  | 0.8 |  |  | 0.95 |  |  | 0.8 |  |  | 0.95 |  |  | 0.95 |  |  |  | 0.8083333 | 0.875 | 0.95 | 1.085714 | 500 | 0.95 | 2 |  | 1 |  | x | [9 empty] | Produktblatt des Herstellers |  |  | d
1172 | Faserabsorber, Glaswollplatte, Sichtfläche mit eingefärbtem Glavlies in weiß, sowie aufgedrucktem Muster, fissured oder pinpoint, belegt, Rückseite mit ungefärbtem Vlies kaschiert, auch mit versiegelten Kanten lieferbar | Ecophon | Advantage A | Ecophon GmbH Taschenmacherstr.8 23556 Lübeck Tel: 0451 - 899 52-01 Fax: 0451 - 899 52-11 http://www.ecophon.de E-mail: info@ecophon.de | Glasvlies weiß, aufgedrucktes Muster fissured oder pinpoint | 15 mm | Deckenelement, leicht montierbar, Unterkonstruktion sichtbar | 600 x 600 mm, 625 x 625 mm, 1200 x 600 mm, 1250 x 625 mm | tKh = 50 mm (totale Konstruktionshöhe) | ca. 3 kg / m² inkl. Unterkonstruktion | x | [5 empty] | 0.1 |  |  | 0.3 |  |  | 0.7 |  |  | 1 |  |  | 1 |  |  | 0.95 |  |  |  | 0.675 | 0.5 | 0.975 | 1.95 | 1000 | 1 | 2 |  | 1 |  | x | [9 empty] | Produktblatt des Herstellers |  |  | d
1173 | Faserabsorber, Glaswollplatte, Sichtfläche mit weißem Vlies kaschiert, Rückseite mit ungefärbtem Vlies kaschiert, versiegelte Kanten | Ecophon | Advantage E | Ecophon GmbH Taschenmacherstr.8 23556 Lübeck Tel: 0451 - 899 52-01 Fax: 0451 - 899 52-11 http://www.ecophon.de E-mail: info@ecophon.de | Vlies weiß | 15 mm | Deckenelement, leicht montierbar, Unterkonstruktion sichtbar | 600 x 600 mm, 625 x 625 mm, 1200 x 600 mm, 1250 x 625 mm | tKh = 200 mm (totale Konstruktionshöhe) | ca. 3 kg / m² inkl. Unterkonstruktion | x | [5 empty] | 0.45 |  |  | 0.8 |  |  | 0.95 |  |  | 0.7 |  |  | 0.95 |  |  | 1 |  |  |  | 0.8083333 | 0.875 | 0.975 | 1.114286 | 4000 | 1 | 2 |  | 1 |  | x | [9 empty] | Produktblatt des Herstellers |  |  | d
1174 | Faserabsorber, Glaswollplatte, Sichtfläche mit weißem Vlies kaschiert, Rückseite mit ungefärbtem Vlies kaschiert, versiegelte Kanten | Ecophon | Advantage E | Ecophon GmbH Taschenmacherstr.8 23556 Lübeck Tel: 0451 - 899 52-01 Fax: 0451 - 899 52-11 http://www.ecophon.de E-mail: info@ecophon.de | Vlies weiß | 15 mm | Deckenelement, leicht montierbar, Unterkonstruktion sichtbar | 600 x 600 mm, 625 x 625 mm, 1200 x 600 mm, 1250 x 625 mm | tKh = 50 mm (totale Konstruktionshöhe) | ca. 3 kg / m² inkl. Unterkonstruktion | x | [5 empty] | 0.1 |  |  | 0.3 |  |  | 0.85 |  |  | 1 |  |  | 0.95 |  |  | 0.95 |  |  |  | 0.6916667 | 0.575 | 0.95 | 1.652174 | 1000 | 1 | 2 |  | 1 |  | x | [9 empty] | Produktblatt des Herstellers |  |  | d
1175 | Faserabsorber, Glaswollplatte, Oberfläche Akutex T, Rückseite mit Vlies kaschiert, versiegelte Kanten | Ecophon | Master A, alpha | Ecophon GmbH Taschenmacherstr.8 23556 Lübeck Tel: 0451 - 899 52-01 Fax: 0451 - 899 52-11 http://www.ecophon.de E-mail: info@ecophon.de | Akutex T | 40 mm | Deckenelement, demontierbar, Unterkonstruktion sichtbar, für Schulen und überall dort, wo die Anforderungen an eine gute Sprachverständlichkeit besonders hoch sind | 600 x 600 mm, 625 x 625 mm, 1200 x 600 mm, 1250 x 625 mm, 1200 x 1200 mm, 1250 x 1250 mm | tKh = 400 mm (totale Konstruktionshöhe) | ca. 5 kg / m² inkl. Unterkonstruktion | x |  |  | 0.15 |  |  | 0.55 |  |  | 0.8 |  |  | 0.95 |  |  | 1 |  |  | 1 |  |  | 1 |  |  |  | 0.8833333 | 0.875 | 1 | 1.142857 | 1000 | 1 | 2 |  | 1 |  | x | [9 empty] | Herstellerangabe |  |  | d
1176 | Faserabsorber, Glaswollplatte, Oberfläche Akutex T, Rückseite mit Vlies kaschiert, versiegelte Kanten | Ecophon | Master A, alpha | Ecophon GmbH Taschenmacherstr.8 23556 Lübeck Tel: 0451 - 899 52-01 Fax: 0451 - 899 52-11 http://www.ecophon.de E-mail: info@ecophon.de | Akutex T | 40 mm | Deckenelement, demontierbar, Unterkonstruktion sichtbar, für Schulen und überall dort, wo die Anforderungen an eine gute Sprachverständlichkeit besonders hoch sind | 600 x 600 mm, 625 x 625 mm, 1200 x 600 mm, 1250 x 625 mm, 1200 x 1200 mm, 1250 x 1250 mm | tKh = 200 mm (totale Konstruktionshöhe) | ca. 5 kg / m² inkl. Unterkonstruktion | x |  |  | 0.15 |  |  | 0.5 |  |  | 0.9 |  |  | 1 |  |  | 0.95 |  |  | 1 |  |  | 0.9 |  |  |  | 0.875 | 0.95 | 0.95 | 1 | 500 | 1 | 2 |  | 1 |  | x | [9 empty] | Herstellerangabe |  |  | d
1177 | Faserabsorber, Glaswollplatte, Oberfläche Akutex T, Rückseite mit Vlies kaschiert, versiegelte Kanten | Ecophon | Master A, alpha | Ecophon GmbH Taschenmacherstr.8 23556 Lübeck Tel: 0451 - 899 52-01 Fax: 0451 - 899 52-11 http://www.ecophon.de E-mail: info@ecophon.de | Akutex T | 40 mm | Deckenelement, demontierbar, Unterkonstruktion sichtbar, für Schulen und überall dort, wo die Anforderungen an eine gute Sprachverständlichkeit besonders hoch sind | 600 x 600 mm, 625 x 625 mm, 1200 x 600 mm, 1250 x 625 mm, 1200 x 1200 mm, 1250 x 1250 mm | tKh = 160 mm (totale Konstruktionshöhe) | ca. 5 kg / m² inkl. Unterkonstruktion | x | [5 empty] | 0.5 |  |  | 0.85 |  |  | 1 |  |  | 1 |  |  | 1 |  |  | 1 |  |  |  | 0.8916667 | 0.925 | 1 | 1.081081 | 500 | 1 | 2 |  | 1 |  | x | [9 empty] | Herstellerangabe |  |  | d
1178 | Faserabsorber, Glaswollplatte, Oberfläche Akutex T, Rückseite mit Vlies kaschiert, versiegelte Kanten | Ecophon | Master A, alpha | Ecophon GmbH Taschenmacherstr.8 23556 Lübeck Tel: 0451 - 899 52-01 Fax: 0451 - 899 52-11 http://www.ecophon.de E-mail: info@ecophon.de | Akutex T | 40 mm | Deckenelement, demontierbar, Unterkonstruktion sichtbar, für Schulen und überall dort, wo die Anforderungen an eine gute Sprachverständlichkeit besonders hoch sind | 600 x 600 mm, 625 x 625 mm, 1200 x 600 mm, 1250 x 625 mm, 1200 x 1200 mm, 1250 x 1250 mm | tKh = 50 mm (totale Konstruktionshöhe) | ca. 5 kg / m² inkl. Unterkonstruktion | x |  |  | 0.05 |  |  | 0.25 |  |  | 0.7 |  |  | 1 |  |  | 1 |  |  | 0.95 |  |  | 0.9 |  |  |  | 0.8 | 0.85 | 0.925 | 1.088235 | 500 | 1 | 2 |  | 1 |  | x | [9 empty] | Herstellerangabe |  |  | d
1179 | Faserabsorber, Glaswollplatte, Oberfläche Akutex T, Rückseite mit Vlies kaschiert, versiegelte Kanten | Ecophon | Master A, alpha + Master Extra Bass | Ecophon GmbH Taschenmacherstr.8 23556 Lübeck Tel: 0451 - 899 52-01 Fax: 0451 - 899 52-11 http://www.ecophon.de E-mail: info@ecophon.de | Akutex T | 140 mm | Deckenelement, demontierbar, Unterkonstruktion sichtbar, für Schulen und überall dort, wo die Anforderungen an eine gute Sprachverständlichkeit besonders hoch sind | 600 x 600 mm, 625 x 625 mm, 1200 x 600 mm, 1250 x 625 mm, 1200 x 1200 mm, 1250 x 1250 mm | tKh = 200 mm (totale Konstruktionshöhe) | ca. 5 kg / m² inkl. Unterkonstruktion | x |  |  | 0.4 |  |  | 0.85 |  |  | 0.95 |  |  | 0.95 |  |  | 1 |  |  | 1 |  |  | 0.95 |  |  |  | 0.95 | 0.95 | 0.975 | 1.026316 | 1000 | 1 | 2 |  | 1 |  | x | [9 empty] | Herstellerangabe |  |  | d
1180 | Faserabsorber, Glaswollplatte, Oberflächenstruktur, Rückseite mit Vlies kaschiert, versiegelte Kanten | Ecophon | Master A, beta | Ecophon GmbH Taschenmacherstr.8 23556 Lübeck Tel: 0451 - 899 52-01 Fax: 0451 - 899 52-11 http://www.ecophon.de E-mail: info@ecophon.de |  | 40 mm | Deckenelement, demontierbar, Unterkonstruktion sichtbar, für Schulen und überall dort, wo die Anforderungen an eine gute Sprachverständlichkeit besonders hoch sind | 600 x 600 mm, 625 x 625 mm, 1200 x 600 mm, 1250 x 625 mm, 1200 x 1200 mm, 1250 x 1250 mm | tKh = 400 mm (totale Konstruktionshöhe) | ca. 5 kg / m² inkl. Unterkonstruktion | x |  |  | 0.25 |  |  | 0.5 |  |  | 0.65 |  |  | 0.85 |  |  | 0.85 |  |  | 0.75 |  |  | 0.55 |  |  |  | 0.6916667 | 0.75 | 0.65 | 0.8666667 | 500 | 0.85 | 2 |  | 1 |  | x | [9 empty] | Herstellerangabe |  |  | d
1181 | Faserabsorber, Glaswollplatte, Oberflächenstruktur, Rückseite mit Vlies kaschiert, versiegelte Kanten | Ecophon | Master A, beta | Ecophon GmbH Taschenmacherstr.8 23556 Lübeck Tel: 0451 - 899 52-01 Fax: 0451 - 899 52-11 http://www.ecophon.de E-mail: info@ecophon.de |  | 40 mm | Deckenelement, demontierbar, Unterkonstruktion sichtbar, für Schulen und überall dort, wo die Anforderungen an eine gute Sprachverständlichkeit besonders hoch sind | 600 x 600 mm, 625 x 625 mm, 1200 x 600 mm, 1250 x 625 mm, 1200 x 1200 mm, 1250 x 1250 mm | tKh = 200 mm (totale Konstruktionshöhe) | ca. 5 kg / m² inkl. Unterkonstruktion | x |  |  | 0.2 |  |  | 0.5 |  |  | 0.75 |  |  | 0.85 |  |  | 0.85 |  |  | 0.7 |  |  | 0.55 |  |  |  | 0.7 | 0.8 | 0.625 | 0.78125 | 500 | 0.85 | 2 |  | 1 |  | x | [9 empty] | Herstellerangabe |  |  | d
1182 | Faserabsorber, Glaswollplatte, Oberflächenstruktur, Rückseite mit Vlies kaschiert, versiegelte Kanten | Ecophon | Master A, beta | Ecophon GmbH Taschenmacherstr.8 23556 Lübeck Tel: 0451 - 899 52-01 Fax: 0451 - 899 52-11 http://www.ecophon.de E-mail: info@ecophon.de |  | 40 mm | Deckenelement, demontierbar, Unterkonstruktion sichtbar, für Schulen und überall dort, wo die Anforderungen an eine gute Sprachverständlichkeit besonders hoch sind | 600 x 600 mm, 625 x 625 mm, 1200 x 600 mm, 1250 x 625 mm, 1200 x 1200 mm, 1250 x 1250 mm | tKh = 50 mm (totale Konstruktionshöhe) | ca. 5 kg / m² inkl. Unterkonstruktion | x |  |  | 0.05 |  |  | 0.3 |  |  | 0.75 |  |  | 1 |  |  | 0.85 |  |  | 0.7 |  |  | 0.55 |  |  |  | 0.6916667 | 0.875 | 0.625 | 0.7142857 | 500 | 1 | 2 |  | 1 |  | x | [9 empty] | Herstellerangabe |  |  | d
1183 | Faserabsorber, Glaswollplatte, Oberflächenstruktur, Rückseite mit Vlies kaschiert, versiegelte Kanten | Ecophon | Master A, beta + Master Extra Bass | Ecophon GmbH Taschenmacherstr.8 23556 Lübeck Tel: 0451 - 899 52-01 Fax: 0451 - 899 52-11 http://www.ecophon.de E-mail: info@ecophon.de |  | 140 mm | Deckenelement, demontierbar, Unterkonstruktion sichtbar, für Schulen und überall dort, wo die Anforderungen an eine gute Sprachverständlichkeit besonders hoch sind | 600 x 600 mm, 625 x 625 mm, 1200 x 600 mm, 1250 x 625 mm, 1200 x 1200 mm, 1250 x 1250 mm | tKh = 200 mm (totale Konstruktionshöhe) | ca. 5 kg / m² inkl. Unterkonstruktion | x |  |  | 0.6 |  |  | 0.8 |  |  | 0.75 |  |  | 0.8 |  |  | 0.85 |  |  | 0.75 |  |  | 0.6 |  |  |  | 0.7583333 | 0.775 | 0.675 | 0.8709677 | 1000 | 0.85 | 2 |  | 1 |  | x | [9 empty] | Herstellerangabe |  |  | d
1184 | Faserabsorber, Glaswollplatte, Oberflächenstruktur, Rückseite mit Vlies kaschiert, versiegelte Kanten | Ecophon | Master A, gamma | Ecophon GmbH Taschenmacherstr.8 23556 Lübeck Tel: 0451 - 899 52-01 Fax: 0451 - 899 52-11 http://www.ecophon.de E-mail: info@ecophon.de |  | 40 mm | Deckenelement, demontierbar, Unterkonstruktion sichtbar, für Schulen und überall dort, wo die Anforderungen an eine gute Sprachverständlichkeit besonders hoch sind | 600 x 600 mm, 625 x 625 mm, 1200 x 600 mm, 1250 x 625 mm, 1200 x 1200 mm, 1250 x 1250 mm | tKh = 200 mm (totale Konstruktionshöhe) | ca. 5 kg / m² inkl. Unterkonstruktion | x |  |  | 0.25 |  |  | 0.4 |  |  | 0.55 |  |  | 0.5 |  |  | 0.3 |  |  | 0.15 |  |  | 0.1 |  |  |  | 0.3333333 | 0.525 | 0.125 | 0.2380952 | 250 | 0.55 | 1 |  | 1 |  | x | [9 empty] | Produktblatt des Herstellers |  |  | d
1185 | Faserabsorber, Glaswollplatte, Oberflächenstruktur, Rückseite mit Vlies kaschiert, versiegelte Kanten | Ecophon | Master A, gamma | Ecophon GmbH Taschenmacherstr.8 23556 Lübeck Tel: 0451 - 899 52-01 Fax: 0451 - 899 52-11 http://www.ecophon.de E-mail: info@ecophon.de |  | 40 mm | Deckenelement, demontierbar, Unterkonstruktion sichtbar, für Schulen und überall dort, wo die Anforderungen an eine gute Sprachverständlichkeit besonders hoch sind | 600 x 600 mm, 625 x 625 mm, 1200 x 600 mm, 1250 x 625 mm, 1200 x 1200 mm, 1250 x 1250 mm | tKh = 50 mm (totale Konstruktionshöhe) | ca. 5 kg / m² inkl. Unterkonstruktion | x |  |  | 0.05 |  |  | 0.45 |  |  | 0.5 |  |  | 0.55 |  |  | 0.3 |  |  | 0.15 |  |  | 0.1 |  |  |  | 0.3416667 | 0.525 | 0.125 | 0.2380952 | 500 | 0.55 | 1 |  | 1 |  | x | [9 empty] | Produktblatt des Herstellers |  |  | d
1186 | Faserabsorber, Glaswollplatte, Oberflächenbeschichtung Akutex T, Rückseite mit Vlies kaschiert, farbbeschichtete Kanten | Ecophon | Master B/alpha | Ecophon GmbH Taschenmacherstr.8 23556 Lübeck Tel: 0451 - 899 52-01 Fax: 0451 - 899 52-11 http://www.ecophon.de E-mail: info@ecophon.de | Akutex T | 40 mm | geringe Konstruktionshöhe, Platten werden direkt auf die Decke geklebt | 600 x 600 mm | tKh = 40 mm (totale Konstruktionshöhe) | ca. 5 kg / m² | [6 empty] | 0.2 |  |  | 0.75 |  |  | 1 |  |  | 1 |  |  | 0.95 |  |  | 0.95 |  |  |  | 0.8083333 | 0.875 | 0.95 | 1.085714 | 500 | 1 | 2 |  | 1 |  | x | [9 empty] | Herstellerangabe |  |  | d
1187 | Faserabsorber, Glaswollplatte, Oberflächenbeschichtung , Rückseite mit Vlies kaschiert, farbbeschichtete Kanten | Ecophon | Master B/beta | Ecophon GmbH Taschenmacherstr.8 23556 Lübeck Tel: 0451 - 899 52-01 Fax: 0451 - 899 52-11 http://www.ecophon.de E-mail: info@ecophon.de |  | 40 mm | geringe Konstruktionshöhe, Platten werden direkt auf die Decke geklebt | 600 x 600 mm | tKh = 40 mm (totale Konstruktionshöhe) | ca. 5 kg / m² |  |  |  | 0.05 |  |  | 0.3 |  |  | 0.75 |  |  | 0.85 |  |  | 0.7 |  |  | 0.6 |  |  | 0.5 |  |  |  | 0.6166667 | 0.8 | 0.55 | 0.6875 | 500 | 0.85 | 2 |  | 1 |  | x | [9 empty] | Herstellerangabe |  |  | d
1188 | Faserabsorber, Glaswollplatte, Oberflächenbeschichtung, Rückseite mit Vlies kaschiert, farbbeschichtete Kanten | Ecophon | Master B/gamma | Ecophon GmbH Taschenmacherstr.8 23556 Lübeck Tel: 0451 - 899 52-01 Fax: 0451 - 899 52-11 http://www.ecophon.de E-mail: info@ecophon.de |  | 40 mm | geringe Konstruktionshöhe, Platten werden direkt auf die Decke geklebt | 600 x 600 mm | tKh = 40 mm (totale Konstruktionshöhe) | ca. 5 kg / m² |  |  |  | 0.05 |  |  | 0.4 |  |  | 0.45 |  |  | 0.45 |  |  | 0.2 |  |  | 0.15 |  |  | 0.05 |  |  |  | 0.2833333 | 0.45 | 0.1 | 0.2222222 | 250 | 0.45 | 2 |  | 1 |  | x | [9 empty] | Herstellerangabe |  |  | d
1189 | Faserabsorber, Glaswollplatte, Oberflächenbeschichtung, Rückseite mit Vlies kaschiert, farbbeschichtete Kanten | Ecophon | Master B/gamma | Ecophon GmbH Taschenmacherstr.8 23556 Lübeck Tel: 0451 - 899 52-01 Fax: 0451 - 899 52-11 http://www.ecophon.de E-mail: info@ecophon.de |  | 40 mm | geringe Konstruktionshöhe, Platten werden direkt auf die Decke geklebt | 600 x 600 mm | tKh = 200 mm (totale Konstruktionshöhe) | ca. 5 kg / m² |  |  |  | 0.2 |  |  | 0.4 |  |  | 0.3 |  |  | 0.3 |  |  | 0.25 |  |  | 0.15 |  |  | 0.1 |  |  |  | 0.25 | 0.3 | 0.125 | 0.4166667 | 125 | 0.4 | 2 |  | 1 |  | x | [9 empty] | Herstellerangabe |  |  | d
1190 | Faserabsorber, Glaswollplatte, Oberflächenbeschichtung Akutex T, Rückseite mit Vlies kaschiert, farbbeschichtete Kanten | Ecophon | Master C/alpha | Ecophon GmbH Taschenmacherstr.8 23556 Lübeck Tel: 0451 - 899 52-01 Fax: 0451 - 899 52-11 http://www.ecophon.de E-mail: info@ecophon.de | Akutex T | 40 mm | für gute Akustik und Sprachverständlichkeit, z.B. Schulen, Großraumbüros usw. | 600 x 600 mm, 625 x 625 mm | tKh = 40 mm (totale Konstruktionshöhe) | ca. 5,5 kg / m² | [6 empty] | 0.2 |  |  | 0.75 |  |  | 1 |  |  | 1 |  |  | 0.95 |  |  | 0.95 |  |  |  | 0.8083333 | 0.875 | 0.95 | 1.085714 | 500 | 1 | 2 |  | 1 |  | x | [9 empty] | Herstellerangabe |  |  | d
1191 | Faserabsorber, Glaswollplatte, Oberflächenbeschichtung Akutex T, Rückseite mit Vlies kaschiert, farbbeschichtete Kanten | Ecophon | Master C/alpha | Ecophon GmbH Taschenmacherstr.8 23556 Lübeck Tel: 0451 - 899 52-01 Fax: 0451 - 899 52-11 http://www.ecophon.de E-mail: info@ecophon.de | Akutex T | 40 mm | für gute Akustik und Sprachverständlichkeit, z.B. Schulen, Großraumbüros usw. | 600 x 600 mm, 625 x 625 mm | tKh = 200 mm (totale Konstruktionshöhe) | ca. 5,5 kg / m² |  |  |  | 0.2 |  |  | 0.5 |  |  | 0.75 |  |  | 0.8 |  |  | 0.95 |  |  | 0.95 |  |  | 0.95 |  |  |  | 0.8166667 | 0.775 | 0.95 | 1.225806 | 1000 | 0.95 | 2 |  | 1 |  | x | [9 empty] | Herstellerangabe |  |  | d
1192 | Faserabsorber, Glaswollplatte, Oberflächenbeschichtung, Rückseite mit Vlies kaschiert, farbbeschichtete Kanten | Ecophon | Master C/beta | Ecophon GmbH Taschenmacherstr.8 23556 Lübeck Tel: 0451 - 899 52-01 Fax: 0451 - 899 52-11 http://www.ecophon.de E-mail: info@ecophon.de |  | 40 mm | für gute Akustik und Sprachverständlichkeit, z.B. Schulen, Großraumbüros usw. | 600 x 600 mm, 625 x 625 mm | tKh = 40 mm (totale Konstruktionshöhe) | ca. 5,5 kg / m² |  |  |  | 0.05 |  |  | 0.3 |  |  | 0.75 |  |  | 0.85 |  |  | 0.7 |  |  | 0.6 |  |  | 0.5 |  |  |  | 0.6166667 | 0.8 | 0.55 | 0.6875 | 500 | 0.85 | 2 |  | 1 |  | x | [9 empty] | Herstellerangabe |  |  | d
1193 | Faserabsorber, Glaswollplatte, Oberflächenbeschichtung, Rückseite mit Vlies kaschiert, farbbeschichtete Kanten | Ecophon | Master C/beta | Ecophon GmbH Taschenmacherstr.8 23556 Lübeck Tel: 0451 - 899 52-01 Fax: 0451 - 899 52-11 http://www.ecophon.de E-mail: info@ecophon.de |  | 40 mm | für gute Akustik und Sprachverständlichkeit, z.B. Schulen, Großraumbüros usw. | 600 x 600 mm, 625 x 625 mm | tKh = 100 mm (totale Konstruktionshöhe) | ca. 5,5 kg / m² |  |  |  | 0.1 |  |  | 0.45 |  |  | 0.65 |  |  | 0.65 |  |  | 0.7 |  |  | 0.65 |  |  | 0.45 |  |  |  | 0.5916667 | 0.65 | 0.55 | 0.8461538 | 1000 | 0.7 | 2 |  | 1 |  | x | [9 empty] | Herstellerangabe |  |  | d
1194 | Faserabsorber, Glaswollplatte, Oberflächenbeschichtung, Rückseite mit Vlies kaschiert, farbbeschichtete Kanten | Ecophon | Master C/beta | Ecophon GmbH Taschenmacherstr.8 23556 Lübeck Tel: 0451 - 899 52-01 Fax: 0451 - 899 52-11 http://www.ecophon.de E-mail: info@ecophon.de |  | 40 mm | für gute Akustik und Sprachverständlichkeit, z.B. Schulen, Großraumbüros usw. | 600 x 600 mm, 625 x 625 mm | tKh = 200 mm (totale Konstruktionshöhe) | ca. 5,5 kg / m² |  |  |  | 0.25 |  |  | 0.5 |  |  | 0.6 |  |  | 0.55 |  |  | 0.7 |  |  | 0.65 |  |  | 0.45 |  |  |  | 0.575 | 0.575 | 0.55 | 0.9565217 | 1000 | 0.7 | 2 |  | 1 |  | x | [9 empty] | Herstellerangabe |  |  | d
1195 | Faserabsorber, Glaswollplatte, Oberflächenbeschichtung, Rückseite mit Vlies kaschiert, farbbeschichtete Kanten | Ecophon | Master C/gamma | Ecophon GmbH Taschenmacherstr.8 23556 Lübeck Tel: 0451 - 899 52-01 Fax: 0451 - 899 52-11 http://www.ecophon.de E-mail: info@ecophon.de |  | 40 mm | für gute Akustik und Sprachverständlichkeit, z.B. Schulen, Großraumbüros usw. | 600 x 600 mm, 625 x 625 mm | tKh = 40 mm (totale Konstruktionshöhe) | ca. 5,5 kg / m² |  |  |  | 0.05 |  |  | 0.4 |  |  | 0.45 |  |  | 0.45 |  |  | 0.2 |  |  | 0.15 |  |  | 0.05 |  |  |  | 0.2833333 | 0.45 | 0.1 | 0.2222222 | 250 | 0.45 | 2 |  | 1 |  | x | [9 empty] | Herstellerangabe |  |  | d
1196 | Faserabsorber, Glaswollplatte, Oberflächenbeschichtung, Rückseite mit Vlies kaschiert, farbbeschichtete Kanten | Ecophon | Master C/gamma | Ecophon GmbH Taschenmacherstr.8 23556 Lübeck Tel: 0451 - 899 52-01 Fax: 0451 - 899 52-11 http://www.ecophon.de E-mail: info@ecophon.de |  | 40 mm | für gute Akustik und Sprachverständlichkeit, z.B. Schulen, Großraumbüros usw. | 600 x 600 mm, 625 x 625 mm | tKh = 200 mm (totale Konstruktionshöhe) | ca. 5,5 kg / m² |  |  |  | 0.2 |  |  | 0.4 |  |  | 0.3 |  |  | 0.3 |  |  | 0.25 |  |  | 0.15 |  |  | 0.1 |  |  |  | 0.25 | 0.3 | 0.125 | 0.4166667 | 125 | 0.4 | 2 |  | 1 |  | x | [9 empty] | Herstellerangabe |  |  | d
1197 | Faserabsorber, Glaswollplatte, glatte Oberflächenstruktur Akutex T, Rückseite mit Vlies kaschiert, versiegelte Kanten | Ecophon | Master D, alpha | Ecophon GmbH Taschenmacherstr.8 23556 Lübeck Tel: 0451 - 899 52-01 Fax: 0451 - 899 52-11 http://www.ecophon.de E-mail: info@ecophon.de | Akutex T | 40 mm | Deckenelement, demontierbar, diskreter Plattenstoß, für Schulen und überall dort, wo die Anforderungen an eine gute Sprachverständlichkeit besonders hoch sind | 600 x 600 mm, 625 x 625 mm | tKh = 200 mm (totale Konstruktionshöhe) | ca. 5 kg / m² inkl. Unterkonstruktion | x |  |  | 0.2 |  |  | 0.5 |  |  | 0.75 |  |  | 0.8 |  |  | 0.95 |  |  | 0.95 |  |  | 0.95 |  |  |  | 0.8166667 | 0.775 | 0.95 | 1.225806 | 1000 | 0.95 | 2 |  | 1 |  | x | [9 empty] | Herstellerangabe |  |  | d
1198 | Faserabsorber, Glaswollplatte, glatte Oberflächenstruktur Akutex T, Rückseite mit Vlies kaschiert, versiegelte Kanten | Ecophon | Master D, alpha | Ecophon GmbH Taschenmacherstr.8 23556 Lübeck Tel: 0451 - 899 52-01 Fax: 0451 - 899 52-11 http://www.ecophon.de E-mail: info@ecophon.de | Akutex T | 40 mm | Deckenelement, demontierbar, diskreter Plattenstoß, für Schulen und überall dort, wo die Anforderungen an eine gute Sprachverständlichkeit besonders hoch sind | 600 x 600 mm, 625 x 625 mm | tKh = 90 mm (totale Konstruktionshöhe) | ca. 5 kg / m² inkl. Unterkonstruktion | x |  |  | 0.1 |  |  | 0.35 |  |  | 0.75 |  |  | 0.9 |  |  | 0.95 |  |  | 1 |  |  | 0.95 |  |  |  | 0.8166667 | 0.825 | 0.975 | 1.181818 | 2000 | 1 | 2 |  | 1 |  | x | [9 empty] | Herstellerangabe |  |  | d
1199 | Faserabsorber, Glaswollplatte, glatte Oberflächenstruktur, Rückseite mit Vlies kaschiert, versiegelte Kanten | Ecophon | Master D, beta | Ecophon GmbH Taschenmacherstr.8 23556 Lübeck Tel: 0451 - 899 52-01 Fax: 0451 - 899 52-11 http://www.ecophon.de E-mail: info@ecophon.de |  | 40 mm | Deckenelement, demontierbar, diskreter Plattenstoß, für Schulen und überall dort, wo die Anforderungen an eine gute Sprachverständlichkeit besonders hoch sind | 600 x 600 mm, 625 x 625 mm | tKh = 200 mm (totale Konstruktionshöhe) | ca. 5 kg / m² inkl. Unterkonstruktion | x |  |  | 0.25 |  |  | 0.5 |  |  | 0.6 |  |  | 0.55 |  |  | 0.7 |  |  | 0.65 |  |  | 0.45 |  |  |  | 0.575 | 0.575 | 0.55 | 0.9565217 | 1000 | 0.7 | 2 |  | 1 |  | x | [9 empty] | Herstellerangabe |  |  | d
1200 | Faserabsorber, Glaswollplatte, glatte Oberflächenstruktur, Rückseite mit Vlies kaschiert, versiegelte Kanten | Ecophon | Master D, beta | Ecophon GmbH Taschenmacherstr.8 23556 Lübeck Tel: 0451 - 899 52-01 Fax: 0451 - 899 52-11 http://www.ecophon.de E-mail: info@ecophon.de |  | 40 mm | Deckenelement, demontierbar, diskreter Plattenstoß, für Schulen und überall dort, wo die Anforderungen an eine gute Sprachverständlichkeit besonders hoch sind | 600 x 600 mm, 625 x 625 mm | tKh = 90 mm (totale Konstruktionshöhe) | ca. 5 kg / m² inkl. Unterkonstruktion | x |  |  | 0.05 |  |  | 0.35 |  |  | 0.75 |  |  | 0.85 |  |  | 0.8 |  |  | 0.75 |  |  | 0.6 |  |  |  | 0.6833333 | 0.8 | 0.675 | 0.84375 | 500 | 0.85 | 2 |  | 1 |  | x | [9 empty] | Herstellerangabe |  |  | d
1201 | Faserabsorber, Glaswollplatte, glatte Oberflächenstruktur, Rückseite mit Vlies kaschiert, versiegelte Kanten | Ecophon | Master D, gamma | Ecophon GmbH Taschenmacherstr.8 23556 Lübeck Tel: 0451 - 899 52-01 Fax: 0451 - 899 52-11 http://www.ecophon.de E-mail: info@ecophon.de |  | 40 mm | Deckenelement, demontierbar, diskreter Plattenstoß, für Schulen und überall dort, wo die Anforderungen an eine gute Sprachverständlichkeit besonders hoch sind | 600 x 600 mm, 625 x 625 mm | tKh = 200 mm (totale Konstruktionshöhe) | ca. 5 kg / m² inkl. Unterkonstruktion | x |  |  | 0.2 |  |  | 0.4 |  |  | 0.3 |  |  | 0.3 |  |  | 0.25 |  |  | 0.15 |  |  | 0.1 |  |  |  | 0.25 | 0.3 | 0.125 | 0.4166667 | 125 | 0.4 | 1 |  | 1 |  | x | [9 empty] | Herstellerangabe |  |  | d
1202 | Faserabsorber, Glaswollplatte, glatte Oberflächenstruktur, Rückseite mit Vlies kaschiert, versiegelte Kanten | Ecophon | Master D, gamma | Ecophon GmbH Taschenmacherstr.8 23556 Lübeck Tel: 0451 - 899 52-01 Fax: 0451 - 899 52-11 http://www.ecophon.de E-mail: info@ecophon.de |  | 40 mm | Deckenelement, demontierbar, diskreter Plattenstoß, für Schulen und überall dort, wo die Anforderungen an eine gute Sprachverständlichkeit besonders hoch sind | 600 x 600 mm, 625 x 625 mm | tKh = 90 mm (totale Konstruktionshöhe) | ca. 5 kg / m² inkl. Unterkonstruktion | x |  |  | 0.1 |  |  | 0.4 |  |  | 0.35 |  |  | 0.5 |  |  | 0.3 |  |  | 0.15 |  |  | 0.1 |  |  |  | 0.3 | 0.425 | 0.125 | 0.2941176 | 500 | 0.5 | 1 |  | 1 |  | x | [9 empty] | Herstellerangabe |  |  | d
1203 | Faserabsorber, Glaswollplatte, Oberflächenstruktur Akutex T, Rückseite mit Vlies kaschiert, versiegelte Kanten | Ecophon | Master E, alpha | Ecophon GmbH Taschenmacherstr.8 23556 Lübeck Tel: 0451 - 899 52-01 Fax: 0451 - 899 52-11 http://www.ecophon.de E-mail: info@ecophon.de | Akutex T | 40 mm | Deckenelement, leicht demontierbar, Unterkonstruktion teilweise verborgen, Reliefwirkung, für Schulen und überall dort, wo die Anforderungen an eine gute Sprachverständlichkeit besonders hoch sind | 600 x 600 mm, 625 x 625 mm, 1200 x 1200 mm, 1250 x 1250 mm | tKh = 400 mm (totale Konstruktionshöhe) | ca. 5 kg / m² inkl. Unterkonstruktion | x |  |  | 0.2 |  |  | 0.65 |  |  | 0.7 |  |  | 0.85 |  |  | 1 |  |  | 1 |  |  | 1 |  |  |  | 0.8666667 | 0.775 | 1 | 1.290323 | 1000 | 1 | 2 |  | 1 |  | x | [9 empty] | Herstellerangabe |  |  | d
1204 | Faserabsorber, Glaswollplatte, Oberflächenstruktur Akutex T, Rückseite mit Vlies kaschiert, versiegelte Kanten | Ecophon | Master E, alpha | Ecophon GmbH Taschenmacherstr.8 23556 Lübeck Tel: 0451 - 899 52-01 Fax: 0451 - 899 52-11 http://www.ecophon.de E-mail: info@ecophon.de | Akutex T | 40 mm | Deckenelement, leicht demontierbar, Unterkonstruktion teilweise verborgen, Reliefwirkung, für Schulen und überall dort, wo die Anforderungen an eine gute Sprachverständlichkeit besonders hoch sind | 600 x 600 mm, 625 x 625 mm, 1200 x 1200 mm, 1250 x 1250 mm | tKh = 200 mm (totale Konstruktionshöhe) | ca. 5 kg / m² inkl. Unterkonstruktion | x |  |  | 0.15 |  |  | 0.5 |  |  | 0.8 |  |  | 0.85 |  |  | 0.95 |  |  | 1 |  |  | 0.95 |  |  |  | 0.8416667 | 0.825 | 0.975 | 1.181818 | 2000 | 1 | 2 |  | 1 |  | x | [9 empty] | Herstellerangabe |  |  | d
1205 | Faserabsorber, Glaswollplatte, Oberflächenstruktur Akutex T, Rückseite mit Vlies kaschiert, versiegelte Kanten | Ecophon | Master E, alpha | Ecophon GmbH Taschenmacherstr.8 23556 Lübeck Tel: 0451 - 899 52-01 Fax: 0451 - 899 52-11 http://www.ecophon.de E-mail: info@ecophon.de | Akutex T | 40 mm | Deckenelement, leicht demontierbar, Unterkonstruktion teilweise verborgen, Reliefwirkung, für Schulen und überall dort, wo die Anforderungen an eine gute Sprachverständlichkeit besonders hoch sind | 600 x 600 mm, 625 x 625 mm, 1200 x 1200 mm, 1250 x 1250 mm | tKh = 70 mm (totale Konstruktionshöhe) | ca. 5 kg / m² inkl. Unterkonstruktion | x |  |  | 0.1 |  |  | 0.35 |  |  | 0.85 |  |  | 1 |  |  | 0.95 |  |  | 1 |  |  | 0.95 |  |  |  | 0.85 | 0.925 | 0.975 | 1.054054 | 500 | 1 | 2 |  | 1 |  | x | [9 empty] | Herstellerangabe |  |  | d
1206 | Faserabsorber, Glaswollplatte, Oberflächenstruktur, Rückseite mit Vlies kaschiert, versiegelte Kanten | Ecophon | Master E, beta | Ecophon GmbH Taschenmacherstr.8 23556 Lübeck Tel: 0451 - 899 52-01 Fax: 0451 - 899 52-11 http://www.ecophon.de E-mail: info@ecophon.de |  | 40 mm | Deckenelement, leicht demontierbar, Unterkonstruktion teilweise verborgen, Reliefwirkung, für Schulen und überall dort, wo die Anforderungen an eine gute Sprachverständlichkeit besonders hoch sind | 600 x 600 mm, 625 x 625 mm, 1200 x 1200 mm, 1250 x 1250 mm | tKh = 200 mm (totale Konstruktionshöhe) | ca. 5 kg / m² inkl. Unterkonstruktion | x | [5 empty] | 0.45 |  |  | 0.6 |  |  | 0.55 |  |  | 0.7 |  |  | 0.65 |  |  | 0.45 |  |  |  | 0.5666667 | 0.575 | 0.55 | 0.9565217 | 1000 | 0.7 | 2 |  | 1 |  | x | [9 empty] | Produktblatt des Herstellers |  |  | d
1207 | Faserabsorber, Glaswollplatte, Oberflächenstruktur, Rückseite mit Vlies kaschiert, versiegelte Kanten | Ecophon | Master E, beta | Ecophon GmbH Taschenmacherstr.8 23556 Lübeck Tel: 0451 - 899 52-01 Fax: 0451 - 899 52-11 http://www.ecophon.de E-mail: info@ecophon.de |  | 40 mm | Deckenelement, leicht demontierbar, Unterkonstruktion teilweise verborgen, Reliefwirkung, für Schulen und überall dort, wo die Anforderungen an eine gute Sprachverständlichkeit besonders hoch sind | 600 x 600 mm, 625 x 625 mm, 1200 x 1200 mm, 1250 x 1250 mm | tKh = 70 mm (totale Konstruktionshöhe) | ca. 5 kg / m² inkl. Unterkonstruktion | x | [5 empty] | 0.3 |  |  | 0.75 |  |  | 0.85 |  |  | 0.7 |  |  | 0.6 |  |  | 0.55 |  |  |  | 0.625 | 0.8 | 0.575 | 0.71875 | 500 | 0.85 | 2 |  | 1 |  | x | [9 empty] | Produktblatt des Herstellers |  |  | d
1208 | Faserabsorber, Glaswollplatte, Oberflächenstruktur, Rückseite mit Vlies kaschiert, versiegelte Kanten | Ecophon | Master E, gamma | Ecophon GmbH Taschenmacherstr.8 23556 Lübeck Tel: 0451 - 899 52-01 Fax: 0451 - 899 52-11 http://www.ecophon.de E-mail: info@ecophon.de |  | 40 mm | Deckenelement, leicht demontierbar, Unterkonstruktion teilweise verborgen, Reliefwirkung, für Schulen und überall dort, wo die Anforderungen an eine gute Sprachverständlichkeit besonders hoch sind | 600 x 600 mm, 625 x 625 mm, 1200 x 1200 mm, 1250 x 1250 mm | tKh = 200 mm (totale Konstruktionshöhe) | ca. 5 kg / m² inkl. Unterkonstruktion | x | [5 empty] | 0.4 |  |  | 0.3 |  |  | 0.3 |  |  | 0.25 |  |  | 0.15 |  |  | 0.1 |  |  |  | 0.25 | 0.3 | 0.125 | 0.4166667 | 125 | 0.4 | 1 |  | 1 |  | x | [9 empty] | Produktblatt des Herstellers |  |  | d
1209 | Faserabsorber, Glaswollplatte, Oberflächenstruktur, Rückseite mit Vlies kaschiert, versiegelte Kanten | Ecophon | Master E, gamma | Ecophon GmbH Taschenmacherstr.8 23556 Lübeck Tel: 0451 - 899 52-01 Fax: 0451 - 899 52-11 http://www.ecophon.de E-mail: info@ecophon.de |  | 40 mm | Deckenelement, leicht demontierbar, Unterkonstruktion teilweise verborgen, Reliefwirkung, für Schulen und überall dort, wo die Anforderungen an eine gute Sprachverständlichkeit besonders hoch sind | 600 x 600 mm, 625 x 625 mm, 1200 x 1200 mm, 1250 x 1250 mm | tKh = 70 mm (totale Konstruktionshöhe) | ca. 5 kg / m² inkl. Unterkonstruktion | x |  |  | 0.1 |  |  | 0.45 |  |  | 0.4 |  |  | 0.55 |  |  | 0.35 |  |  | 0.25 |  |  | 0.15 |  |  |  | 0.3583333 | 0.475 | 0.2 | 0.4210526 | 500 | 0.55 | 1 |  | 1 |  | x | [9 empty] | Produktblatt des Herstellers |  |  | d
1210 | Faserabsorber, Glaswollplatte, glatte Oberflächenstruktur Akutex T, Rückseite mit Vlies kaschiert, versiegelte Kanten | Ecophon | Master F, alpha | Ecophon GmbH Taschenmacherstr.8 23556 Lübeck Tel: 0451 - 899 52-01 Fax: 0451 - 899 52-11 http://www.ecophon.de E-mail: info@ecophon.de | Akutex T | 40 mm | Deckenelement, Befestigung direkt auf Unterlage, diskreter Plattenstoß, für Schulen und überall dort, wo die Anforderungen an eine gute Sprachverständlichkeit besonders hoch sind | 600 x 600 mm | tKh = 40 mm (totale Konstruktionshöhe) | ca. 5 kg / m² | x | [5 empty] | 0.2 |  |  | 0.75 |  |  | 1 |  |  | 1 |  |  | 0.95 |  |  | 0.95 |  |  |  | 0.8083333 | 0.875 | 0.95 | 1.085714 | 500 | 1 | 2 |  | 1 |  | x | [9 empty] | Herstellerangabe |  |  | d
1211 | Faserabsorber, Glaswollplatte, glatte Oberflächenstruktur Akutex T, Rückseite mit Vlies kaschiert, versiegelte Kanten | Ecophon | Master F, alpha auf Lattung | Ecophon GmbH Taschenmacherstr.8 23556 Lübeck Tel: 0451 - 899 52-01 Fax: 0451 - 899 52-11 http://www.ecophon.de E-mail: info@ecophon.de |  | 40 mm | Deckenelement, Befestigung direkt auf Unterlage, diskreter Plattenstoß, für Schulen und überall dort, wo die Anforderungen an eine gute Sprachverständlichkeit besonders hoch sind | 600 x 600 mm | tKh = 60 mm (totale Konstruktionshöhe) | ca. 5 kg / m² | x |  |  | 0.05 |  |  | 0.3 |  |  | 0.8 |  |  | 0.9 |  |  | 0.95 |  |  | 0.9 |  |  | 0.95 |  |  |  | 0.8 | 0.85 | 0.925 | 1.088235 | 1000 | 0.95 | 2 |  | 1 |  | x | [9 empty] | Herstellerangabe |  |  | d
1212 | Faserabsorber, Glaswollplatte, glatte Oberflächenstruktur, Rückseite mit Vlies kaschiert, versiegelte Kanten | Ecophon | Master F, beta | Ecophon GmbH Taschenmacherstr.8 23556 Lübeck Tel: 0451 - 899 52-01 Fax: 0451 - 899 52-11 http://www.ecophon.de E-mail: info@ecophon.de |  | 40 mm | Deckenelement, Befestigung direkt auf Unterlage, diskreter Plattenstoß, für Schulen und überall dort, wo die Anforderungen an eine gute Sprachverständlichkeit besonders hoch sind | 600 x 600 mm | tKh = 40 mm (totale Konstruktionshöhe) | ca. 5 kg / m² | x |  |  | 0.05 |  |  | 0.3 |  |  | 0.75 |  |  | 0.85 |  |  | 0.7 |  |  | 0.6 |  |  | 0.5 |  |  |  | 0.6166667 | 0.8 | 0.55 | 0.6875 | 500 | 0.85 | 2 |  | 1 |  | x | [9 empty] | Herstellerangabe |  |  | d
1213 | Faserabsorber, Glaswollplatte, glatte Oberflächenstruktur, Rückseite mit Vlies kaschiert, versiegelte Kanten | Ecophon | Master F, gamma | Ecophon GmbH Taschenmacherstr.8 23556 Lübeck Tel: 0451 - 899 52-01 Fax: 0451 - 899 52-11 http://www.ecophon.de E-mail: info@ecophon.de |  | 40 mm | Deckenelement, Befestigung direkt auf Unterlage, diskreter Plattenstoß, für Schulen und überall dort, wo die Anforderungen an eine gute Sprachverständlichkeit besonders hoch sind | 600 x 600 mm | tKh = 40 mm (totale Konstruktionshöhe) | ca. 5 kg / m² | x |  |  | 0.05 |  |  | 0.4 |  |  | 0.45 |  |  | 0.45 |  |  | 0.2 |  |  | 0.15 |  |  | 0.05 |  |  |  | 0.2833333 | 0.45 | 0.1 | 0.2222222 | 250 | 0.45 | 1 |  | 1 |  | x | [9 empty] | Herstellerangabe |  |  | d
1214 | Faserabsorber, Glaswollplatte, Oberfläche mit verstärkter Farbbeschichtung Akutex T , Rückseite mit Vlies kaschiert, versiegelte Kanten, sichtbare Unterkonstruktion aus verzinktem Stahl, Reinigung der Oberfläche mit desinfizierenden chemischen Substanzen möglich | Ecophon | Meditec A | Ecophon GmbH Taschenmacherstr.8 23556 Lübeck Tel: 0451 - 899 52-01 Fax: 0451 - 899 52-11 http://www.ecophon.de E-mail: info@ecophon.de | Akutex T | 15 mm | Deckenplatten für Krankenhäuser | 600 x 600 mm, 1200 x 600 mm | tKh = 50 mm (totale Konstruktionshöhe) | ca. 2,5 kg / m² inkl. Unterkonstruktion |  |  |  | 0.05 |  |  | 0.1 |  |  | 0.35 |  |  | 0.8 |  |  | 1 |  |  | 1 |  |  | 0.95 |  |  |  | 0.7 | 0.575 | 0.975 | 1.695652 | 1000 | 1 | 2 |  | 1 |  |  | 3 | [8 empty] | Herstellerangabe |  |  | d
1215 | Faserabsorber, Glaswollplatte, Oberfläche mit verstärkter Farbbeschichtung Akutex T , Rückseite mit Vlies kaschiert, versiegelte Kanten, sichtbare Unterkonstruktion aus verzinktem Stahl, Reinigung der Oberfläche mit desinfizierenden chemischen Substanzen möglich | Ecophon | Meditec A | Ecophon GmbH Taschenmacherstr.8 23556 Lübeck Tel: 0451 - 899 52-01 Fax: 0451 - 899 52-11 http://www.ecophon.de E-mail: info@ecophon.de | Akutex T | 15 mm | Deckenplatten für Krankenhäuser | 600 x 600 mm, 1200 x 600 mm | tKh = 200 mm (totale Konstruktionshöhe) | ca. 2,5 kg / m² inkl. Unterkonstruktion |  |  |  | 0.1 |  |  | 0.5 |  |  | 0.8 |  |  | 0.9 |  |  | 0.85 |  |  | 0.95 |  |  | 0.95 |  |  |  | 0.825 | 0.85 | 0.95 | 1.117647 | 2000 | 0.95 | 2 |  | 1 |  |  | 3 | [8 empty] | Herstellerangabe |  |  | d
1216 | Zweischichtabsorber, Gipskartonplatte und Glaswolle, Oberfläche mit Akutex T behandelt | Ecophon | RT A | Ecophon GmbH Taschenmacherstr.8 23556 Lübeck Tel: 0451 - 899 52-01 Fax: 0451 - 899 52-11 http://www.ecophon.de E-mail: info@ecophon.de | Akutex T | 35 mm | Decke und Schalldämmung für Räume, deren Zwischenwände nicht bis zur Rohdecke hinaufreichen. Auch vertikale Schalldämmung von z.B. Luft- und Trittschall. Leicht demontierbar | 600 x 600 mm, 1200 x 600 mm | tKh = 200 mm (totale Konstruktionshöhe) | ca. 13 kg / m² inkl. Unterkonstruktion | x | [5 empty] | 0.25 |  |  | 0.35 |  |  | 0.55 |  |  | 0.9 |  |  | 1 |  |  | 0.9 |  |  |  | 0.6583333 | 0.45 | 0.95 | 2.111111 | 2000 | 1 | 4 |  | 1 | 1 | x | [9 empty] | Produktblatt des Herstellers |  |  | d
1217 | Zweischichtabsorber, Gipskartonplatte und Glaswolle, glatte Oberfläche mit Akutex T behandelt, Kanten angefast und versiegelt | Ecophon | RT D | Ecophon GmbH Taschenmacherstr.8 23556 Lübeck Tel: 0451 - 899 52-01 Fax: 0451 - 899 52-11 http://www.ecophon.de E-mail: info@ecophon.de | Akutex T | 30 mm | Decke und Schalldämmung für Räume, deren Zwischenwände nicht bis zur Rohdecke hinaufreichen. Auch vertikale Schalldämmung von z.B. Luft- und Trittschall. Verdeckte Unterkonstruktion, diskretes Fugenmuster, demontierbar | 600 x 600 mm, 1200 x 600 mm | tKh = 200 mm (totale Konstruktionshöhe) | ca. 12 kg / m² inkl. Unterkonstruktion | x | [5 empty] | 0.35 |  |  | 0.4 |  |  | 0.6 |  |  | 0.9 |  |  | 1 |  |  | 0.9 |  |  |  | 0.6916667 | 0.5 | 0.95 | 1.9 | 2000 | 1 | 4 |  | 1 | 1 | x | [9 empty] | Produktblatt des Herstellers |  |  | d
1218 | Zweischichtabsorber, Gipskartonplatte und Glaswolle, sichtbare Oberfläche mit Akutex T behandelt | Ecophon | RT E | Ecophon GmbH Taschenmacherstr.8 23556 Lübeck Tel: 0451 - 899 52-01 Fax: 0451 - 899 52-11 http://www.ecophon.de E-mail: info@ecophon.de | Akutex T | 35 mm | Decke und Schalldämmung für Räume, deren Zwischenwände nicht bis zur Rohdecke hinaufreichen. Auch vertikale Schalldämmung von z.B. Luft- und Trittschall. Teilweise verdeckte Unterkonstruktion, Schatteneffekt, Reliefwirkung, demontierbar | 600 x 600 mm, 1200 x 600 mm | tKh = 200 mm (totale Konstruktionshöhe) | ca. 13 kg / m² inkl. Unterkonstruktion | x | [5 empty] | 0.35 |  |  | 0.4 |  |  | 0.6 |  |  | 0.9 |  |  | 1 |  |  | 0.9 |  |  |  | 0.6916667 | 0.5 | 0.95 | 1.9 | 2000 | 1 | 4 |  | 1 | 1 | x | [9 empty] | Produktblatt des Herstellers |  |  | d
1219 | Faserabsorber, Glaswollekern, Sichtfläche mit Akutex T behandelt, Rückseite mit Vlies kaschiert, umlaufend eingefaßt in einem U-Profilrahmen | Ecophon | Access A | Ecophon GmbH Taschenmacherstr.8 23556 Lübeck Tel: 0451 - 899 52-01 Fax: 0451 - 899 52-11 http://www.ecophon.de E-mail: info@ecophon.de | Akutex T | 25 mm | Für Korridore und Decken geeignet, in deren Deckenhohlraum sich Installationen befinden, die häufiger Inspektion, Wartung usw. bedürfen. Der Abstand der einzelnen Elemente beträgt 23 mm | Länge 560 - 2400 mm, Breite 577, 677, 777, 877, 977, 1077, 1177 mm | tKh = 200 mm (totale Konstruktionshöhe) | ca. 4 kg / m² je nach Ausführung und Unterkonstruktion | x |  |  | 0.1 |  |  | 0.45 |  |  | 0.85 |  |  | 0.95 |  |  | 0.9 |  |  | 1 |  |  | 0.95 |  |  |  | 0.85 | 0.9 | 0.975 | 1.083333 | 2000 | 1 | 2 |  | 1 |  | x | [9 empty] | Herstellerangabe |  |  | d
1220 | Faserabsorber, Glaswollekern, Sichtfläche mit Akutex T behandelt, Rückseite mit Vlies kaschiert, umlaufend eingefaßt in einem U-Profilrahmen | Ecophon | Access A | Ecophon GmbH Taschenmacherstr.8 23556 Lübeck Tel: 0451 - 899 52-01 Fax: 0451 - 899 52-11 http://www.ecophon.de E-mail: info@ecophon.de | Akutex T | 25 mm | Für Korridore und Decken geeignet, in deren Deckenhohlraum sich Installationen befinden, die häufiger Inspektion, Wartung usw. bedürfen. Der Abstand der einzelnen Elemente beträgt 23 mm | Länge 560 - 2400 mm, Breite 577, 677, 777, 877, 977, 1077, 1177 mm | tKh = 50 mm (totale Konstruktionshöhe) | ca. 4 kg / m² je nach Ausführung und Unterkonstruktion | x |  |  | 0.05 |  |  | 0.15 |  |  | 0.6 |  |  | 0.95 |  |  | 1 |  |  | 0.95 |  |  | 0.9 |  |  |  | 0.7583333 | 0.775 | 0.925 | 1.193548 | 1000 | 1 | 2 |  | 1 |  | x | [9 empty] | Herstellerangabe |  |  | d
1221 | Faserabsorber, Glaswollekern, Sichtfläche mit Akutex T behandelt, Rückseite mit Vlies kaschiert, umlaufend eingefaßt in einem U-Profilrahmen | Ecophon | Access C | Ecophon GmbH Taschenmacherstr.8 23556 Lübeck Tel: 0451 - 899 52-01 Fax: 0451 - 899 52-11 http://www.ecophon.de E-mail: info@ecophon.de | Akutex T | 25 mm | Für Korridore und Decken geeignet, in deren Deckenhohlraum sich Installationen befinden, die häufiger Inspektion, Wartung usw. bedürfen. Der Abstand der einzelnen Elemente beträgt 23 mm | Länge 560 - 2400 mm, Breite 577, 677, 777, 877, 977, 1077, 1177 mm | tKh = 200 mm (totale Konstruktionshöhe) | ca. 4 kg / m² je nach Ausführung und Unterkonstruktion | x |  |  | 0.15 |  |  | 0.55 |  |  | 0.75 |  |  | 0.8 |  |  | 0.85 |  |  | 0.95 |  |  | 0.95 |  |  |  | 0.8083333 | 0.775 | 0.95 | 1.225806 | 2000 | 0.95 | 2 |  | 1 |  | x | [9 empty] | Herstellerangabe |  |  | d
1222 | Faserabsorber, Glaswollekern, Sichtfläche mit Akutex T behandelt, Rückseite mit Vlies kaschiert, umlaufend eingefaßt in einem U-Profilrahmen | Ecophon | Access C | Ecophon GmbH Taschenmacherstr.8 23556 Lübeck Tel: 0451 - 899 52-01 Fax: 0451 - 899 52-11 http://www.ecophon.de E-mail: info@ecophon.de | Akutex T | 20 mm | Für Korridore und Decken geeignet, in deren Deckenhohlraum sich Installationen befinden, die häufiger Inspektion, Wartung usw. bedürfen. Der Abstand der einzelnen Elemente beträgt 23 mm, genutete Kante, Tragrahmen verdeckt | Länge 1160, 1760 mm, Breite 577 mm, Länge 560, 1160, 1760 mm, Breite 1177 mm | tKh = 200 mm (totale Konstruktionshöhe) | ca. 4 kg / m² je nach Ausführung und Unterkonstruktion | x | [5 empty] | 0.45 |  |  | 0.8 |  |  | 0.85 |  |  | 0.85 |  |  | 0.95 |  |  | 0.95 |  |  |  | 0.8083333 | 0.825 | 0.95 | 1.151515 | 2000 | 0.95 | 2 |  | 1 |  | x | [9 empty] | Produktblatt des Herstellers |  |  | d
1223 | Faserabsorber, Glaswollekern, Sichtfläche mit Akutex T behandelt, Rückseite mit Vlies kaschiert, umlaufend eingefaßt in einem U-Profilrahmen, Kanten versiegelt | Ecophon | Access E | Ecophon GmbH Taschenmacherstr.8 23556 Lübeck Tel: 0451 - 899 52-01 Fax: 0451 - 899 52-11 http://www.ecophon.de E-mail: info@ecophon.de | Akutex T | 20 mm | Für Korridore und Decken geeignet, in deren Deckenhohlraum sich Installationen befinden, die häufiger Inspektion, Wartung usw. bedürfen. Der Abstand der einzelnen Elemente beträgt 23 mm, ausgefälzte Kante, Reliefartig, Schatteneffekt | Länge 1160, 1760 mm, Breite 577 mm, Länge 560, 1160, 1760 mm, Breite 1177 mm | tKh = 200 mm (totale Konstruktionshöhe) | ca. 4 kg / m² je nach Ausführung und Unterkonstruktion | x | [5 empty] | 0.45 |  |  | 0.8 |  |  | 0.9 |  |  | 0.85 |  |  | 0.9 |  |  | 0.9 |  |  |  | 0.8 | 0.85 | 0.9 | 1.058824 | 500 | 0.9 | 2 |  | 1 |  | x | [9 empty] | Produktblatt des Herstellers |  |  | d
1224 | Faserabsorber, Akustikdeckenplatte aus Glaswolle, sichtbare Oberfläche aus mattschwarz eingefärbtem Vlies, Rückseite Vlies, Kanten unbehandelt, sichtbare Unterkonstruktion aus verzinktem Stahl | Ecophon | Sombra A | Ecophon GmbH Taschenmacherstr.8 23556 Lübeck Tel: 0451 - 899 52-01 Fax: 0451 - 899 52-11 http://www.ecophon.de E-mail: info@ecophon.de | mattschwarzes Vlies | 20 mm | Deckenplatten mit geringem Lichtreflexionsgrad, z.B. für Kinos | 600 x 600 mm, 625 x 625 mm, 1200 x 600 mm, 1250 x 625 mm | tKh = 50 mm (totale Konstruktionshöhe) | 3 kg / m² |  |  |  | 0.05 |  |  | 0.15 |  |  | 0.35 |  |  | 0.75 |  |  | 1 |  |  | 1 |  |  | 0.95 |  |  |  | 0.7 | 0.55 | 0.975 | 1.772727 | 1000 | 1 | 2 |  | 1 |  | x | [9 empty] | Herstellerangabe |  |  | d
1225 | Faserabsorber, Akustikdeckenplatte aus Glaswolle, sichtbare Oberfläche aus mattschwarz eingefärbtem Vlies, Rückseite Vlies, Kanten unbehandelt, sichtbare Unterkonstruktion aus verzinktem Stahl | Ecophon | Sombra A | Ecophon GmbH Taschenmacherstr.8 23556 Lübeck Tel: 0451 - 899 52-01 Fax: 0451 - 899 52-11 http://www.ecophon.de E-mail: info@ecophon.de | mattschwarzes Vlies | 20 mm | Deckenplatten mit geringem Lichtreflexionsgrad, z.B. für Kinos | 600 x 600 mm, 625 x 625 mm, 1200 x 600 mm, 1250 x 625 mm | tKh = 200 mm (totale Konstruktionshöhe) | 3 kg / m² |  |  |  | 0.15 |  |  | 0.45 |  |  | 0.885 |  |  | 1 |  |  | 0.85 |  |  | 0.95 |  |  | 0.95 |  |  |  | 0.8475 | 0.9425 | 0.95 | 1.007958 | 500 | 1 | 2 |  | 1 |  | x | [9 empty] | Herstellerangabe |  |  | d
1226 | Faserabsorber, Akustikdeckenplatte aus Glaswolle, sichtbare Oberfläche aus mattschwarz eingefärbtem Vlies, Rückseite Vlies, Kanten unbehandelt, sichtbare Unterkonstruktion aus verzinktem Stahl | Ecophon | Sombra A | Ecophon GmbH Taschenmacherstr.8 23556 Lübeck Tel: 0451 - 899 52-01 Fax: 0451 - 899 52-11 http://www.ecophon.de E-mail: info@ecophon.de | mattschwarzes Vlies | 40 mm | Deckenplatten mit geringem Lichtreflexionsgrad, z.B. für Kinos | 600 x 600 mm, 625 x 625 mm, 1200 x 600 mm, 1250 x 625 mm | tKh = 50 mm (totale Konstruktionshöhe) | 3 kg / m² | [6 empty] | 0.15 |  |  | 0.6 |  |  | 1 |  |  | 1 |  |  | 1 |  |  | 1 |  |  |  | 0.7916667 | 0.8 | 1 | 1.25 | 500 | 1 | 2 |  | 1 |  | x | [9 empty] | Herstellerangabe |  |  | d
1227 | Faserabsorber, Akustikdeckenplatte aus Glaswolle, sichtbare Oberfläche aus mattschwarz eingefärbtem Vlies, Rückseite Vlies, Kanten unbehandelt, sichtbare Unterkonstruktion aus verzinktem Stahl | Ecophon | Sombra A | Ecophon GmbH Taschenmacherstr.8 23556 Lübeck Tel: 0451 - 899 52-01 Fax: 0451 - 899 52-11 http://www.ecophon.de E-mail: info@ecophon.de | mattschwarzes Vlies | 40 mm | Deckenplatten mit geringem Lichtreflexionsgrad, z.B. für Kinos | 600 x 600 mm, 625 x 625 mm, 1200 x 600 mm, 1250 x 625 mm | tKh = 200 mm (totale Konstruktionshöhe) | 3 kg / m² |  |  |  | 0.15 |  |  | 0.5 |  |  | 0.95 |  |  | 1 |  |  | 1 |  |  | 1 |  |  | 1 |  |  |  | 0.9083333 | 0.975 | 1 | 1.025641 | 500 | 1 | 2 |  | 1 |  | x | [9 empty] | Herstellerangabe |  |  | d
1228 | Faserabsorber, Akustikdeckenplatte aus Glaswolle, sichtbare Oberfläche aus mattschwarz eingefärbtem Vlies, Rückseite Vlies, Kanten farbbeschichtet, verdeckte Unterkonstruktion aus verzinktem Stahl | Ecophon | Sombra D | Ecophon GmbH Taschenmacherstr.8 23556 Lübeck Tel: 0451 - 899 52-01 Fax: 0451 - 899 52-11 http://www.ecophon.de E-mail: info@ecophon.de | mattschwarzes Vlies | 20 mm | Deckenplatten mit geringem Lichtreflexionsgrad, z.B. für Kinos | 600 x 600 mm, 625 x 625 mm, 1200 x 600 mm, 1250 x 625 mm | tKh = 50 mm (totale Konstruktionshöhe) | 4 kg / m² |  |  |  | 0.05 |  |  | 0.15 |  |  | 0.5 |  |  | 0.85 |  |  | 1 |  |  | 1 |  |  | 0.95 |  |  |  | 0.7416667 | 0.675 | 0.975 | 1.444444 | 1000 | 1 | 2 |  | 1 |  | x | [9 empty] | Herstellerangabe |  |  | d
1229 | Faserabsorber, Akustikdeckenplatte aus Glaswolle, sichtbare Oberfläche aus mattschwarz eingefärbtem Vlies, Rückseite Vlies, Kanten farbbeschichtet, verdeckte Unterkonstruktion aus verzinktem Stahl | Ecophon | Sombra D | Ecophon GmbH Taschenmacherstr.8 23556 Lübeck Tel: 0451 - 899 52-01 Fax: 0451 - 899 52-11 http://www.ecophon.de E-mail: info@ecophon.de | mattschwarzes Vlies | 20 mm | Deckenplatten mit geringem Lichtreflexionsgrad, z.B. für Kinos | 600 x 600 mm, 625 x 625 mm, 1200 x 600 mm, 1250 x 625 mm | tKh = 200 mm (totale Konstruktionshöhe) | 4 kg / m² |  |  |  | 0.15 |  |  | 0.55 |  |  | 0.8 |  |  | 0.9 |  |  | 0.85 |  |  | 0.95 |  |  | 0.95 |  |  |  | 0.8333333 | 0.85 | 0.95 | 1.117647 | 2000 | 0.95 | 2 |  | 1 |  | x | [9 empty] | Herstellerangabe |  |  | d
1230 | Faserabsorber, Akustikdeckenplatte aus Glaswolle, sichtbare Oberfläche aus mattschwarz eingefärbtem Vlies, Rückseite Vlies, Kanten farbbeschichtet, verdeckte Unterkonstruktion aus verzinktem Stahl | Ecophon | Sombra D/gamma | Ecophon GmbH Taschenmacherstr.8 23556 Lübeck Tel: 0451 - 899 52-01 Fax: 0451 - 899 52-11 http://www.ecophon.de E-mail: info@ecophon.de | mattschwarzes Vlies | 120 mm | Deckenplatten mit geringem Lichtreflexionsgrad, z.B. für Kinos | 600 x 600 mm, 625 x 625 mm, 1200 x 600 mm, 1250 x 625 mm | tKh = 200 mm (totale Konstruktionshöhe) | 4 kg / m² |  |  |  | 0.8 |  |  | 0.6 |  |  | 0.25 |  |  | 0.2 |  |  | 0.4 |  |  | 0.25 |  |  | 0.2 |  |  |  | 0.3166667 | 0.225 | 0.225 | 1 | 63 | 0.8 | 1 |  | 1 |  | x | [9 empty] | Herstellerangabe |  |  | d
1231 | Faserabsorber, Akustikdeckenplatte aus Glaswolle, sichtbare Oberfläche aus mattschwarz eingefärbtem Vlies, Rückseite Vlies, Kanten farbbeschichtet, partiell sichtbare Unterkonstruktion aus verzinktem Stahl | Ecophon | Sombra E | Ecophon GmbH Taschenmacherstr.8 23556 Lübeck Tel: 0451 - 899 52-01 Fax: 0451 - 899 52-11 http://www.ecophon.de E-mail: info@ecophon.de | mattschwarzes Vlies | 20 mm | Deckenplatten mit geringem Lichtreflexionsgrad | 600 x 600 mm, 625 x 625 mm, 1200 x 600 mm, 1250 x 625 mm | tKh = 60 mm (totale Konstruktionshöhe) | 3 kg / m² |  |  |  | 0.05 |  |  | 0.15 |  |  | 0.45 |  |  | 0.9 |  |  | 1 |  |  | 0.95 |  |  | 0.95 |  |  |  | 0.7333333 | 0.675 | 0.95 | 1.407407 | 1000 | 1 | 2 |  | 1 |  | x | [9 empty] | Herstellerangabe |  |  | d
1232 | Faserabsorber, Akustikdeckenplatte aus Glaswolle, sichtbare Oberfläche aus mattschwarz eingefärbtem Vlies, Rückseite Vlies, Kanten farbbeschichtet, partiell sichtbare Unterkonstruktion aus verzinktem Stahl | Ecophon | Sombra E | Ecophon GmbH Taschenmacherstr.8 23556 Lübeck Tel: 0451 - 899 52-01 Fax: 0451 - 899 52-11 http://www.ecophon.de E-mail: info@ecophon.de | mattschwarzes Vlies | 20 mm | Deckenplatten mit geringem Lichtreflexionsgrad | 600 x 600 mm, 625 x 625 mm, 1200 x 600 mm, 1250 x 625 mm | tKh = 200 mm (totale Konstruktionshöhe) | 3 kg / m² |  |  |  | 0.1 |  |  | 0.4 |  |  | 0.8 |  |  | 0.9 |  |  | 0.85 |  |  | 0.95 |  |  | 0.95 |  |  |  | 0.8083333 | 0.85 | 0.95 | 1.117647 | 2000 | 0.95 | 2 |  | 1 |  | x | [9 empty] | Herstellerangabe |  |  | d
1233 | Faserabsorber, Akustikdeckenplatte aus Glaswolle, sichtbare Oberfläche aus mattschwarz eingefärbtem Vlies, Rückseite Vlies, Kanten farbbeschichtet, partiell sichtbare Unterkonstruktion aus verzinktem Stahl | Ecophon | Sombra E | Ecophon GmbH Taschenmacherstr.8 23556 Lübeck Tel: 0451 - 899 52-01 Fax: 0451 - 899 52-11 http://www.ecophon.de E-mail: info@ecophon.de | mattschwarzes Vlies | 40 mm | Deckenplatten mit geringem Lichtreflexionsgrad | 600 x 600 mm, 625 x 625 mm, 1200 x 600 mm, 1250 x 625 mm | tKh = 70 mm (totale Konstruktionshöhe) | 3 kg / m² |  |  |  | 0.05 |  |  | 0.3 |  |  | 0.8 |  |  | 0.95 |  |  | 0.95 |  |  | 0.95 |  |  | 0.95 |  |  |  | 0.8166667 | 0.875 | 0.95 | 1.085714 | 500 | 0.95 | 2 |  | 1 |  | x | [9 empty] | Herstellerangabe |  |  | d
1234 | Faserabsorber, Akustikdeckenplatte aus Glaswolle, sichtbare Oberfläche aus mattschwarz eingefärbtem Vlies, Rückseite Vlies, Kanten farbbeschichtet, partiell sichtbare Unterkonstruktion aus verzinktem Stahl | Ecophon | Sombra E | Ecophon GmbH Taschenmacherstr.8 23556 Lübeck Tel: 0451 - 899 52-01 Fax: 0451 - 899 52-11 http://www.ecophon.de E-mail: info@ecophon.de | mattschwarzes Vlies | 40 mm | Deckenplatten mit geringem Lichtreflexionsgrad | 600 x 600 mm, 625 x 625 mm, 1200 x 600 mm, 1250 x 625 mm | tKh = 200 mm (totale Konstruktionshöhe) | 3 kg / m² |  |  |  | 0.15 |  |  | 0.5 |  |  | 0.75 |  |  | 0.85 |  |  | 0.9 |  |  | 0.95 |  |  | 0.95 |  |  |  | 0.8166667 | 0.8 | 0.95 | 1.1875 | 2000 | 0.95 | 2 |  | 1 |  | x | [9 empty] | Herstellerangabe |  |  | d
1235 | Faserabsorber | Ecophon | Industry Modus S schwarz | Ecophon GmbH Taschenmacherstr.8 23556 Lübeck Tel: 0451 - 899 52-01 Fax: 0451 - 899 52-11 http://www.ecophon.de E-mail: info@ecophon.de |  | 30 mm |  |  | tKh = 30 mm (totale Konstruktionshöhe) |  |  |  |  | 0.05 |  |  | 0.1 |  |  | 0.35 |  |  | 0.75 |  |  | 0.95 |  |  | 1 |  |  | 0.95 |  |  |  | 0.6833333 | 0.55 | 0.975 | 1.772727 | 2000 | 1 | 2 |  | 1 |  | x | [9 empty] | Herstellerangabe |  |  | d
1236 | Faserabsorber, Glaswolleplatte, Sichtfläche mit besonders widerstandsfähigem Glasfasergewebe belegt, Rückseite mit Vlies kaschiert, Kantenversiegelung erhältlich, ballwurfsicher | Ecophon | Super G | Ecophon GmbH Taschenmacherstr.8 23556 Lübeck Tel: 0451 - 899 52-01 Fax: 0451 - 899 52-11 http://www.ecophon.de E-mail: info@ecophon.de | widerstandsfähiges Glasfasergewebe | 40 mm | Decke in Turnhallen, Schulkorridoren und anderen Einsatzbereichen, in denen eine hohe Schlagfestigkeit erforderlich ist | 1200 x 600 mm | tKh = 200 mm (totale Konstruktionshöhe) | ca. 10 kg / m² inkl. Unterkonstruktion | x | [5 empty] | 0.55 |  |  | 0.85 |  |  | 0.95 |  |  | 1 |  |  | 1 |  |  | 0.9 |  |  |  | 0.875 | 0.9 | 0.95 | 1.055556 | 1000 | 1 | 2 |  | 1 |  | x | 1 | [8 empty] | Produktblatt des Herstellers |  |  | d
1237 | Faserabsorber, Glaswolleplatte, Sichtfläche mit besonders widerstandsfähigem Glasfasergewebe belegt, Rückseite mit Vlies kaschiert, Kantenversiegelung erhältlich, ballwurfsicher | Ecophon | Super G | Ecophon GmbH Taschenmacherstr.8 23556 Lübeck Tel: 0451 - 899 52-01 Fax: 0451 - 899 52-11 http://www.ecophon.de E-mail: info@ecophon.de | widerstandsfähiges Glasfasergewebe | 40 mm | Decke in Turnhallen, Schulkorridoren und anderen Einsatzbereichen, in denen eine hohe Schlagfestigkeit erforderlich ist | 1200 x 600 mm | tKh = 50 mm (totale Konstruktionshöhe) | ca. 10 kg / m² inkl. Unterkonstruktion | x | [5 empty] | 0.15 |  |  | 0.65 |  |  | 0.95 |  |  | 1 |  |  | 1 |  |  | 0.95 |  |  |  | 0.7833333 | 0.8 | 0.975 | 1.21875 | 1000 | 1 | 2 |  | 1 |  | x | 1 | [8 empty] | Produktblatt des Herstellers |  |  | d
1238 | Faserabsorber, Glaswolleplatte, Sichtfläche mit besonders widerstandsfähigem Glasfasergewebe belegt, Rückseite mit Vlies kaschiert, Kantenversiegelung erhältlich, ballwurfsicher | Ecophon | Super G Plus | Ecophon GmbH Taschenmacherstr.8 23556 Lübeck Tel: 0451 - 899 52-01 Fax: 0451 - 899 52-11 http://www.ecophon.de E-mail: info@ecophon.de | widerstandsfähiges Glasfasergewebe | 40 mm | Decke in Turnhallen und anderen Einsatzbereichen, in denen eine hohe Schlagfestigkeit erforderlich ist | 1200 x 600 mm, 2000 x 600 mm, 2400 x 600 mm | tKh = 200 mm (totale Konstruktionshöhe) | 6 Kg / m² Direktmontage, 10 kg / m² mit abgehängter Unterkonstruktion |  |  |  | 0.15 |  |  | 0.5 |  |  | 0.75 |  |  | 0.85 |  |  | 0.95 |  |  | 1 |  |  | 0.9 |  |  |  | 0.825 | 0.8 | 0.95 | 1.1875 | 2000 | 1 | 2 |  | 1 |  | x | 1 | [8 empty] | Herstellerangabe |  |  | d
1239 | Faserabsorber, Glaswolleplatte, Sichtfläche mit besonders widerstandsfähigem Glasfasergewebe belegt, Rückseite mit Vlies kaschiert, Kantenversiegelung erhältlich, ballwurfsicher | Ecophon | Super G Plus | Ecophon GmbH Taschenmacherstr.8 23556 Lübeck Tel: 0451 - 899 52-01 Fax: 0451 - 899 52-11 http://www.ecophon.de E-mail: info@ecophon.de | widerstandsfähiges Glasfasergewebe | 40 mm | Decke in Turnhallen und anderen Einsatzbereichen, in denen eine hohe Schlagfestigkeit erforderlich ist | 1200 x 600 mm, 2000 x 600 mm, 2400 x 600 mm | tKh = 40 mm (totale Konstruktionshöhe) | 6 Kg / m² Direktmontage, 10 kg / m² mit abgehängter Unterkonstruktion | [6 empty] | 0.25 |  |  | 0.75 |  |  | 0.95 |  |  | 1 |  |  | 1 |  |  | 0.9 |  |  |  | 0.8083333 | 0.85 | 0.95 | 1.117647 | 1000 | 1 | 2 |  | 1 |  | x | 1 | [8 empty] | Herstellerangabe |  |  | d
1240 | Faserabsorber, Glaswolleplatte, Sichtfläche mit besonders widerstandsfähigem Glasfasergewebe belegt, Rückseite mit Vlies kaschiert, Kantenversiegelung erhältlich, ballwurfsicher, sichtbare Unterkonstruktion | Ecophon | Super G A | Ecophon GmbH Taschenmacherstr.8 23556 Lübeck Tel: 0451 - 899 52-01 Fax: 0451 - 899 52-11 http://www.ecophon.de E-mail: info@ecophon.de | widerstandsfähiges Glasfasergewebe | 35 mm | Decke in Schulkorridoren und anderen Einsatzbereichen, in denen eine hohe Schlagfestigkeit erforderlich ist | 600 x 600 mm, 625 x 625 mm, 1200 x 600 mm, 1250 x 625 mm, 1600 x 600 mm, 1800 x 600 mm, 2000 x 600 mm, 2400 x 600 mm | tKh = 50 mm (totale Konstruktionshöhe) | 4 kg / m² |  |  |  | 0.05 |  |  | 0.2 |  |  | 0.6 |  |  | 1 |  |  | 1 |  |  | 0.95 |  |  | 0.8 |  |  |  | 0.7583333 | 0.8 | 0.875 | 1.09375 | 500 | 1 | 2 |  | 1 |  | x | 1 | [8 empty] | Herstellerangabe |  |  | d
1241 | Faserabsorber, Glaswolleplatte, Sichtfläche mit besonders widerstandsfähigem Glasfasergewebe belegt, Rückseite mit Vlies kaschiert, Kantenversiegelung erhältlich, ballwurfsicher, sichtbare Unterkonstruktion | Ecophon | Super G A | Ecophon GmbH Taschenmacherstr.8 23556 Lübeck Tel: 0451 - 899 52-01 Fax: 0451 - 899 52-11 http://www.ecophon.de E-mail: info@ecophon.de | widerstandsfähiges Glasfasergewebe | 35 mm | Decke in Schulkorridoren und anderen Einsatzbereichen, in denen eine hohe Schlagfestigkeit erforderlich ist | 600 x 600 mm, 625 x 625 mm, 1200 x 600 mm, 1250 x 625 mm, 1600 x 600 mm, 1800 x 600 mm, 2000 x 600 mm, 2400 x 600 mm | tKh = 200 mm (totale Konstruktionshöhe) | 4 kg / m² |  |  |  | 0.1 |  |  | 0.55 |  |  | 0.9 |  |  | 1 |  |  | 0.9 |  |  | 0.95 |  |  | 0.75 |  |  |  | 0.8416667 | 0.95 | 0.85 | 0.8947368 | 500 | 1 | 2 |  | 1 |  | x | 1 | [8 empty] | Herstellerangabe |  |  | d
1242 | Faserabsorber, Glaswollekern, verstärkte Akutex T Oberfläche, Rückseite mit Vlies kaschiert, Kanten versiegelt | Ecophon | Hygiene Performance A | Ecophon GmbH Taschenmacherstr.8 23556 Lübeck Tel: 0451 - 899 52-01 Fax: 0451 - 899 52-11 http://www.ecophon.de E-mail: info@ecophon.de | Akutex T verstärkt | 20 mm | Für Küchen und Verarbeitungsbereiche, hochdruckreinigungsfähig | 600 x 600 mm, 1200 x 600 mm | tKh = 400 mm (totale Konstruktionshöhe) | ca. 3 - 4 kg / m² inkl. Unterkonstruktion | x |  |  | 0.15 |  |  | 0.6 |  |  | 0.8 |  |  | 0.8 |  |  | 0.95 |  |  | 1 |  |  | 1 |  |  |  | 0.8583333 | 0.8 | 1 | 1.25 | 2000 | 1 | 2 |  | 1 |  | x | 3 | [8 empty] | Herstellerangabe |  |  | d
1243 | Faserabsorber, Glaswollekern, verstärkte Akutex T Oberfläche, Rückseite mit Vlies kaschiert, Kanten versiegelt | Ecophon | Hygiene Performance A | Ecophon GmbH Taschenmacherstr.8 23556 Lübeck Tel: 0451 - 899 52-01 Fax: 0451 - 899 52-11 http://www.ecophon.de E-mail: info@ecophon.de | Akutex T verstärkt | 20 mm | Für Küchen und Verarbeitungsbereiche, hochdruckreinigungsfähig | 600 x 600 mm, 1200 x 600 mm | tKh = 200 mm (totale Konstruktionshöhe) | ca. 3 - 4 kg / m² inkl. Unterkonstruktion | x |  |  | 0.1 |  |  | 0.45 |  |  | 0.85 |  |  | 0.95 |  |  | 0.9 |  |  | 0.95 |  |  | 0.9 |  |  |  | 0.8333333 | 0.9 | 0.925 | 1.027778 | 500 | 0.95 | 2 |  | 1 |  | x | 3 | [8 empty] | Herstellerangabe |  |  | d
1244 | Faserabsorber, Glaswollekern, verstärkte Akutex T Oberfläche, Rückseite mit Vlies kaschiert, Kanten versiegelt | Ecophon | Hygiene Performance A | Ecophon GmbH Taschenmacherstr.8 23556 Lübeck Tel: 0451 - 899 52-01 Fax: 0451 - 899 52-11 http://www.ecophon.de E-mail: info@ecophon.de | Akutex T verstärkt | 40 mm | Für Küchen und Verarbeitungsbereiche, hochdruckreinigungsfähig | 600 x 600 mm, 1200 x 600 mm | tKh = 200 mm (totale Konstruktionshöhe) | ca. 3 - 4 kg / m² inkl. Unterkonstruktion | x |  |  | 0.15 |  |  | 0.55 |  |  | 0.9 |  |  | 0.95 |  |  | 1 |  |  | 1 |  |  | 0.95 |  |  |  | 0.8916667 | 0.925 | 0.975 | 1.054054 | 1000 | 1 | 2 |  | 1 |  | x | 3 | [8 empty] | Herstellerangabe |  |  | d
1245 | Faserabsorber, Glaswollekern, verstärkte Akutex T Oberfläche, Rückseite und Kanten versiegelt | Ecophon | Hygiene Protec A | Ecophon GmbH Taschenmacherstr.8 23556 Lübeck Tel: 0451 - 899 52-01 Fax: 0451 - 899 52-11 http://www.ecophon.de E-mail: info@ecophon.de | Akutex T verstärkt | 20 mm | Für Bereiche mit relativ geringer Verschmutzung, Lebensmittel-, Arzneimittel-, Elektronikindustrie und überall dort, wo wo sämtliche Flächen des Absorbers gereinigt werden müssen, hochdruckreinigungsfähig | 600 x 600 mm, 1200 x 600 mm, 1800 x 600 mm | tKh = 200 mm (totale Konstruktionshöhe) | ca. 4 kg / m² inkl. Unterkonstruktion | x |  |  | 0.15 |  |  | 0.5 |  |  | 0.8 |  |  | 0.9 |  |  | 0.85 |  |  | 0.95 |  |  | 0.9 |  |  |  | 0.8166667 | 0.85 | 0.925 | 1.088235 | 2000 | 0.95 | 2 |  | 1 |  | x | 3 | [8 empty] | Herstellerangabe |  |  | d
1246 | Faserabsorber, Glaswollekern, verstärkte Akutex T Oberfläche, Rückseite und Kanten versiegelt | Ecophon | Hygiene Protec A | Ecophon GmbH Taschenmacherstr.8 23556 Lübeck Tel: 0451 - 899 52-01 Fax: 0451 - 899 52-11 http://www.ecophon.de E-mail: info@ecophon.de | Akutex T verstärkt | 20 mm | Für Bereiche mit relativ geringer Verschmutzung, Lebensmittel-, Arzneimittel-, Elektronikindustrie und überall dort, wo wo sämtliche Flächen des Absorbers gereinigt werden müssen, hochdruckreinigungsfähig | 600 x 600 mm, 1200 x 600 mm, 1800 x 600 mm | tKh = 400 mm (totale Konstruktionshöhe) | ca. 4 kg / m² inkl. Unterkonstruktion | x |  |  | 0.1 |  |  | 0.45 |  |  | 0.65 |  |  | 0.75 |  |  | 0.9 |  |  | 1 |  |  | 1 |  |  |  | 0.7916667 | 0.7 | 1 | 1.428571 | 2000 | 1 | 2 |  | 1 |  | x | 3 | [8 empty] | Herstellerangabe |  |  | d
1247 | Faserabsorber, Glaswollekern, verstärkte Akutex T Oberfläche beidseitig, Kanten versiegelt | Ecophon | Hygiene Protec A II | Ecophon GmbH Taschenmacherstr.8 23556 Lübeck Tel: 0451 - 899 52-01 Fax: 0451 - 899 52-11 http://www.ecophon.de E-mail: info@ecophon.de | Akutex T verstärkt | 20 mm | Für Bereiche mit relativ geringer Verschmutzung, Lebensmittel-, Arzneimittel-, Elektronikindustrie und überall dort, wo wo sämtliche Flächen des Absorbers gereinigt werden müssen, hochdruckreinigungsfähig | 600 x 600 mm, 1200 x 600 mm, 1800 x 600 mm | tKh = 200 mm (totale Konstruktionshöhe) | ca. 4 kg / m² inkl. Unterkonstruktion | x | [5 empty] | 0.5 |  |  | 0.75 |  |  | 0.8 |  |  | 0.85 |  |  | 0.95 |  |  | 0.9 |  |  |  | 0.7916667 | 0.775 | 0.925 | 1.193548 | 2000 | 0.95 | 2 |  | 1 |  | x | 3 | [8 empty] | Produktblatt des Herstellers |  |  | d
1248 | Faserabsorber, Glaswollekern, verstärkte Akutex T Oberfläche, Rückseite und Kanten versiegelt | Ecophon | Hygiene Protec C | Ecophon GmbH Taschenmacherstr.8 23556 Lübeck Tel: 0451 - 899 52-01 Fax: 0451 - 899 52-11 http://www.ecophon.de E-mail: info@ecophon.de | Akutex T verstärkt | 20 mm | Für Bereiche mit relativ geringer Verschmutzung, Lebensmittel-, Arzneimittel-, Elektronikindustrie und überall dort, wo wo sämtliche Flächen des Absorbers gereinigt werden müssen, hochdruckreinigungsfähig | 600 x 600 mm, 1200 x 600 mm, 1800 x 600 mm | tKh = 200 mm (totale Konstruktionshöhe) | ca. 4 kg / m² inkl. Unterkonstruktion | x |  |  | 0.1 |  |  | 0.5 |  |  | 0.8 |  |  | 0.85 |  |  | 0.85 |  |  | 0.95 |  |  | 0.9 |  |  |  | 0.8083333 | 0.825 | 0.925 | 1.121212 | 2000 | 0.95 | 2 |  | 1 |  | x | 3 | [8 empty] | Herstellerangabe |  |  | d
1249 | Faserabsorber, Baffel aus Glaswolle mit verstärkter Farbbeschichtung Akutex T an sichtbarer Oberfläche, Kanten farbbeschichtet, Unterkonstruktion aus lackiertem verzinkten Stahl | Ecophon | Hygiene Protec Baffle Achsmaß 600 | Ecophon GmbH Taschenmacherstr.8 23556 Lübeck Tel: 0451 - 899 52-01 Fax: 0451 - 899 52-11 http://www.ecophon.de E-mail: info@ecophon.de | Akutex T verstärkt | 50 mm | Für Bereiche mit relativ geringer Verschmutzung, überall dort, wo sämtliche Flächen des Absorbers gereinigt werden müssen, kann beidseitig feucht gereinigt werden | 1200 x 600 mm | tKh = 800 mm (totale Konstruktionshöhe) | ca.3 kg pro Baffel |  |  |  | 0.15 |  |  | 0.4 |  |  | 0.4 |  |  | 0.75 |  |  | 0.9 |  |  | 0.85 |  |  | 0.8 |  |  |  | 0.6833333 | 0.575 | 0.825 | 1.434783 | 1000 | 0.9 | 2 |  | 1 |  | x | 3 | [8 empty] | Herstellerangabe |  |  | d
1250 | Faserabsorber, Baffel aus Glaswolle mit verstärkter Farbbeschichtung Akutex T an sichtbarer Oberfläche, Kanten farbbeschichtet, Unterkonstruktion aus lackiertem verzinkten Stahl | Ecophon | Hygiene Protec Baffle Achsmaß 833 | Ecophon GmbH Taschenmacherstr.8 23556 Lübeck Tel: 0451 - 899 52-01 Fax: 0451 - 899 52-11 http://www.ecophon.de E-mail: info@ecophon.de | Akutex T verstärkt | 50 mm | Für Bereiche mit relativ geringer Verschmutzung, überall dort, wo sämtliche Flächen des Absorbers gereinigt werden müssen, kann beidseitig feucht gereinigt werden | 1200 x 600 mm | tKh = 800 mm (totale Konstruktionshöhe) | ca.3 kg pro Baffel |  |  |  | 0.15 |  |  | 0.35 |  |  | 0.55 |  |  | 0.95 |  |  | 1 |  |  | 1 |  |  | 0.9 |  |  |  | 0.7916667 | 0.75 | 0.95 | 1.266667 | 1000 | 1 | 2 |  | 1 |  | x | 3 | [8 empty] | Herstellerangabe |  |  | d
1251 | Faserabsorber, Baffel aus Glaswolle mit verstärkter Farbbeschichtung Akutex T an sichtbarer Oberfläche, Kanten farbbeschichtet, Unterkonstruktion aus lackiertem verzinkten Stahl | Ecophon | Hygiene Protec Baffel Achsmaß 1200x1300 | Ecophon GmbH Taschenmacherstr.8 23556 Lübeck Tel: 0451 - 899 52-01 Fax: 0451 - 899 52-11 http://www.ecophon.de E-mail: info@ecophon.de | Akutex T verstärkt | 50 mm | Für Bereiche mit relativ geringer Verschmutzung, überall dort, wo sämtliche Flächen des Absorbers gereinigt werden müssen, kann beidseitig feucht gereinigt werden | 1200 x 600 mm | tKh = 800 mm (totale Konstruktionshöhe) | ca.3 kg pro Baffel |  |  |  | 0.3 |  |  | 0.4 |  |  | 0.8 |  |  | 1 |  |  | 1 |  |  | 1 |  |  | 1 |  |  |  | 0.8666667 | 0.9 | 1 | 1.111111 | 500 | 1 | 2 |  | 1 |  | x | 3 | [8 empty] | Herstellerangabe |  |  | d
1252 | Faserabsorber, Baffel aus Glaswolle mit verstärkter Farbbeschichtung Akutex T an sichtbarer Oberfläche, Kanten farbbeschichtet, Unterkonstruktion aus lackiertem verzinkten Stahl | Ecophon | Hygiene Protec Wandbaffel | Ecophon GmbH Taschenmacherstr.8 23556 Lübeck Tel: 0451 - 899 52-01 Fax: 0451 - 899 52-11 http://www.ecophon.de E-mail: info@ecophon.de | Akutex T verstärkt | 40 mm | Für Bereiche mit relativ geringer Verschmutzung, überall dort, wo sämtliche Flächen des Absorbers gereinigt werden müssen, kann beidseitig feucht gereinigt werden | 1800 x 1200 mm |  | 9.5 kg pro Baffel |  |  |  | 0.05 |  |  | 0.25 |  |  | 0.7 |  |  | 1 |  |  | 1 |  |  | 0.95 |  |  | 0.9 |  |  |  | 0.8 | 0.85 | 0.925 | 1.088235 | 500 | 1 | 2 |  | 1 |  | x | 3 | [8 empty] | Herstellerangabe |  |  | d
1253 | Faserabsorber, Baffel aus Glaswolle mit verstärkter Farbbeschichtung Akutex T an sichtbarer Oberfläche, Kanten farbbeschichtet, Unterkonstruktion aus lackiertem verzinkten Stahl | Ecophon | Hygiene Protec Wandbaffel | Ecophon GmbH Taschenmacherstr.8 23556 Lübeck Tel: 0451 - 899 52-01 Fax: 0451 - 899 52-11 http://www.ecophon.de E-mail: info@ecophon.de | Akutex T verstärkt | 40 mm | Für Bereiche mit relativ geringer Verschmutzung, überall dort, wo sämtliche Flächen des Absorbers gereinigt werden müssen, kann beidseitig feucht gereinigt werden | 1800 x 1200 mm |  | 9.5 kg pro Baffel |  |  |  | 0.05 |  |  | 0.35 |  |  | 0.85 |  |  | 1 |  |  | 1 |  |  | 0.9 |  |  | 0.75 |  |  |  | 0.8083333 | 0.925 | 0.825 | 0.8918919 | 500 | 1 | 2 |  | 1 |  | x | 3 | [8 empty] | Herstellerangabe |  |  | d
1254 | Faserabsorber, Glaswollekern, verstärkte Oberflächen und Kanten, in Spezialfolie eingeschweißt, widerstandsfähig gegen Chemikalien und Temperatur | Ecophon | Hygiene Advance | Ecophon GmbH Taschenmacherstr.8 23556 Lübeck Tel: 0451 - 899 52-01 Fax: 0451 - 899 52-11 http://www.ecophon.de E-mail: info@ecophon.de | verstärkt, eingeschweißt in Spezialfolie | 20 mm | Für Bereiche mit starker oder häufiger Verschmutzung und täglichem Waschbedarf, resistent gegen die meisten Chemikalien | 600 x 600 mm, 1200 x 600 mm | tKh = 200 mm (totale Konstruktionshöhe) | ca. 4 kg / m² inkl. Unterkonstruktion | x |  |  | 0.15 |  |  | 0.45 |  |  | 0.65 |  |  | 0.75 |  |  | 0.85 |  |  | 1 |  |  | 0.75 |  |  |  | 0.7416667 | 0.7 | 0.875 | 1.25 | 2000 | 1 | 2 |  | 1 |  | x | [9 empty] | Herstellerangabe |  |  | d
1255 | Faserabsorber, Glaswollekern, verstärkte Oberflächen und Kanten, in Spezialfolie eingeschweißt, widerstandsfähig gegen Chemikalien und Temperatur | Ecophon | Hygiene Advance | Ecophon GmbH Taschenmacherstr.8 23556 Lübeck Tel: 0451 - 899 52-01 Fax: 0451 - 899 52-11 http://www.ecophon.de E-mail: info@ecophon.de | verstärkt, eingeschweißt in Spezialfolie | 20 mm | Für Bereiche mit starker oder häufiger Verschmutzung und täglichem Waschbedarf, resistent gegen die meisten Chemikalien | 600 x 600 mm, 1200 x 600 mm | tKh = 400 mm (totale Konstruktionshöhe) | ca. 4 kg / m² inkl. Unterkonstruktion | x |  |  | 0.05 |  |  | 0.35 |  |  | 0.55 |  |  | 0.7 |  |  | 0.9 |  |  | 1 |  |  | 0.85 |  |  |  | 0.725 | 0.625 | 0.925 | 1.48 | 2000 | 1 | 2 |  | 1 |  | x | [9 empty] | Herstellerangabe |  |  | d
1256 | Faserabsorber, Baffel aus Glaswolle mit glatter wasserabweisender Folie an der Oberfläche, Unterkonstruktion aus lackiertem verzinkten Stahl | Ecophon | Hygiene Advance Baffle Achsmaß 600 | Ecophon GmbH Taschenmacherstr.8 23556 Lübeck Tel: 0451 - 899 52-01 Fax: 0451 - 899 52-11 http://www.ecophon.de E-mail: info@ecophon.de | wasserabweisende Folie | 40 mm | Für Bereiche mit starker oder häufiger Verschmutzung und täglichem Feuchtreinigungsbedarf | 1200 x 600 mm | tKh = 800 mm (totale Konstruktionshöhe) | ca.3 kg pro Baffel |  |  |  | 0.1 |  |  | 0.3 |  |  | 0.55 |  |  | 0.95 |  |  | 1 |  |  | 1 |  |  | 0.95 |  |  |  | 0.7916667 | 0.75 | 0.975 | 1.3 | 1000 | 1 | 2 |  | 1 |  | x | 3 | [8 empty] | Herstellerangabe |  |  | d
1257 | Faserabsorber, Baffel aus Glaswolle mit glatter wasserabweisender Folie an der Oberfläche, Unterkonstruktion aus lackiertem verzinkten Stahl | Ecophon | Hygiene Advance Baffle Achsmaß 833 | Ecophon GmbH Taschenmacherstr.8 23556 Lübeck Tel: 0451 - 899 52-01 Fax: 0451 - 899 52-11 http://www.ecophon.de E-mail: info@ecophon.de | wasserabweisende Folie | 40 mm | Für Bereiche mit starker oder häufiger Verschmutzung und täglichem Feuchtreinigungsbedarf | 1200 x 600 mm | tKh = 800 mm (totale Konstruktionshöhe) | ca.3 kg pro Baffel |  |  |  | 0.1 |  |  | 0.25 |  |  | 0.4 |  |  | 0.7 |  |  | 1 |  |  | 1 |  |  | 0.85 |  |  |  | 0.7 | 0.55 | 0.925 | 1.681818 | 1000 | 1 | 2 |  | 1 |  | x | 3 | [8 empty] | Herstellerangabe |  |  | d
1258 | Faserabsorber, Baffel aus Glaswolle mit glatter wasserabweisender Folie an der Oberfläche, Unterkonstruktion aus lackiertem verzinkten Stahl | Ecophon | Hygiene Advance Baffel Achsmaß 1200x1300 | Ecophon GmbH Taschenmacherstr.8 23556 Lübeck Tel: 0451 - 899 52-01 Fax: 0451 - 899 52-11 http://www.ecophon.de E-mail: info@ecophon.de | wasserabweisende Folie | 40 mm | Für Bereiche mit starker oder häufiger Verschmutzung und täglichem Feuchtreinigungsbedarf | 1200 x 600 mm | tKh = 800 mm (totale Konstruktionshöhe) | ca.3 kg pro Baffel |  |  |  | 0.25 |  |  | 0.3 |  |  | 0.65 |  |  | 1 |  |  | 1 |  |  | 1 |  |  | 0.95 |  |  |  | 0.8166667 | 0.825 | 0.975 | 1.181818 | 500 | 1 | 2 |  | 1 |  | x | 3 | [8 empty] | Herstellerangabe |  |  | d
1259 | Faserabsorber, Glaswollekern, Sichtfläche mit Akutex T behandelt | Ecophon | Wandpaneel A Master/alpha | Ecophon GmbH Taschenmacherstr.8 23556 Lübeck Tel: 0451 - 899 52-01 Fax: 0451 - 899 52-11 http://www.ecophon.de E-mail: info@ecophon.de | Akutex T | 40 mm | Alternative oder Ergänzung zu Deckenabsorbern. Besonders in größeren Räumen kann auf diese Weise das sogenannte Flatterecho vermieden werden | 2700 x 1200 mm | tKh = 40 mm (totale Konstruktionshöhe) | ca. 5 kg / m² inkl. Unterkonstruktion | x | [5 empty] | 0.2 |  |  | 0.65 |  |  | 1 |  |  | 1 |  |  | 1 |  |  | 0.95 |  |  |  | 0.8 | 0.825 | 0.975 | 1.181818 | 500 | 1 | 2 |  | 1 |  | x | [9 empty] | Produktblatt des Herstellers |  |  | d
1260 | Faserabsorber, Glaswollekern, Sichtfläche mit Textil bekleidet | Ecophon | Wandpaneel A Colorado | Ecophon GmbH Taschenmacherstr.8 23556 Lübeck Tel: 0451 - 899 52-01 Fax: 0451 - 899 52-11 http://www.ecophon.de E-mail: info@ecophon.de | Textil | 40 mm | Alternative oder Ergänzung zu Deckenabsorbern. Besonders in größeren Räumen kann auf diese Weise das sogenannte Flatterecho vermieden werden | 2700 x 1200 mm | tKh = 40 mm (totale Konstruktionshöhe) | ca. 5 kg / m² inkl. Unterkonstruktion | x | [5 empty] | 0.2 |  |  | 0.65 |  |  | 1 |  |  | 1 |  |  | 1 |  |  | 0.95 |  |  |  | 0.8 | 0.825 | 0.975 | 1.181818 | 500 | 1 | 2 |  | 1 |  | x | [9 empty] | Produktblatt des Herstellers |  |  | d
1261 | Faserabsorber, Glaswollekern, Sichtfläche mit besonders starkem Glasfasergewebe bekleidet | Ecophon | Wandpaneel A Super G | Ecophon GmbH Taschenmacherstr.8 23556 Lübeck Tel: 0451 - 899 52-01 Fax: 0451 - 899 52-11 http://www.ecophon.de E-mail: info@ecophon.de | verstärktes Glasfasergewebe | 40 mm | Alternative oder Ergänzung zu Deckenabsorbern. Besonders in größeren Räumen kann auf diese Weise das sogenannte Flatterecho vermieden werden | 2700 x 1200 mm | tKh = 40 mm (totale Konstruktionshöhe) | ca. 5 kg / m² inkl. Unterkonstruktion | x |  |  | 0.05 |  |  | 0.2 |  |  | 0.6 |  |  | 1 |  |  | 1 |  |  | 1 |  |  | 0.95 |  |  |  | 0.7916667 | 0.8 | 0.975 | 1.21875 | 500 | 1 | 2 |  | 1 |  | x | [9 empty] | Produktblatt des Herstellers |  |  | d
1262 | Faserabsorber, Glaswollekern, Sichtfläche mit Akutex T behandelt | Ecophon | Wandpaneel C Master/alpha | Ecophon GmbH Taschenmacherstr.8 23556 Lübeck Tel: 0451 - 899 52-01 Fax: 0451 - 899 52-11 http://www.ecophon.de E-mail: info@ecophon.de | Akutex T | 40 mm | Alternative oder Ergänzung zu Deckenabsorbern. Besonders in größeren Räumen kann auf diese Weise das sogenannte Flatterecho vermieden werden. Vertikale Paneelstöße bilden dezente Fase | 2700 x 1200 mm | tKh = 40 mm (totale Konstruktionshöhe) | ca. 5 kg / m² inkl. Unterkonstruktion | x | [5 empty] | 0.2 |  |  | 0.7 |  |  | 1 |  |  | 1 |  |  | 1 |  |  | 0.95 |  |  |  | 0.8083333 | 0.85 | 0.975 | 1.147059 | 500 | 1 | 2 |  | 1 |  | x | [9 empty] | Produktblatt des Herstellers |  |  | d
1263 | Faserabsorber, Glaswollekern, Sichtfläche mit Textil bekleidet | Ecophon | Wandpaneel C Colorado | Ecophon GmbH Taschenmacherstr.8 23556 Lübeck Tel: 0451 - 899 52-01 Fax: 0451 - 899 52-11 http://www.ecophon.de E-mail: info@ecophon.de | Textil | 40 mm | Alternative oder Ergänzung zu Deckenabsorbern. Besonders in größeren Räumen kann auf diese Weise das sogenannte Flatterecho vermieden werden. Vertikale Paneelstöße bilden dezente Fase | 2700 x 1200 mm | tKh = 40 mm (totale Konstruktionshöhe) | ca. 5 kg / m² inkl. Unterkonstruktion | x |  |  | 0.05 |  |  | 0.25 |  |  | 0.7 |  |  | 1 |  |  | 1 |  |  | 1 |  |  | 1 |  |  |  | 0.825 | 0.85 | 1 | 1.176471 | 500 | 1 | 2 |  | 1 |  | x | [9 empty] | Produktblatt des Herstellers |  |  | d
1264 | Faserabsorber, Glaswollekern, Sichtfläche mit besonders starkem Glasfasergewebe bekleidet | Ecophon | Wandpaneel C Super G | Ecophon GmbH Taschenmacherstr.8 23556 Lübeck Tel: 0451 - 899 52-01 Fax: 0451 - 899 52-11 http://www.ecophon.de E-mail: info@ecophon.de | verstärktes Glasfasergewebe | 40 mm | Alternative oder Ergänzung zu Deckenabsorbern. Besonders in größeren Räumen kann auf diese Weise das sogenannte Flatterecho vermieden werden. Vertikale Paneelstöße bilden dezente Fase | 2700 x 1200 mm | tKh = 40 mm (totale Konstruktionshöhe) | ca. 5 kg / m² inkl. Unterkonstruktion | x | [5 empty] | 0.2 |  |  | 0.7 |  |  | 1 |  |  | 1 |  |  | 1 |  |  | 0.9 |  |  |  | 0.8 | 0.85 | 0.95 | 1.117647 | 500 | 1 | 2 |  | 1 |  | x | [9 empty] | Produktblatt des Herstellers |  |  | d
1265 | Faserabsorber | Ecophon | X-Bass | Ecophon GmbH Taschenmacherstr.8 23556 Lübeck Tel: 0451 - 899 52-01 Fax: 0451 - 899 52-11 http://www.ecophon.de E-mail: info@ecophon.de |  | 100 mm |  |  | tKh = 200 mm (totale Konstruktionshöhe) |  |  |  |  | 0.4 |  |  | 0.85 |  |  | 0.8 |  |  | 0.45 |  |  | 0.25 |  |  | 0.15 |  |  | 0.1 |  |  |  | 0.4333333 | 0.625 | 0.125 | 0.2 | 125 | 0.85 | 1 |  | 1 |  | x | [9 empty] | Herstellerangabe |  |  | d
1266 | Perforated steel roof deck, backed by fiberglass |  | EP150A | Epic Metals Corp.; Rankin, PA 15104 |  | 1 1/2 inch |  |  | 0 | [7 empty] | 0.2 |  |  | 0.33 |  |  | 0.74 |  |  | 1 |  |  | 0.57 |  |  | 0.41 |  |  |  | 0.5416667 | 0.535 | 0.49 | 0.9158879 | 1000 | 1 | 2 |  | 5 |  | x | [9 empty] | C.M.Harris, Noise Control in Buildings, McGraw Hill 1994 |  |  | e
1267 | Perforated steel roof deck, backed by fiberglass |  | ESC2SSA | Epic Metals Corp.; Rankin, PA 15104 |  | 2 inches |  |  | 0 | [7 empty] | 0.96 |  |  | 1.02 |  |  | 1.02 |  |  | 1.08 |  |  | 0.95 |  |  | 0.79 |  |  |  | 0.97 | 1.02 | 0.87 | 0.8529412 | 1000 | 1.08 | 2 |  | 5 |  | x | [9 empty] | C.M.Harris, Noise Control in Buildings, McGraw Hill 1994 |  |  | e
1268 | Perforated steel roof deck, backed by fiberglass |  | EPICORE-A | Epic Metals Corp.; Rankin, PA 15104 |  | 2 inches |  |  | 0 | [7 empty] | 0.1 |  |  | 0.21 |  |  | 0.79 |  |  | 0.98 |  |  | 0.95 |  |  | 0.86 |  |  |  | 0.6483333 | 0.5 | 0.905 | 1.81 | 1000 | 0.98 | 2 |  | 5 |  | x | [9 empty] | C.M.Harris, Noise Control in Buildings, McGraw Hill 1994 |  |  | e
1269 | Perforated steel roof deck, backed by fiberglass |  | ER2RA | Epic Metals Corp.; Rankin, PA 15104 |  | 2 inches |  |  | 0 | [7 empty] | 0.26 |  |  | 0.6 |  |  | 1.18 |  |  | 0.98 |  |  | 1 |  |  | 0.91 |  |  |  | 0.8216667 | 0.89 | 0.955 | 1.073034 | 500 | 1.18 | 2 |  | 5 |  | x | [9 empty] | C.M.Harris, Noise Control in Buildings, McGraw Hill 1994 |  |  | e
1270 | Perforated steel roof deck, backed by fiberglass |  | EP300K | Epic Metals Corp.; Rankin, PA 15104 |  | 2 inches |  |  | 0 | [7 empty] | 0.44 |  |  | 0.89 |  |  | 1.06 |  |  | 0.73 |  |  | 0.47 |  |  | 0.25 |  |  |  | 0.64 | 0.975 | 0.36 | 0.3692308 | 500 | 1.06 | 2 |  | 5 |  | x | [9 empty] | C.M.Harris, Noise Control in Buildings, McGraw Hill 1994 |  |  | e
1271 | Perforated steel roof deck, backed by fiberglass |  | E450A | Epic Metals Corp.; Rankin, PA 15104 |  | 4 1/2 inches |  |  | 0 | [7 empty] | 0.37 |  |  | 0.57 |  |  | 0.91 |  |  | 0.7 |  |  | 0.52 |  |  | 0.49 |  |  |  | 0.5933333 | 0.74 | 0.505 | 0.6824324 | 500 | 0.91 | 2 |  | 5 |  | x | [9 empty] | C.M.Harris, Noise Control in Buildings, McGraw Hill 1994 |  |  | e
1272 | Perforated steel roof deck, backed by fiberglass |  | EP450A | Epic Metals Corp.; Rankin, PA 15104 |  | 4 1/2 inches |  |  | 0 | [7 empty] | 0.85 |  |  | 1.14 |  |  | 1.29 |  |  | 1.1 |  |  | 0.92 |  |  | 0.74 |  |  |  | 1.006667 | 1.215 | 0.83 | 0.6831276 | 500 | 1.29 | 2 |  | 5 |  | x | [9 empty] | C.M.Harris, Noise Control in Buildings, McGraw Hill 1994 |  |  | e
1273 | Perforated steel roof deck, backed by fiberglass |  | EP750A | Epic Metals Corp.; Rankin, PA 15104 |  | 7 1/2 inches |  |  | 0 | [7 empty] | 0.48 |  |  | 0.77 |  |  | 0.88 |  |  | 0.86 |  |  | 0.7 |  |  | 0.6 |  |  |  | 0.715 | 0.825 | 0.65 | 0.7878788 | 500 | 0.88 | 2 |  | 5 |  | x | [9 empty] | C.M.Harris, Noise Control in Buildings, McGraw Hill 1994 |  |  | e
1274 | Faserabsorber auf geschlitztem Träger, geschlitzte Sperrholzplatte mit hinterlegter Mineralfasermatte, Schlitzbreite 3 mm, Stegbreite 12 mm, Schlitzanteil 20 % | Eco-Modulator | 12 / 3 | Ernst Schmelze KG Postfach 302 7292 Baiiersbronn/Obertal |  | 20 mm |  | bis 3000 x 850 mm | 50 mm | 3,5 - 3,7 kg /m² | x |  |  |  |  | 0.1 | 0.17 | 0.21 | 0.35 | 0.4 | 0.49 | 0.58 | 0.63 | 0.71 | 0.8 | 0.85 | 0.85 | 0.79 | 0.76 | 0.75 | 0.85 | 0.73 | 0.74 |  |  | 0.59 | 0.515 | 0.745 | 1.446602 | 1000 | 0.85 | 2 |  | 3 |  | x | [9 empty] | H. Lenz, Marktübersicht schallabsorbierende Anordnungen, Ruhr Universität Bochum, 1981, Seite 249 |  |  | d
1275 | Faserabsorber auf geschlitztem Träger, geschlitzte Sperrholzplatte mit hinterlegter Mineralfasermatte, Schlitzbreite 3 mm, Stegbreite 12 mm, Schlitzanteil 20 % | Eco-Modulator | 12 / 3 | Ernst Schmelze KG Postfach 302 7292 Baiiersbronn/Obertal |  | 20 mm |  | bis 3000 x 850 mm | 200 mm | 3,5 - 3,7 kg /m² | x |  |  |  |  | 0.22 | 0.27 | 0.4 | 0.5 | 0.67 | 0.81 | 0.85 | 0.86 | 0.86 | 0.84 | 0.87 | 0.86 | 0.91 | 0.82 | 0.87 | 0.85 | 0.83 | 0.8 |  |  | 0.72 | 0.765 | 0.825 | 1.078431 | 1600 | 0.91 | 2 |  | 3 |  | x | [9 empty] | H. Lenz, Marktübersicht schallabsorbierende Anordnungen, Ruhr Universität Bochum, 1981, Seite 249 |  |  | d
1276 | Faserabsorber auf geschlitztem Träger, geschlitzte Sperrholzplatte mit hinterlegter Mineralfasermatte, Schlitzbreite 3 mm, Stegbreite 22 mm, Schlitzanteil 20 % | Eco-Modulator | 22 / 3 | Ernst Schmelze KG Postfach 302 7292 Baiiersbronn/Obertal |  | 20 mm |  | bis 3000 x 850 mm | 50 mm | 3,5 - 3,7 kg /m² | x |  |  |  |  | 0.07 | 0.17 | 0.25 | 0.35 | 0.4 | 0.59 | 0.65 | 0.73 | 0.79 | 0.81 | 0.8 | 0.73 | 0.62 | 0.63 | 0.65 | 0.68 | 0.61 | 0.46 |  |  | 0.5566667 | 0.565 | 0.62 | 1.097345 | 800 | 0.81 | 2 |  | 3 |  | x | [9 empty] | H. Lenz, Marktübersicht schallabsorbierende Anordnungen, Ruhr Universität Bochum, 1981, Seite 250 |  |  | d
1277 | Faserabsorber auf geschlitztem Träger, geschlitzte Sperrholzplatte mit hinterlegter Mineralfasermatte, Schlitzbreite 3 mm, Stegbreite 22 mm, Schlitzanteil 20 % | Eco-Modulator | 22 / 3 | Ernst Schmelze KG Postfach 302 7292 Baiiersbronn/Obertal |  | 20 mm |  | bis 3000 x 850 mm | 200 mm | 3,5 - 3,7 kg /m² | x |  |  |  |  | 0.22 | 0.31 | 0.4 | 0.49 | 0.71 | 0.78 | 0.8 | 0.82 | 0.76 | 0.76 | 0.81 | 0.76 | 0.68 | 0.72 | 0.69 | 0.75 | 0.59 | 0.53 |  |  | 0.66 | 0.765 | 0.655 | 0.8562092 | 500 | 0.82 | 2 |  | 3 |  | x | [9 empty] | H. Lenz, Marktübersicht schallabsorbierende Anordnungen, Ruhr Universität Bochum, 1981, Seite 250 |  |  | d
1278 | Plattenabsorber, ungeschlitzte Sperrholzplatte mit hinterlegter Mineralfasermatte | Eco-Modulator | ungeschlitzt | Ernst Schmelze KG Postfach 302 7292 Baiiersbronn/Obertal |  | 20 mm |  | bis 3000 x 850 mm | 50 mm | 3,5 - 3,7 kg /m² | x |  |  |  |  | 0.51 | 0.58 | 0.55 | 0.36 | 0.27 | 0.17 | 0.12 | 0.13 | 0.07 | 0.06 | 0.1 | 0.05 | 0.09 | 0.09 | 0.09 | 0.09 | 0.13 | 0.17 |  |  | 0.2166667 | 0.2 | 0.11 | 0.55 | 125 | 0.58 | 1 |  | 3 |  | x | [9 empty] | H. Lenz, Marktübersicht schallabsorbierende Anordnungen, Ruhr Universität Bochum, 1981, Seite 251 |  |  | d
1279 | Plattenabsorber, ungeschlitzte Sperrholzplatte mit hinterlegter Mineralfasermatte | Eco-Modulator | ungeschlitzt | Ernst Schmelze KG Postfach 302 7292 Baiiersbronn/Obertal |  | 20 mm |  | bis 3000 x 850 mm | 200 mm | 3,5 - 3,7 kg /m² | x |  |  |  |  | 0.78 | 0.54 | 0.33 | 0.31 | 0.23 | 0.17 | 0.1 | 0.13 | 0.15 | 0.1 | 0.12 | 0.08 | 0.09 | 0.12 | 0.13 | 0.21 | 0.18 | 0.17 |  |  | 0.22 | 0.18 | 0.15 | 0.8333333 | 100 | 0.78 | 1 |  | 3 |  | x | [9 empty] | H. Lenz, Marktübersicht schallabsorbierende Anordnungen, Ruhr Universität Bochum, 1981, Seite 251 |  |  | d
1280 | Faserabsorber auf geschlitztem Träger, Platte aus dünnen Holzstäbchen mit Textilfasern verwebt auf Trägern aus Holzstreifen mit hinterlegter Mineralfasermatte, Lochflächenanteil ca. 40 % | Eco-Phondraht |  | Ernst Schmelze KG Postfach 302 7292 Baiiersbronn/Obertal |  | 17 mm |  | bis 2000 x 1200 mm | 50 mm | 2,2 kg / m² | x |  |  |  |  | 0.15 | 0.22 | 0.27 | 0.41 | 0.51 | 0.59 | 0.72 | 0.87 | 0.92 | 0.98 | 0.95 | 1 | 0.93 | 0.92 | 1 | 1.03 | 1 | 1.04 |  |  | 0.745 | 0.69 | 0.96 | 1.391304 | 5000 | 1.04 | 2 |  | 3 | 9 | x | [9 empty] | H. Lenz, Marktübersicht schallabsorbierende Anordnungen, Ruhr Universität Bochum, 1981, Seite 252 |  |  | d
1281 | Faserabsorber auf geschlitztem Träger, Platte aus dünnen Holzstäbchen mit Textilfasern verwebt auf Trägern aus Holzstreifen mit hinterlegter Mineralfasermatte, Lochflächenanteil ca. 40 % | Eco-Phondraht |  | Ernst Schmelze KG Postfach 302 7292 Baiiersbronn/Obertal |  | 17 mm |  | bis 2000 x 1200 mm | 200 mm | 2,2 kg / m² | x |  |  |  |  | 0.2 | 0.32 | 0.58 | 0.6 | 0.75 | 0.88 | 0.95 | 0.92 | 0.87 | 0.87 | 0.88 | 0.99 | 0.99 | 0.92 | 0.98 | 0.92 | 1 | 1.04 |  |  | 0.7983333 | 0.835 | 0.96 | 1.149701 | 5000 | 1.04 | 2 |  | 3 | 9 | x | [9 empty] | H. Lenz, Marktübersicht schallabsorbierende Anordnungen, Ruhr Universität Bochum, 1981, Seite 252 |  |  | d
1282 | Deckenverkleidung aus 12 mm breiten, 4 mm dicken Sperrholzstreifen mit 3 mm gegenseitigem Abstand. Dahinter: Faservlies 0,02 kg/m^2, 40 mm Mineralwolle 0,6 kg/m^2 |  | ESO MODULATOR 12/3 | ESO-Akustik Brigitte Schmelzle, Rühesteinstr. 524, 72270 Baierbronn, Tel. 07449 / 91003 | geschlitzte Holzoberfläche | 4 mm | Holzrahmenkonstruktion |  | 50 mm (gefüllt) | [6 empty] | 0.1 | 0.17 | 0.23 | 0.35 | 0.4 | 0.5 | 0.58 | 0.63 | 0.73 | 0.83 | 0.85 | 0.83 | 0.78 | 0.76 | 0.75 | 0.85 | 0.74 | 0.75 |  |  | 0.5916667 | 0.515 | 0.75 | 1.456311 | 1000 | 0.85 | 2 |  | 3 |  | x | [9 empty] | Herstellerunterlagen | Prüfbericht Nr. GS 376/73, Institut für Bauphysik, FHG Stuttgart, 21.09.1973 | Aktualisierung angekündigt für Herbst 2001 | d
1283 | Deckenverkleidung aus 12 mm breiten, 4 mm dicken Sperrholzstreifen mit 3 mm gegenseitigem Abstand. Dahinter: Faservlies 0,02 kg/m^2, 40 mm Mineralwolle 0,6 kg/m^2 |  | ESO MODULATOR 12/3 | ESO-Akustik Brigitte Schmelzle, Rühesteinstr. 524, 72270 Baierbronn, Tel. 07449 / 91003 | geschlitzte Holzoberfläche | 4 mm | Holzrahmenkonstruktion |  | 200 mm (gefüllt) | [6 empty] | 0.21 | 0.27 | 0.4 | 0.48 | 0.67 | 0.85 | 0.84 | 0.86 | 0.86 | 0.83 | 0.87 | 0.85 | 0.92 | 0.82 | 0.88 | 0.85 | 0.83 | 0.8 |  |  | 0.72 | 0.765 | 0.825 | 1.078431 | 1600 | 0.92 | 2 |  | 3 |  | x | [9 empty] | Herstellerunterlagen | Prüfbericht Nr. GS 377/73, Institut für Bauphysik, FHG Stuttgart, 21.09.1973 | Aktualisierung angekündigt für Herbst 2001 | d
1284 | Deckenverkleidung aus 22 mm breiten, 4 mm dicken Sperrholzstreifen mit 3 mm gegenseitigem Abstand. Dahinter: Faservlies 0,02 kg/m^2, 40 mm Mineralwolle 0,6 kg/m^2 |  | ESO MODULATOR 22/3 | ESO-Akustik Brigitte Schmelzle, Rühesteinstr. 524, 72270 Baierbronn, Tel. 07449 / 91003 | geschlitzte Holzoberfläche | 4 mm | Holzrahmenkonstruktion |  | 200 mm (gefüllt) | [6 empty] | 0.2 | 0.31 | 0.41 | 0.5 | 0.71 | 0.78 | 0.8 | 0.82 | 0.75 | 0.73 | 0.81 | 0.75 | 0.69 | 0.72 | 0.71 | 0.75 | 0.59 | 0.52 |  |  | 0.66 | 0.765 | 0.655 | 0.8562092 | 500 | 0.82 | 2 |  | 3 |  | x | [9 empty] | Herstellerunterlagen | Prüfbericht Nr. GS 375/73, Institut für Bauphysik, FHG Stuttgart, 21.09.1973 | Aktualisierung angekündigt für Herbst 2001 | d
1285 | Deckenverkleidung aus 22 mm breiten, 4 mm dicken Sperrholzstreifen mit 3 mm gegenseitigem Abstand. Dahinter: Faservlies 0,02 kg/m^2, 40 mm Mineralwolle 0,6 kg/m^2 |  | ESO MODULATOR 22/3 | ESO-Akustik Brigitte Schmelzle, Rühesteinstr. 524, 72270 Baierbronn, Tel. 07449 / 91003 | geschlitzte Holzoberfläche | 4 mm | Holzrahmenkonstruktion |  | 50 mm (gefüllt) | [6 empty] | 0.07 | 0.17 | 0.28 | 0.35 | 0.4 | 0.58 | 0.65 | 0.73 | 0.8 | 0.8 | 0.8 | 0.75 | 0.62 | 0.63 | 0.64 | 0.68 | 0.61 | 0.48 |  |  | 0.5566667 | 0.565 | 0.62 | 1.097345 | 630 | 0.8 | 2 |  | 3 |  | x | [9 empty] | Herstellerunterlagen | Prüfbericht Nr. GS 374/73, Institut für Bauphysik, FHG Stuttgart, 21.09.1973 | Aktualisierung angekündigt für Herbst 2001 | d
1286 | Deckenverkleidung aus 5 mm dickem Sperrholzdeck, rückseitig versteift mit Stegen aus 2,5 mm dicken, 16 mm hohen Holzstreifen. Dahinter: 40 mm Mineralwolle 0,6 kg/m^2 |  | ESO MODULATOR 22/3 | ESO-Akustik Brigitte Schmelzle, Rühesteinstr. 524, 72270 Baierbronn, Tel. 07449 / 91003 | geschlossene Holzoberfläche | 5 mm | Holzrahmenkonstruktion |  | 200 mm (gefüllt) | [6 empty] | 0.78 | 0.54 | 0.35 | 0.32 | 0.23 | 0.18 | 0.1 | 0.13 | 0.16 | 0.09 | 0.12 | 0.08 | 0.1 | 0.12 | 0.13 | 0.22 | 0.18 | 0.18 |  |  | 0.22 | 0.18 | 0.15 | 0.8333333 | 100 | 0.78 | 1 |  | 3 |  | x | [9 empty] | Herstellerunterlagen | Prüfbericht Nr. GS 249/76, Institut für Bauphysik, FHG Stuttgart, 05.05.1976 | Aktualisierung angekündigt für Herbst 2001 | d
1287 | Deckenverkleidung aus 5 mm dickem Sperrholzdeck, rückseitig versteift mit Stegen aus 2,5 mm dicken, 16 mm hohen Holzstreifen. Dahinter: 40 mm Mineralwolle 0,6 kg/m^2 |  | ESO MODULATOR 22/3 | ESO-Akustik Brigitte Schmelzle, Rühesteinstr. 524, 72270 Baierbronn, Tel. 07449 / 91003 | geschlossene Holzoberfläche | 5 mm | Holzrahmenkonstruktion |  | 50 mm (gefüllt) | [6 empty] | 0.53 | 0.58 | 0.55 | 0.35 | 0.27 | 0.17 | 0.13 | 0.13 | 0.08 | 0.07 | 0.1 | 0.07 | 0.1 | 0.09 | 0.09 | 0.08 | 0.12 | 0.18 |  |  | 0.215 | 0.2 | 0.105 | 0.525 | 125 | 0.58 | 1 |  | 3 |  | x | [9 empty] | Herstellerunterlagen | Prüfbericht Nr. GS 248/76, Institut für Bauphysik, FHG Stuttgart, 05.05.1976 | Aktualisierung angekündigt für Herbst 2001 | d
1288 | Deckenverkleidung aus 2 mm dicken, miteinander verwobenen Holzstäbchen, rückseitig versteift mit Stegen aus 2,5 mm dicken, 16 mm hohen Holzstreifen im Abstand von 48 mm. Dahinter: 40 mm Mineralwolle 0,6 kg/m^2 |  | ESO-Phondraht-Platte | ESO-Akustik Brigitte Schmelzle, Rühesteinstr. 524, 72270 Baierbronn, Tel. 07449 / 91003 | gewobene Holzoberfläche | 2 mm | Holzrahmenkonstruktion |  | 200 mm (gefüllt) | [6 empty] | 0.2 | 0.32 | 0.58 | 0.6 | 0.75 | 0.9 | 0.93 | 0.92 | 0.88 | 0.86 | 0.88 | 0.99 | 1 | 0.92 | 0.98 | 0.93 | 1 | 1.07 |  |  | 0.7983333 | 0.835 | 0.96 | 1.149701 | 5000 | 1.07 | 2 |  | 3 |  | x | [9 empty] | Herstellerunterlagen | Prüfbericht Nr. GS 247/76, Institut für Bauphysik, FHG Stuttgart, 05.05.1976 | Aktualisierung angekündigt für Herbst 2001 | d
1289 | Deckenverkleidung aus 2 mm dicken, miteinander verwobenen Holzstäbchen, rückseitig versteift mit Stegen aus 2,5 mm dicken, 16 mm hohen Holzstreifen im Abstand von 48 mm. Dahinter: 40 mm Mineralwolle 0,6 kg/m^2 |  | ESO-Phondraht-Platte | ESO-Akustik Brigitte Schmelzle, Rühesteinstr. 524, 72270 Baierbronn, Tel. 07449 / 91003 | gewobene Holzoberfläche | 2 mm | Holzrahmenkonstruktion |  | 50 mm (gefüllt) | [6 empty] | 0.17 | 0.22 | 0.3 | 0.43 | 0.51 | 0.58 | 0.72 | 0.87 | 0.93 | 0.98 | 0.95 | 1 | 0.93 | 0.92 | 1 | 1.05 | 1 | 1.07 |  |  | 0.745 | 0.69 | 0.96 | 1.391304 | 5000 | 1.07 | 2 |  | 3 |  | x | [9 empty] | Herstellerunterlagen | Prüfbericht Nr. GS 246/76, Institut für Bauphysik, FHG Stuttgart, 05.05.1976 | Aktualisierung angekündigt für Herbst 2001 | d
1290 | Deckenverkleidung aus gelochtem, 28 mm dickem PU-Schaum in PVC-Schalen, unmittelbar dahinter: Faservließ 40g/m^2, 40 mm Mineralwolle 0,6 kg/m^2 |  | ESO-KVO-Absorberplatte | ESO-Akustik Brigitte Schmelzle, Rühesteinstr. 524, 72270 Baierbronn, Tel. 07449 / 91003 | gelochte Kuststoff-/ Schaumoberfläche, Lochdurchmesser 42 mm, Lochflächenanteil 35 % | 28 mm | Holzrahmenkonstruktion |  | 50 mm (gefüllt) | [6 empty] | 0.13 | 0.19 | 0.25 | 0.37 | 0.48 | 0.59 | 0.7 | 0.74 | 0.88 | 0.86 | 0.84 | 0.72 | 0.66 | 0.62 | 0.75 | 0.92 | 0.77 | 0.62 |  |  | 0.6066667 | 0.61 | 0.695 | 1.139344 | 3150 | 0.92 | 2 |  | 8 | 7 | x | [9 empty] | Herstellerunterlagen | Prüfbericht Nr. GS 372/73, Institut für Bauphysik, FHG Stuttgart, 21.09.1973 | Aktualisierung angekündigt für Herbst 2001 | d
1291 | Deckensystem mit großmaschi- gem Streckmetall in Verbindung mit nichtbrennbarem illtec FM Melamin- harzschaumstoff. Einsatz: Industriebauten |  | Illbruck Expandedline | ESO-Akustik Brigitte Schmelzle, Rühesteinstr. 524, 72270 Baierbronn, Tel. 07449 / 91003 | Streckmetall, grob | 20 mm Dicke der Dämmstoffschicht | An der Rohbetondecke ist das illbruck profilsystem TT oder eine 24 mm Standard-Unterkonstruktion mit einer geeigneten Abhängung zu befestigen | [5 empty] | 26 kNs/m^4 |  |  | 0.42 | 0.6 | 0.75 | 0.75 | 0.89 | 0.82 | 0.82 | 0.66 | 0.62 | 0.73 | 0.88 | 0.9 | 0.92 | 0.94 | 1 | 0.95 | 1.04 | 1.05 |  |  | 0.835 | 0.775 | 0.99 | 1.277419 | 5000 | 1.05 | 2 |  | 5 | 8 | x | [9 empty] | Herstellerangabe unter http://www.illbruck-raumakustik.de, März 2001 | gemessen nach EN 20 354 beim Ingenieurbüro ITA, Wiesbaden |  | d
1292 | Poröser Absorber, 15 mm Polyätherschaum, 1,5 mm Thermoplastbelag, Klebeabweisung, Kleber, Abzugspapier | empfa-Dämmstoff | M 507/15/1,5 | Faist Automotive GmbH & Co. KG Michael-Faist-Straße 11 - 15 86381 Krumbach / Schwaben Tel: 08282 / 93-0 |  | ca. 16 mm |  |  | 0 | ca. 3,17 kg / m² |  | x |  |  |  |  | 0.03 | 0.03 | 0.04 | 0.04 | 0.04 | 0.05 | 0.06 | 0.07 | 0.08 | 0.09 | 0.12 | 0.16 | 0.2 | 0.25 | 0.32 | 0.37 |  |  |  | 0.1316667 | 0.05 | 0.285 | 5.7 | 4000 | 0.37 | 4 |  | 7 |  | x | [9 empty] | H. Lenz, Marktübersicht schallabsorbierende Anordnungen, Ruhr Universität Bochum, 1981, Seite 98 |  |  | d
1293 | Poröser Absorber, 20 mm Polyätherschaum, 1,5 mm Thermoplastbelag, Klebeabweisung, Kleber, Abzugspapier | empfa-Dämmstoff | M 507/20/1,5 | Faist Automotive GmbH & Co. KG Michael-Faist-Straße 11 - 15 86381 Krumbach / Schwaben Tel: 08282 / 93-0 |  | ca. 21 mm |  |  | 0 | ca. 3,3 kg / m² |  | x |  |  |  |  | 0.03 | 0.04 | 0.05 | 0.06 | 0.06 | 0.07 | 0.07 | 0.13 | 0.19 | 0.23 | 0.39 | 0.52 | 0.66 | 0.73 | 0.8 | 0.84 |  |  |  | 0.315 | 0.065 | 0.75 | 11.53846 | 4000 | 0.84 | 4 |  | 7 |  | x | [9 empty] | H. Lenz, Marktübersicht schallabsorbierende Anordnungen, Ruhr Universität Bochum, 1981, Seite 99 |  |  | d
1294 | Poröser Absorber, 11 mm Polyätherschaum, 2 mm bitumenfreie Dämpfungsmasse, Kleber, Abzugspapier | empfa-Dämmstoff | M 638 | Faist Automotive GmbH & Co. KG Michael-Faist-Straße 11 - 15 86381 Krumbach / Schwaben Tel: 08282 / 93-0 |  | ca. 13 mm |  |  | 0 | ca. 3,97 kg / m² |  | x |  |  |  |  | 0.03 | 0.03 | 0.03 | 0.04 | 0.05 | 0.06 | 0.07 | 0.1 | 0.15 | 0.18 | 0.22 | 0.27 | 0.33 | 0.42 | 0.57 | 0.65 |  |  |  | 0.2166667 | 0.055 | 0.49 | 8.909091 | 4000 | 0.65 | 4 |  | 7 |  | x | [9 empty] | H. Lenz, Marktübersicht schallabsorbierende Anordnungen, Ruhr Universität Bochum, 1981, Seite 100 |  |  | d
1295 | Poröser Absorber, 6 mm Polyätherschaum, 2 mm Thermoplastbelag, 4 mm Polyätherschaum | empfa-Dämmstoff | M 927 | Faist Automotive GmbH & Co. KG Michael-Faist-Straße 11 - 15 86381 Krumbach / Schwaben Tel: 08282 / 93-0 |  | ca. 12 mm |  |  | 0 | ca. 3,75 kg / m² |  | x |  |  |  |  | 0.04 | 0.05 | 0.06 | 0.06 | 0.08 | 0.11 | 0.15 | 0.26 | 0.4 | 0.5 | 0.5 | 0.5 | 0.5 | 0.49 | 0.49 | 0.48 |  |  |  | 0.2883333 | 0.105 | 0.49 | 4.666667 | 1000 | 0.5 | 4 |  | 7 |  | x | [9 empty] | H. Lenz, Marktübersicht schallabsorbierende Anordnungen, Ruhr Universität Bochum, 1981, Seite 101 |  |  | d
1296 | Poröser Absorber, 8 mm Polyätherschaum, 3,3 mm Dämpfungsmasse, 2 mm Polyätherschaum | empfa-Dämmstoff | M 1063 | Faist Automotive GmbH & Co. KG Michael-Faist-Straße 11 - 15 86381 Krumbach / Schwaben Tel: 08282 / 93-0 |  | ca. 13 mm |  |  | 0 | ca. 6,19 kg / m² |  | x |  |  |  |  | 0.02 | 0.03 | 0.05 | 0.06 | 0.09 | 0.15 | 0.18 | 0.3 | 0.41 | 0.52 | 0.53 | 0.55 | 0.56 | 0.56 | 0.57 | 0.57 |  |  |  | 0.3183333 | 0.12 | 0.565 | 4.708333 | 3150 | 0.57 | 4 |  | 7 |  | x | [9 empty] | H. Lenz, Marktübersicht schallabsorbierende Anordnungen, Ruhr Universität Bochum, 1981, Seite 102 |  |  | d
1297 | Poröser Absorber, 11 mm Profilnoppenschaum, Kleber, Abzugspapier | empfa-Dämmstoff | M 1135 | Faist Automotive GmbH & Co. KG Michael-Faist-Straße 11 - 15 86381 Krumbach / Schwaben Tel: 08282 / 93-0 |  | ca. 30 mm |  |  |  | ca. 0,9 kg / m² |  | x |  |  |  |  | 0.13 | 0.14 | 0.15 | 0.16 | 0.17 | 0.18 | 0.19 | 0.27 | 0.39 | 0.47 | 0.64 | 0.8 | 0.97 | 0.96 | 0.95 | 0.94 |  |  |  | 0.4766667 | 0.175 | 0.955 | 5.457143 | 2000 | 0.97 | 4 |  | 7 |  | x | [9 empty] | H. Lenz, Marktübersicht schallabsorbierende Anordnungen, Ruhr Universität Bochum, 1981, Seite 103 |  |  | d
1298 | Dämmplatte, rockwool fiber |  | Ecco | Flumroc A.G.; CH-8890 Flums, Switzerland |  | 30 mm |  | 60 cm x 100 cm | 0 | 2.5 kg / m² | [6 empty] | 0.08 |  |  | 0.34 |  |  | 0.81 |  |  | 0.97 |  |  | 1.02 |  |  | 0.98 |  |  |  | 0.7 | 0.575 | 1 | 1.73913 | 2000 | 1.02 | 2 |  | 1 |  | x | [9 empty] | C.M.Harris, Noise Control in Buildings, McGraw Hill 1994 |  |  | e
1299 | Dämmplatte, rockwool fiber |  | Ecco | Flumroc A.G.; CH-8890 Flums, Switzerland |  | 50 mm |  | 60 cm x 100 cm | 0 | 4.3 kg / m² | [6 empty] | 0.18 |  |  | 0.77 |  |  | 1.01 |  |  | 1.04 |  |  | 0.97 |  |  | 0.97 |  |  |  | 0.8233333 | 0.89 | 0.97 | 1.089888 | 1000 | 1.04 | 2 |  | 1 |  | x | [9 empty] | C.M.Harris, Noise Control in Buildings, McGraw Hill 1994 |  |  | e
1300 | Dämmplatte, rockwool fiber |  | Ecco | Flumroc A.G.; CH-8890 Flums, Switzerland |  | 100 mm |  | 60 cm x 100 cm | 0 | 8.5 kg / m² | [6 empty] | 0.6 |  |  | 0.97 |  |  | 1 |  |  | 1 |  |  | 0.99 |  |  | 1 |  |  |  | 0.9266667 | 0.985 | 0.995 | 1.010152 | 500 | 1 | 2 |  | 1 |  | x | [9 empty] | C.M.Harris, Noise Control in Buildings, McGraw Hill 1994 |  |  | e
1301 | Dämmplatte, rockwool fiber |  | Iglu | Flumroc A.G.; CH-8890 Flums, Switzerland |  | 30 mm |  | 60 cm x 100 cm | 0 | 3.3 kg / m² | [6 empty] | 0.08 |  |  | 0.38 |  |  | 0.85 |  |  | 0.98 |  |  | 0.99 |  |  | 1 |  |  |  | 0.7133333 | 0.615 | 0.995 | 1.617886 | 4000 | 1 | 2 |  | 1 |  | x | [9 empty] | C.M.Harris, Noise Control in Buildings, McGraw Hill 1994 |  |  | e
1302 | Dämmplatte, rockwool fiber |  | Iglu | Flumroc A.G.; CH-8890 Flums, Switzerland |  | 50 mm |  | 60 cm x 100 cm | 0 | 5.5 kg / m² | [6 empty] | 0.22 |  |  | 0.81 |  |  | 0.95 |  |  | 0.95 |  |  | 0.96 |  |  | 0.94 |  |  |  | 0.805 | 0.88 | 0.95 | 1.079545 | 2000 | 0.96 | 2 |  | 1 |  | x | [9 empty] | C.M.Harris, Noise Control in Buildings, McGraw Hill 1994 |  |  | e
1303 | Dämmplatte, rockwool fiber |  | Iglu | Flumroc A.G.; CH-8890 Flums, Switzerland |  | 100 mm |  | 60 cm x 100 cm | 0 | 11 kg / m² | [6 empty] | 0.6 |  |  | 0.84 |  |  | 0.9 |  |  | 0.95 |  |  | 0.97 |  |  | 0.99 |  |  |  | 0.875 | 0.87 | 0.98 | 1.126437 | 4000 | 0.99 | 2 |  | 1 |  | x | [9 empty] | C.M.Harris, Noise Control in Buildings, McGraw Hill 1994 |  |  | e
1304 | Dachdämmplatte, rockwool fiber |  | 341 | Flumroc A.G.; CH-8890 Flums, Switzerland |  | 60 mm |  | 60 cm x 100 cm | 0 | 9.9 kg / m² | [6 empty] | 0.4 |  |  | 0.66 |  |  | 0.73 |  |  | 0.81 |  |  | 0.85 |  |  | 0.91 |  |  |  | 0.7266667 | 0.695 | 0.88 | 1.266187 | 4000 | 0.91 | 2 |  | 1 |  | x | [9 empty] | C.M.Harris, Noise Control in Buildings, McGraw Hill 1994 |  |  | e
1305 | Dachdämmplatte, rockwool fiber |  | 341 | Flumroc A.G.; CH-8890 Flums, Switzerland |  | 80 mm |  | 60 cm x 100 cm | 0 | 13.2 kg / m² | [6 empty] | 0.49 |  |  | 0.66 |  |  | 0.78 |  |  | 0.89 |  |  | 0.92 |  |  | 0.97 |  |  |  | 0.785 | 0.72 | 0.945 | 1.3125 | 4000 | 0.97 | 2 |  | 1 |  | x | [9 empty] | C.M.Harris, Noise Control in Buildings, McGraw Hill 1994 |  |  | e
1306 | Dachdämmplatte, rockwool fiber |  | 341 | Flumroc A.G.; CH-8890 Flums, Switzerland |  | 100 mm |  | 60 cm x 100 cm | 0 | 16.5 kg / m² | [6 empty] | 0.47 |  |  | 0.59 |  |  | 0.72 |  |  | 0.81 |  |  | 0.86 |  |  | 0.89 |  |  |  | 0.7233333 | 0.655 | 0.875 | 1.335878 | 4000 | 0.89 | 2 |  | 1 |  | x | [9 empty] | C.M.Harris, Noise Control in Buildings, McGraw Hill 1994 |  |  | e
1307 | Trimline panel, polyester covering |  | Vicracoustic | Forbo Industries, Inc.; Hazelton, PA 18201 |  | 1/2 inch |  | 96 x 108 inches | 0 | 0.5 kg / m² | [6 empty] | 0.04 |  |  | 0.11 |  |  | 0.38 |  |  | 0.8 |  |  | 0.98 |  |  | 1.04 |  |  |  | 0.5583333 | 0.245 | 1.01 | 4.122449 | 4000 | 1.04 | 2 |  | 8 |  | x | [9 empty] | C.M.Harris, Noise Control in Buildings, McGraw Hill 1994 |  |  | e
1308 | Trimline panel, perforated vinyl wall covering |  | Vicracoustic | Forbo Industries, Inc.; Hazelton, PA 18201 |  | 1/2 inch |  | 96 x 108 inches | 0 | 0.56 kg / m² | [6 empty] | 0 |  |  | 0.15 |  |  | 0.56 |  |  | 0.93 |  |  | 0.94 |  |  | 0.78 |  |  |  | 0.56 | 0.355 | 0.86 | 2.422535 | 2000 | 0.94 | 2 |  | 8 |  | x | [9 empty] | C.M.Harris, Noise Control in Buildings, McGraw Hill 1994 |  |  | e
1309 | Verbundplattenresonator, Absorber aus lackiertem oder pulverbeschichteten Stahlblech, offenporigem Melaminharz-Schaumstoff und lackierten oder pulverbeschichteten Lochblechrahmen, mit Caruso ISO-Bond (40 kg/m²) -Füllung | VPR | A1 mit Caruso ISO-Bond-Füllung | Fraunhofer IBP Nobelstraße 12 70569 Stuttgart Tel: +49-711-970-3320 Fax: +49-711-970-3433 E-mail: rata@obp.fhg.de Internet: www.ibp.fhg.de/rata |  | 100 mm |  | 1000 x 1500 mm |  | 21 kg |  |  |  | 0.8 | 1.05 | 1.07 | 1.15 | 0.86 | 0.94 | 0.83 | 0.73 | 0.67 | 0.58 | 0.54 | 0.4 | 0.38 | 0.34 | 0.32 | 0.25 | 0.22 | 0.26 | 0.15 |  |  |  | 0.5566667 | 0.705 | 0.2 | 0.2836879 | 125 | 1.15 | 1 |  | 5 | 7 | x | 4 | [8 empty] | Herstellerangabe unter www.ibp.fhg.de/rata |  |  | d
1310 | Verbundplattenresonator, Absorber aus lackiertem oder pulverbeschichteten Stahlblech, offenporigem Melaminharz-Schaumstoff und lackierten oder pulverbeschichteten Lochblechrahmen, mit Basotect-Füllung | VPR | A1 mit Basotect-Füllung | Fraunhofer IBP Nobelstraße 12 70569 Stuttgart Tel: +49-711-970-3320 Fax: +49-711-970-3433 E-mail: rata@obp.fhg.de Internet: www.ibp.fhg.de/rata |  | 100 mm |  | 1000 x 1500 mm |  | 21 kg |  |  |  | 0.64 | 0.95 | 1.12 | 0.92 | 0.8 | 0.86 | 0.75 | 0.74 | 0.62 | 0.53 | 0.47 | 0.39 | 0.33 | 0.33 | 0.3 | 0.3 | 0.24 | 0.22 | 0.22 |  |  |  | 0.5083333 | 0.64 | 0.26 | 0.40625 | 100 | 1.12 | 1 |  | 5 | 7 | x | 4 | [8 empty] | Herstellerangabe unter www.ibp.fhg.de/rata |  |  | d
1311 | Mikroperforierte Metallkassette als Unterdecke, Lochdurchmesser 0,5 mm, Lochflächenanteil <1%, ohne Mineralfaserauflage oder Vliesabdeckung |  |  | Fraunhofer IBP Nobelstraße 12 70569 Stuttgart Tel: +49-711-970-3320 Fax: +49-711-970-3433 E-mail: rata@obp.fhg.de Internet: www.ibp.fhg.de/rata |  |  |  |  | 50 mm | [6 empty] | 0.03 | 0.05 | 0.05 | 0.07 | 0.1 | 0.17 | 0.23 | 0.4 | 0.62 | 0.7 | 0.7 | 0.63 | 0.48 | 0.38 | 0.27 | 0.18 | 0.15 | 0.12 |  |  | 0.2966667 | 0.25 | 0.265 | 1.06 | 800 | 0.7 | 2 |  | 5 |  | x | [9 empty] | Herstellerangabe unter www.ibp.fhg.de/rata |  |  | d
1312 | Mikroperforierte Metallkassette als Unterdecke, Lochdurchmesser 0,5 mm, Lochflächenanteil <1%, ohne Mineralfaserauflage oder Vliesabdeckung |  |  | Fraunhofer IBP Nobelstraße 12 70569 Stuttgart Tel: +49-711-970-3320 Fax: +49-711-970-3433 E-mail: rata@obp.fhg.de Internet: www.ibp.fhg.de/rata |  |  |  |  | 100 mm | [6 empty] | 0.06 | 0.07 | 0.12 | 0.22 | 0.28 | 0.46 | 0.61 | 0.67 | 0.71 | 0.67 | 0.55 | 0.41 | 0.34 | 0.3 | 0.27 | 0.18 | 0.18 | 0.09 |  |  | 0.3416667 | 0.475 | 0.24 | 0.5052632 | 630 | 0.71 | 2 |  | 5 |  | x | [9 empty] | Herstellerangabe unter www.ibp.fhg.de/rata |  |  | d
1313 | Mikroperforierte Metallkassette als Unterdecke, Lochdurchmesser 0,5 mm, Lochflächenanteil <1%, ohne Mineralfaserauflage oder Vliesabdeckung |  |  | Fraunhofer IBP Nobelstraße 12 70569 Stuttgart Tel: +49-711-970-3320 Fax: +49-711-970-3433 E-mail: rata@obp.fhg.de Internet: www.ibp.fhg.de/rata |  |  |  |  | 200 mm | [6 empty] | 0.18 | 0.38 | 0.42 | 0.5 | 0.65 | 0.72 | 0.74 | 0.66 | 0.52 | 0.37 | 0.41 | 0.49 | 0.43 | 0.35 | 0.28 | 0.22 | 0.16 | 0.12 |  |  | 0.435 | 0.655 | 0.255 | 0.389313 | 400 | 0.74 | 2 |  | 5 |  | x | [9 empty] | Herstellerangabe unter www.ibp.fhg.de/rata |  |  | d
1314 | Mikroperforierte Metallkassette als Unterdecke, Lochdurchmesser 0,5 mm, Lochflächenanteil <1%, ohne Mineralfaserauflage oder Vliesabdeckung |  |  | Fraunhofer IBP Nobelstraße 12 70569 Stuttgart Tel: +49-711-970-3320 Fax: +49-711-970-3433 E-mail: rata@obp.fhg.de Internet: www.ibp.fhg.de/rata |  |  |  |  | 400 mm | [6 empty] | 0.33 | 0.61 | 0.76 | 0.7 | 0.68 | 0.6 | 0.44 | 0.39 | 0.5 | 0.45 | 0.47 | 0.46 | 0.46 | 0.37 | 0.32 | 0.23 | 0.15 | 0.12 |  |  | 0.445 | 0.535 | 0.26 | 0.4859813 | 160 | 0.76 | 2 |  | 5 |  | x | [9 empty] | Herstellerangabe unter www.ibp.fhg.de/rata |  |  | d
1315 | Mikroperforierte Folienabsorber aus Polycarbonatfolie, zweilagig, 130 mm und 100 mm vor Deckenfläche installiert |  |  | Fraunhofer IBP Nobelstraße 12 70569 Stuttgart Tel: +49-711-970-3320 Fax: +49-711-970-3433 E-mail: rata@obp.fhg.de Internet: www.ibp.fhg.de/rata |  |  |  |  | 130 / 100 mm | [6 empty] | 0.06 | 0.06 | 0.08 | 0.18 | 0.27 | 0.44 | 0.67 | 0.7 | 0.78 | 0.74 | 0.66 | 0.64 | 0.69 | 0.75 | 0.68 | 0.68 | 0.53 | 0.43 |  |  | 0.495 | 0.485 | 0.64 | 1.319588 | 630 | 0.78 | 2 |  | 8 |  | x | [9 empty] | Herstellerangabe unter www.ibp.fhg.de/rata |  |  | d
1316 | Poröser Absorber, Polystyrol, Zellgefüge durch feine Nadelstiche akustisch aufgeschlossen, antistatisch befilmt | Schallschluckplatte | atona | Gebr.Grohmann GmbH & Co Spezialbaustoffe für den Schall- und Wärmeschutz Postfach 257 4900 Herford (Westf.) |  | 20 mm |  | 496 x 496 mm | 40 mm |  | x |  |  |  |  | 0.03 | 0.06 | 0.12 | 0.15 | 0.23 | 0.39 | 0.5 | 0.57 | 0.79 | 0.95 | 0.86 | 0.76 | 0.75 | 0.82 | 0.85 | 0.81 | 0.85 | 0.8 | 0.7 |  | 0.565 | 0.4 | 0.835 | 2.0875 | 800 | 0.95 | 2 |  | 7 |  | x | [9 empty] | H. Lenz, Marktübersicht schallabsorbierende Anordnungen, Ruhr Universität Bochum, 1981, Seite 109 |  |  | d
1317 | Poröser Absorber, Polystyrol, Zellgefüge durch feine Nadelstiche akustisch aufgeschlossen, antistatisch befilmt | Schallschluckplatte | atona | Gebr.Grohmann GmbH & Co Spezialbaustoffe für den Schall- und Wärmeschutz Postfach 257 4900 Herford (Westf.) |  | 10 mm |  | 496 x 496 mm | 40 mm | 0,2 kg / m² | x |  |  |  |  | 0.08 | 0.06 | 0.06 | 0.05 | 0.12 | 0.15 | 0.25 | 0.32 | 0.43 | 0.61 | 0.73 | 0.8 | 0.69 | 0.6 | 0.53 | 0.51 | 0.48 | 0.62 | 0.77 |  | 0.385 | 0.22 | 0.54 | 2.454545 | 1250 | 0.8 | 2 |  | 7 |  | x | [9 empty] | H. Lenz, Marktübersicht schallabsorbierende Anordnungen, Ruhr Universität Bochum, 1981, Seite 109 |  |  | d
1318 | Poröser Absorber, 25 mm Asbestschaum Oberseite mit Glasgittergewebe, Kleber, Abzugspapier | PSST-Schallabsorptionsplatte | FN 71/25 | Gummi-Stricker Postfach 3260 48018 Münster Tel: +49 (0) 251 / 3288 - 0 Fax: +49 (0) 251 / 3288 - 129 www.gummi-stricker.de info@gummi-stricker.de |  | 25 mm |  | 500 x 1000 mm, 1000 x 1000 mm | 0 | 0,5 kg / m² |  | x |  |  |  |  | 0.04 | 0.07 | 0.12 | 0.17 | 0.22 | 0.3 | 0.38 | 0.45 | 0.55 | 0.63 | 0.75 | 0.8 | 0.9 | 0.92 | 0.96 | 0.99 |  |  |  | 0.5183333 | 0.275 | 0.945 | 3.436364 | 4000 | 0.99 | 4 |  | 7 |  | x | [9 empty] | H. Lenz, Marktübersicht schallabsorbierende Anordnungen, Ruhr Universität Bochum, 1981, Seite 144 |  |  | d
1319 | Poröser Absorber, 25 mm Asbestschaum Oberseite mit Glasgittergewebe, 2 mm Bitumenfolie, Kleber, Abzugspapier | PSST-Schallabsorptionsplatte mit Schwerschicht | FN 71/25/2 | Gummi-Stricker Postfach 3260 48018 Münster Tel: +49 (0) 251 / 3288 - 0 Fax: +49 (0) 251 / 3288 - 129 www.gummi-stricker.de info@gummi-stricker.de |  | ca. 27 mm |  |  | 0 | ca. 4,2 kg / m² |  | x |  |  |  |  | 0.06 | 0.08 | 0.12 | 0.17 | 0.22 | 0.3 | 0.38 | 0.46 | 0.55 | 0.64 | 0.73 | 0.8 | 0.91 | 0.93 | 0.96 | 0.98 |  |  |  | 0.5233333 | 0.275 | 0.945 | 3.436364 | 4000 | 0.98 | 4 |  | 7 |  | x | [9 empty] | H. Lenz, Marktübersicht schallabsorbierende Anordnungen, Ruhr Universität Bochum, 1981, Seite 145 |  |  | d
1320 | Poröser Absorber, PUR-Beschichtung (grau), Polyätherschaum (scher entflammbar), Kleber, Abzugspapier | PSST- Schallabsorptionsplatte | 1421/20 | Gummi-Stricker Postfach 3260 48018 Münster Tel: +49 (0) 251 / 3288 - 0 Fax: +49 (0) 251 / 3288 - 129 www.gummi-stricker.de info@gummi-stricker.de |  | ca. 20 mm |  |  | 0 | ca. 1 kg / m² |  | x |  |  |  |  | 0.13 | 0.15 | 0.18 | 0.2 | 0.28 | 0.4 | 0.48 | 0.58 | 0.61 | 0.7 | 0.69 | 0.67 | 0.64 | 0.6 | 0.55 | 0.52 |  |  |  | 0.445 | 0.34 | 0.58 | 1.705882 | 1000 | 0.7 | 2 |  | 7 |  | x | 4 | [8 empty] | H. Lenz, Marktübersicht schallabsorbierende Anordnungen, Ruhr Universität Bochum, 1981, Seite 146 |  |  | d
1321 | Poröser Absorber, Oberflächenverhautung 20 mm Polyätherschaum, 2 mm Thermoplastbelag, Kleber, Abzugspapier | PSST-Schallabsorptionsplatte mit Schwerschicht | 1422 | Gummi-Stricker Postfach 3260 48018 Münster Tel: +49 (0) 251 / 3288 - 0 Fax: +49 (0) 251 / 3288 - 129 www.gummi-stricker.de info@gummi-stricker.de |  | ca. 22 mm |  |  | 0 | ca. 4,3 kg / m² |  | x |  |  |  |  | 0.13 | 0.15 | 0.18 | 0.2 | 0.28 | 0.4 | 0.5 | 0.58 | 0.61 | 0.67 | 0.65 | 0.63 | 0.62 | 0.59 | 0.54 | 0.5 |  |  |  | 0.4366667 | 0.35 | 0.56 | 1.6 | 1000 | 0.67 | 2 |  | 7 |  | x | [9 empty] | H. Lenz, Marktübersicht schallabsorbierende Anordnungen, Ruhr Universität Bochum, 1981, Seite 147 |  |  | d
1322 | Poröser Absorber, 20 mm Polyätherschaum, 2 mm Thermoplastbelag, Kleber, Abzugspapier | PSST-Schallabsorptionsplatte mit Schwerschicht | 1515/20/2 | Gummi-Stricker Postfach 3260 48018 Münster Tel: +49 (0) 251 / 3288 - 0 Fax: +49 (0) 251 / 3288 - 129 www.gummi-stricker.de info@gummi-stricker.de |  | ca. 22 mm |  |  | 0 | ca. 4,2 kg / m² |  | x |  |  |  |  | 0.11 | 0.12 | 0.13 | 0.14 | 0.14 | 0.15 | 0.15 | 0.19 | 0.21 | 0.22 | 0.38 | 0.5 | 0.63 | 0.67 | 0.7 | 0.75 |  |  |  | 0.3333333 | 0.145 | 0.69 | 4.758621 | 4000 | 0.75 | 4 |  | 7 |  | x | [9 empty] | H. Lenz, Marktübersicht schallabsorbierende Anordnungen, Ruhr Universität Bochum, 1981, Seite 148 |  |  | d
1323 | Poröser Absorber, 20 mm Polyätherschaum, Kleber, Abzugspapier | PSST- Schallabsorptionsplatte | 1516/20 | Gummi-Stricker Postfach 3260 48018 Münster Tel: +49 (0) 251 / 3288 - 0 Fax: +49 (0) 251 / 3288 - 129 www.gummi-stricker.de info@gummi-stricker.de |  | ca. 20 mm |  |  | 0 | ca. 1,05 kg / m² |  | x |  |  |  |  | 0.09 | 0.09 | 0.09 | 0.1 | 0.11 | 0.12 | 0.13 | 0.15 | 0.18 | 0.2 | 0.35 | 0.48 | 0.63 | 0.66 | 0.7 | 0.75 |  |  |  | 0.3166667 | 0.115 | 0.69 | 6 | 4000 | 0.75 | 4 |  | 7 |  | x | [9 empty] | H. Lenz, Marktübersicht schallabsorbierende Anordnungen, Ruhr Universität Bochum, 1981, Seite 149 |  |  | d
1324 | Poröser Absorber, Profilnoppenschaum, grau, selbstverlöschend, Stahldrahtgestell mit Aufhängeösen und beiderseitig kaschiertem Profilnoppenschaum | PSST-Elemente |  | Gummi-Stricker Postfach 3260 48018 Münster Tel: +49 (0) 251 / 3288 - 0 Fax: +49 (0) 251 / 3288 - 129 www.gummi-stricker.de info@gummi-stricker.de |  |  |  | 1000 x 800 x 60 mm |  | ca. 1.7 kg / Stck |  | x |  |  |  |  | 0.11 | 0.12 | 0.13 | 0.14 | 0.15 | 0.17 | 0.19 | 0.25 | 0.38 | 0.47 | 0.61 | 0.8 | 0.98 | 0.97 | 0.96 | 0.94 |  |  |  | 0.4716667 | 0.165 | 0.96 | 5.818182 | 2000 | 0.98 | 4 |  | 7 |  | x | 4 | [8 empty] | H. Lenz, Marktübersicht schallabsorbierende Anordnungen, Ruhr Universität Bochum, 1981, Seite 150 |  |  | d
1325 | Perforierte Blechpaneele aus 0,5 mm vorbeschichtetem, einbrennlackiertem Aluminiumband, 2 mm Lochdurchmesser, rückseitige 0,2 mm dicke, schwarze Akustikvlies-Kaschierung, offene Fugenbreite 20 mm, Deckenhohlraum 160 mm, nicht brennbar |  | Luxalon 30BD | Hunter Douglas Luxalon Deckensysteme Eichsfelder Straße 21 40595 Düsseldorf-Hellerhof Tel: +49 211 970870 Fax: +49 211 9708729 E-Mail: info@luxalon.de http://www.luxalon.com | gelocht |  | Deckenpaneele | Paneelbreite 30 mm, Schlitzbreite 20 mm, Länge bis 6 m | 160 mm | [6 empty] | 0.1 | 0.07 | 0.09 | 0.18 | 0.26 | 0.38 | 0.45 | 0.46 | 0.45 | 0.34 | 0.4 | 0.6 | 0.6 | 0.69 | 0.66 | 0.69 | 0.67 | 0.63 | 0.64 |  | 0.425 | 0.36 | 0.68 | 1.888889 | 2000 | 0.69 | 2 |  | 5 |  | x | 4 | [8 empty] | Herstellerangabe www.luxalon.com |  |  | d
1326 | Faserabsorber auf Blechpaneelen, Paneele aus 0,8 mm dickem, einbrennlackiertem Stahl oder Aluminium, ungelocht. Mit 25 mm dicken Mineralwollplatten des Raumgewichtes 55 kg / m³ hinterlegt, nicht brennbar | Sporthallendecke | Luxalon 70 U | Hunter Douglas Luxalon Deckensysteme Eichsfelder Straße 21 40595 Düsseldorf-Hellerhof Tel: +49 211 970870 Fax: +49 211 9708729 E-Mail: info@luxalon.de http://www.luxalon.com | ungelocht |  | Deckenpaneele | Paneelbreite 70 mm, Schlitzbreite 30 mm, Länge bis 5 m | 200 mm |  | x |  |  |  |  | 0.63 | 0.87 | 0.77 | 0.76 | 0.87 | 0.83 | 0.68 | 0.8 | 0.87 | 0.81 | 0.76 | 0.71 | 0.68 | 0.6 | 0.58 | 0.55 | 0.4 | 0.52 |  |  | 0.7166667 | 0.835 | 0.5 | 0.5988024 | 125 | 0.87 | 2 |  | 5 |  | x | 4 | 1 | [7 empty] | H. Lenz, Marktübersicht schallabsorbierende Anordnungen, Ruhr Universität Bochum, 1981, Seite 161 |  |  | d
1327 | Perforierte Blechpaneele aus 0,5 mm vorbeschichtetem, einbrennlackiertem Aluminiumband, 1 mm Lochdurchmesser, rückseitige schwarze Akustikvlies-Kaschierung, Deckenhohlraum 200 mm, nicht brennbar |  | Luxalon 75 C | Hunter Douglas Luxalon Deckensysteme Eichsfelder Straße 21 40595 Düsseldorf-Hellerhof Tel: +49 211 970870 Fax: +49 211 9708729 E-Mail: info@luxalon.de http://www.luxalon.com | gelocht |  | Deckenpaneele | Paneelbreite 75 mm | 200 mm | [7 empty] | 0.17 | 0.25 | 0.42 | 0.52 | 0.56 | 0.63 | 0.81 | 0.78 | 0.63 | 0.49 | 0.62 | 0.66 | 0.65 | 0.67 | 0.67 | 0.66 | 0.68 | 0.6 |  | 0.55 | 0.665 | 0.655 | 0.9849624 | 500 | 0.81 | 2 |  | 5 |  | x | 4 | 3 | [7 empty] | Herstellerangabe www.luxalon.com |  |  | d
1328 | Faserabsorber auf perforierter Blechpaneele aus 0,5 mm vorbeschichtetem, einbrennlackiertem Aluminiumband (2,13 kg/m²), 1 mm Lochdurchmesser, rückseitige schwarze Akustikvlies-Kaschierung, Deckenhohlraum 200 mm, 25 mm dicke Mineralwollmatte hinterlegt (ca.22 kg/m³), nicht brennbar |  | Luxalon 75 C | Hunter Douglas Luxalon Deckensysteme Eichsfelder Straße 21 40595 Düsseldorf-Hellerhof Tel: +49 211 970870 Fax: +49 211 9708729 E-Mail: info@luxalon.de http://www.luxalon.com | gelocht |  | Deckenpaneele | Paneelbreite 75 mm | 200 mm | [7 empty] | 0.3 | 0.35 | 0.48 | 0.7 | 0.79 | 0.85 | 0.9 | 0.87 | 0.87 | 0.8 | 0.86 | 0.9 | 0.9 | 0.8 | 0.7 | 0.65 | 0.63 | 0.55 |  | 0.7083333 | 0.8 | 0.775 | 0.96875 | 500 | 0.9 | 2 |  | 5 |  | x | 4 | 3 | [7 empty] | Herstellerangabe www.luxalon.com |  |  | d
1329 | Faserabsorber auf Blechpaneelen, Paneele aus 0,5 mm dickem, einbrennlackiertem Aluminium, gelocht, Lochdurchmesser 2 mm, Lochanteil 15 %. Aufgelegte 20 mm Mineralfaserplatten 70 kg / m³ |  | Luxalon 80 B | Hunter Douglas Luxalon Deckensysteme Eichsfelder Straße 21 40595 Düsseldorf-Hellerhof Tel: +49 211 970870 Fax: +49 211 9708729 E-Mail: info@luxalon.de http://www.luxalon.com | gelocht |  | Deckenpaneele | Paneelbreite 80 mm, Schlitzbreite 20 mm, Länge bis 6 m | 200 mm |  | x |  |  |  |  | 0.2 | 0.32 | 0.45 | 0.63 | 0.92 | 0.86 | 0.87 | 1.04 | 0.98 | 1.02 | 0.86 | 0.9 | 1.01 | 1.04 | 1.04 | 1 | 0.98 | 0.93 | 0.86 |  | 0.86 | 0.98 | 1.01 | 1.030612 | 500 | 1.04 | 2 |  | 5 |  | x | 4 | [8 empty] | H. Lenz, Marktübersicht schallabsorbierende Anordnungen, Ruhr Universität Bochum, 1981, Seite 162 |  |  | d
1330 | Faserabsorber auf Blechpaneelen, Paneele aus 0,5 mm dickem, einbrennlackiertem Aluminium, ungelocht, . Aufgelegte 20 mm Mineralfaserplatten 70 kg / m³ |  | Luxalon 80 B | Hunter Douglas Luxalon Deckensysteme Eichsfelder Straße 21 40595 Düsseldorf-Hellerhof Tel: +49 211 970870 Fax: +49 211 9708729 E-Mail: info@luxalon.de http://www.luxalon.com | ungelocht |  | Deckenpaneele | Paneelbreite 80 mm, Schlitzbreite 20 mm, Länge bis 6 m | 200 mm |  | x |  |  |  |  | 0.26 | 0.33 | 0.6 | 0.82 | 0.92 | 0.86 | 1 | 1.01 | 0.88 | 0.85 | 0.81 | 0.73 | 0.6 | 0.58 | 0.42 | 0.43 | 0.44 | 0.43 | 0.44 |  | 0.6816667 | 0.965 | 0.51 | 0.5284974 | 500 | 1.01 | 3 |  | 5 |  | x | 4 | [8 empty] | H. Lenz, Marktübersicht schallabsorbierende Anordnungen, Ruhr Universität Bochum, 1981, Seite 162 |  |  | d
1331 | Perforierte Blechpaneele aus 0,5 mm vorbeschichtetem, einbrennlackiertem Aluminiumband, 2 mm Lochdurchmesser, rückseitige 0,2 mm dicke schwarze Akustikvlies-Kaschierung, offene Fugenbreite 20 mm, Deckenhohlraum 160 mm, nicht brennbar |  | Luxalon 80 B | Hunter Douglas Luxalon Deckensysteme Eichsfelder Straße 21 40595 Düsseldorf-Hellerhof Tel: +49 211 970870 Fax: +49 211 9708729 E-Mail: info@luxalon.de http://www.luxalon.com | gelocht |  | Deckenpaneele | Paneelbreite 80 mm, Schlitzbreite 20 mm, Länge bis 6 m | 160 mm | [6 empty] | 0.09 | 0.09 | 0.15 | 0.22 | 0.28 | 0.5 | 0.6 | 0.64 | 0.6 | 0.57 | 0.43 | 0.5 | 0.6 | 0.65 | 0.64 | 0.63 | 0.62 | 0.63 | 0.62 |  | 0.4516667 | 0.46 | 0.635 | 1.380435 | 2000 | 0.65 | 2 |  | 5 |  | x | 4 | [8 empty] | Herstellerangabe www.luxalon.com |  |  | d
1332 | Perforierte Blechpaneele aus 0,5 mm vorbeschichtetem, einbrennlackiertem Aluminiumband, 2 mm Lochdurchmesser, rückseitige 0,2 mm dicke schwarze Akustikvlies-Kaschierung, geschlossene Fugenbreite 20 mm, Deckenhohlraum 160 mm, nicht brennbar |  | Luxalon 80 B | Hunter Douglas Luxalon Deckensysteme Eichsfelder Straße 21 40595 Düsseldorf-Hellerhof Tel: +49 211 970870 Fax: +49 211 9708729 E-Mail: info@luxalon.de http://www.luxalon.com | gelocht |  | Deckenpaneele | Paneelbreite 80 mm, Schlitzbreite 20 mm, Länge bis 6 m | 160 mm | [6 empty] | 0.15 | 0.37 | 0.5 | 0.65 | 0.81 | 0.84 | 0.85 | 0.91 | 0.8 | 0.7 | 0.65 | 0.65 | 0.68 | 0.7 | 0.64 | 0.6 | 0.58 | 0.56 | 0.54 |  | 0.67 | 0.86 | 0.64 | 0.744186 | 500 | 0.91 | 2 |  | 5 |  | x | 4 | [8 empty] | Herstellerangabe www.luxalon.com |  |  | d
1333 | Faserabsorber auf perforierter Blechpaneele aus 0,5 mm vorbeschichtetem, einbrennlackiertem Aluminiumband (2,1 kg/m²), 1 oder 2 mm Lochdurchmesser, hinterlegt mit 25 mm dicker Mineralwollmatte (22 kg/m³), offene Fugenbreite 20 mm, Deckenhohlraum 160 mm, nicht brennbar |  | Luxalon 80 B | Hunter Douglas Luxalon Deckensysteme Eichsfelder Straße 21 40595 Düsseldorf-Hellerhof Tel: +49 211 970870 Fax: +49 211 9708729 E-Mail: info@luxalon.de http://www.luxalon.com | gelocht |  | Deckenpaneele | Paneelbreite 80 mm, Schlitzbreite 20 mm, Länge bis 6 m | 160 mm | [7 empty] | 0.21 | 0.3 | 0.4 | 0.51 | 0.62 | 0.72 | 0.85 | 0.82 | 0.78 | 0.76 | 0.82 | 0.88 | 0.96 | 0.95 | 0.93 | 0.92 | 0.92 | 0.91 |  | 0.7016667 | 0.68 | 0.94 | 1.382353 | 2000 | 0.96 | 2 |  | 5 |  | x | 4 | [8 empty] | Herstellerangabe www.luxalon.com |  |  | d
1334 | Faserabsorber auf unperforierter Blechpaneele aus 0,5 mm vorbeschichtetem, einbrennlackiertem Aluminiumband (2,1 kg/m²), hinterlegt mit 25 mm dicker Mineralwollmatte (22 kg/m³), offene Fugenbreite 20 mm, Deckenhohlraum 160 mm, nicht brennbar |  | Luxalon 80 B | Hunter Douglas Luxalon Deckensysteme Eichsfelder Straße 21 40595 Düsseldorf-Hellerhof Tel: +49 211 970870 Fax: +49 211 9708729 E-Mail: info@luxalon.de http://www.luxalon.com | ungelocht |  | Deckenpaneele | Paneelbreite 80 mm, Schlitzbreite 20 mm, Länge bis 6 m | 160 mm | [7 empty] | 0.24 | 0.4 | 0.55 | 0.68 | 0.68 | 0.67 | 0.67 | 0.67 | 0.66 | 0.66 | 0.55 | 0.47 | 0.39 | 0.36 | 0.34 | 0.32 | 0.31 | 0.3 |  | 0.4933333 | 0.675 | 0.355 | 0.5259259 | 250 | 0.68 | 2 |  | 5 |  | x | 4 | [8 empty] | Herstellerangabe www.luxalon.com |  |  | d
1335 | Faserabsorber auf Blechpaneelen, Paneele aus 0,5 mm dickem, einbrennlackiertem Aluminium, gelocht, Lochdurchmesser 2 mm, Lochanteil 15 %. Aufgelegte 20 mm Mineralwollmatten 70 kg / m³ |  | Luxalon 84 B | Hunter Douglas Luxalon Deckensysteme Eichsfelder Straße 21 40595 Düsseldorf-Hellerhof Tel: +49 211 970870 Fax: +49 211 9708729 E-Mail: info@luxalon.de http://www.luxalon.com | gelocht |  | Deckenpaneele | Paneelbreite 84 mm, Schlitzbreite 16 mm, Länge bis 6 m | 200 mm |  | x |  |  |  |  | 0.2 | 0.28 | 0.53 | 0.66 | 0.91 | 0.83 | 0.99 | 1.03 | 0.99 | 1.01 | 0.87 | 0.93 | 1.05 | 1.04 | 1.04 | 1.02 | 0.99 | 0.95 | 0.93 |  | 0.8533333 | 0.97 | 1.015 | 1.046392 | 1600 | 1.05 | 2 |  | 5 |  | x | 4 | [8 empty] | H. Lenz, Marktübersicht schallabsorbierende Anordnungen, Ruhr Universität Bochum, 1981, Seite 163 |  |  | d
1336 | Faserabsorber auf Blechpaneelen, Paneele aus 0,5 mm dickem, einbrennlackiertem Aluminium, gelocht, Lochdurchmesser 2 mm, Lochanteil 15 %. Aufgelegte 20 mm Mineralwollmatten 22 kg / m³ |  | Luxalon 84 B | Hunter Douglas Luxalon Deckensysteme Eichsfelder Straße 21 40595 Düsseldorf-Hellerhof Tel: +49 211 970870 Fax: +49 211 9708729 E-Mail: info@luxalon.de http://www.luxalon.com | gelocht |  | Deckenpaneele | Paneelbreite 84 mm, Schlitzbreite 16 mm, Länge bis 6 m | 200 mm |  | x |  |  |  |  | 0.1 | 0.18 | 0.33 | 0.4 | 0.54 | 0.58 | 0.7 | 0.78 | 0.82 | 0.79 | 0.75 | 0.75 | 0.93 | 0.96 | 0.94 | 0.93 | 0.93 | 0.98 | 1.01 |  | 0.69 | 0.66 | 0.945 | 1.431818 | 6300 | 1.01 | 2 |  | 5 |  | x | 4 | [8 empty] | H. Lenz, Marktübersicht schallabsorbierende Anordnungen, Ruhr Universität Bochum, 1981, Seite 163 |  |  | d
1337 | Faserabsorber auf Blechpaneelen, Paneele aus 0,5 mm dickem, einbrennlackiertem Aluminium, ungelocht. Aufgelegte 20 mm Mineralwollmatten 70 kg / m³ |  | Luxalon 84 B | Hunter Douglas Luxalon Deckensysteme Eichsfelder Straße 21 40595 Düsseldorf-Hellerhof Tel: +49 211 970870 Fax: +49 211 9708729 E-Mail: info@luxalon.de http://www.luxalon.com | ungelocht |  | Deckenpaneele | Paneelbreite 84 mm, Schlitzbreite 16 mm, Länge bis 6 m | 200 mm |  | x |  |  |  |  | 0.25 | 0.32 | 0.59 | 0.8 | 0.91 | 0.83 | 1 | 1.01 | 0.87 | 0.84 | 0.8 | 0.75 | 0.6 | 0.58 | 0.42 | 0.4 | 0.42 | 0.42 | 0.45 |  | 0.6733333 | 0.96 | 0.5 | 0.5208333 | 500 | 1.01 | 3 |  | 5 |  | x | 4 | [8 empty] | H. Lenz, Marktübersicht schallabsorbierende Anordnungen, Ruhr Universität Bochum, 1981, Seite 163 |  |  | d
1338 | Faserabsorber auf Blechpaneelen, Paneele aus 0,5 mm dickem, einbrennlackiertem Aluminium, ungelocht. Aufgelegte 20 mm Mineralwollmatten 22 kg / m³ |  | Luxalon 84 B | Hunter Douglas Luxalon Deckensysteme Eichsfelder Straße 21 40595 Düsseldorf-Hellerhof Tel: +49 211 970870 Fax: +49 211 9708729 E-Mail: info@luxalon.de http://www.luxalon.com | ungelocht |  | Deckenpaneele | Paneelbreite 84 mm, Schlitzbreite 16 mm, Länge bis 6 m | 200 mm |  | x |  |  |  |  | 0.15 | 0.2 | 0.52 | 0.6 | 0.78 | 0.79 | 0.7 | 0.7 | 0.62 | 0.53 | 0.55 | 0.55 | 0.5 | 0.43 | 0.35 | 0.33 | 0.34 | 0.35 | 0.41 |  | 0.5 | 0.74 | 0.385 | 0.5202703 | 315 | 0.79 | 2 |  | 5 |  | x | 4 | [8 empty] | H. Lenz, Marktübersicht schallabsorbierende Anordnungen, Ruhr Universität Bochum, 1981, Seite 163 |  |  | d
1339 | Perforierte Blechpaneele aus 0,5 mm vorbeschichtetem, einbrennlackiertem Aluminiumband, 2 mm Lochdurchmesser, rückseitige Akustikvlies-Kaschierung, offene Fugenbreite 16 mm, Deckenhohlraum 200 mm, nicht brennbar |  | Luxalon 84 B | Hunter Douglas Luxalon Deckensysteme Eichsfelder Straße 21 40595 Düsseldorf-Hellerhof Tel: +49 211 970870 Fax: +49 211 9708729 E-Mail: info@luxalon.de http://www.luxalon.com | gelocht |  | Deckenpaneele | Paneelbreite 84 mm, Schlitzbreite 16 mm, Länge bis 6 m | 200 mm | [7 empty] | 0.09 | 0.1 | 0.2 | 0.28 | 0.46 | 0.53 | 0.64 | 0.65 | 0.58 | 0.43 | 0.62 | 0.67 | 0.65 | 0.7 | 0.68 | 0.62 | 0.62 | 0.63 |  | 0.4516667 | 0.46 | 0.635 | 1.380435 | 2500 | 0.7 | 2 |  | 5 |  | x | 4 | [8 empty] | Herstellerangabe www.luxalon.com |  |  | d
1340 | Faserabsorber auf perforierter Blechpaneele aus 0,5 mm vorbeschichtetem, einbrennlackiertem Aluminiumband (1,7 kg/m²), 2 mm Lochdurchmesser, hinterlegt mit 25 mm dicker Mineralwollmatte (22 kg/m³), offene Fugenbreite 16 mm, Deckenhohlraum 200 mm, nicht brennbar |  | Luxalon 84 B | Hunter Douglas Luxalon Deckensysteme Eichsfelder Straße 21 40595 Düsseldorf-Hellerhof Tel: +49 211 970870 Fax: +49 211 9708729 E-Mail: info@luxalon.de http://www.luxalon.com | gelocht |  | Deckenpaneele | Paneelbreite 84 mm, Schlitzbreite 16 mm, Länge bis 6 m | 200 mm | [7 empty] | 0.19 | 0.33 | 0.4 | 0.55 | 0.57 | 0.68 | 0.76 | 0.81 | 0.77 | 0.74 | 0.75 | 0.9 | 0.96 | 0.93 | 0.93 | 0.93 | 0.98 | 1.01 |  | 0.6883333 | 0.655 | 0.945 | 1.442748 | 6300 | 1.01 | 2 |  | 5 |  | x | 4 | [8 empty] | Herstellerangabe www.luxalon.com |  |  | d
1341 | Faserabsorber auf unperforierter Blechpaneele aus 0,5 mm vorbeschichtetem, einbrennlackiertem Aluminiumband (1,7 kg/m²), hinterlegt mit 20 mm dicker Mineralwollmatte (22 kg/m³), offene Fugenbreite 16 mm, Deckenhohlraum 200 mm, nicht brennbar |  | Luxalon 84 B | Hunter Douglas Luxalon Deckensysteme Eichsfelder Straße 21 40595 Düsseldorf-Hellerhof Tel: +49 211 970870 Fax: +49 211 9708729 E-Mail: info@luxalon.de http://www.luxalon.com | ungelocht |  | Deckenpaneele | Paneelbreite 84 mm, Schlitzbreite 16 mm, Länge bis 6 m | 200 mm | [7 empty] | 0.2 | 0.5 | 0.6 | 0.77 | 0.79 | 0.7 | 0.71 | 0.6 | 0.5 | 0.57 | 0.56 | 0.46 | 0.43 | 0.33 | 0.3 | 0.32 | 0.34 | 0.4 |  | 0.5 | 0.74 | 0.375 | 0.5067568 | 315 | 0.79 | 2 |  | 5 |  | x | 4 | [8 empty] | Herstellerangabe www.luxalon.com |  |  | d
1342 | Faserabsorber auf Lochblech, Paneele aus 0,5 mm dickem, einbrennlackiertem Aluminium, wahlweise perforiert, Lochdurchmesser 2 mm, Lochanteil 15 %, keine offene Fuge |  | Luxalon 84 C | Hunter Douglas Luxalon Deckensysteme Eichsfelder Straße 21 40595 Düsseldorf-Hellerhof Tel: +49 211 970870 Fax: +49 211 9708729 E-Mail: info@luxalon.de http://www.luxalon.com | gelocht |  | Deckenpaneele | Modulbreite 100 mm, Länge bis 6 m | 200 mm | Mineralwolldichte 55 kg / m³ | x |  |  |  |  | 0.24 | 0.38 | 0.4 | 0.78 | 0.9 | 0.92 | 1 | 1.08 | 1.06 | 1.04 | 1.02 | 1.03 | 1.1 | 1.1 | 1.05 | 0.95 | 0.79 | 0.81 | 0.64 |  | 0.8783333 | 0.99 | 0.945 | 0.9545455 | 1600 | 1.1 | 2 |  | 5 |  | x | 4 | [8 empty] | H. Lenz, Marktübersicht schallabsorbierende Anordnungen, Ruhr Universität Bochum, 1981, Seite 164 |  |  | d
1343 | Faserabsorber auf Lochblech, Paneele aus 0,5 mm dickem, einbrennlackiertem Aluminium, wahlweise perforiert, Lochdurchmesser 2 mm, Lochanteil 15 %, keine offene Fuge |  | Luxalon 84 C | Hunter Douglas Luxalon Deckensysteme Eichsfelder Straße 21 40595 Düsseldorf-Hellerhof Tel: +49 211 970870 Fax: +49 211 9708729 E-Mail: info@luxalon.de http://www.luxalon.com | gelocht |  | Deckenpaneele | Modulbreite 100 mm, Länge bis 6 m | 200 mm | Mineralwolldichte 70 kg / m³ | x |  |  |  |  | 0.23 | 0.33 | 0.55 | 0.78 | 0.85 | 0.86 | 0.93 | 1.03 | 1.01 | 1.04 | 1.04 | 1.07 | 1.12 | 1.08 | 0.93 | 0.83 | 0.73 | 0.75 | 0.63 |  | 0.8433333 | 0.94 | 0.905 | 0.962766 | 1600 | 1.12 | 2 |  | 5 |  | x | 4 | [8 empty] | H. Lenz, Marktübersicht schallabsorbierende Anordnungen, Ruhr Universität Bochum, 1981, Seite 164 |  |  | d
1344 | Faserabsorber auf Lochblech, Paneele aus 0,5 mm dickem, einbrennlackiertem Aluminium, wahlweise perforiert, Lochdurchmesser 2 mm, Lochanteil 15 % |  | Luxalon 84 R | Hunter Douglas Luxalon Deckensysteme Eichsfelder Straße 21 40595 Düsseldorf-Hellerhof Tel: +49 211 970870 Fax: +49 211 9708729 E-Mail: info@luxalon.de http://www.luxalon.com | gelocht |  | Deckenpaneele | Paneelbreite 84 mm, Schlitzbreite 27 mm, Länge bis 6 m |  | Mineralwolldichte 107 kg / m³ | x |  |  |  |  | 0.23 | 0.25 | 0.45 | 0.7 | 0.75 | 0.84 | 0.9 | 0.95 | 0.94 | 0.93 | 0.85 | 1 | 1.02 | 1.03 | 1.05 | 1.01 | 1.01 | 0.98 | 0.93 |  | 0.8066667 | 0.85 | 1.02 | 1.2 | 2500 | 1.05 | 2 |  | 5 |  | x | 4 | [8 empty] | H. Lenz, Marktübersicht schallabsorbierende Anordnungen, Ruhr Universität Bochum, 1981, Seite 165 |  |  | d
1345 | Faserabsorber auf Lochblech, Paneele aus 0,5 mm dickem, einbrennlackiertem Aluminium, wahlweise perforiert, Lochdurchmesser 2 mm, Lochanteil 15 % |  | Luxalon 84 R | Hunter Douglas Luxalon Deckensysteme Eichsfelder Straße 21 40595 Düsseldorf-Hellerhof Tel: +49 211 970870 Fax: +49 211 9708729 E-Mail: info@luxalon.de http://www.luxalon.com | gelocht |  | Deckenpaneele | Paneelbreite 84 mm, Schlitzbreite 16 mm, Länge bis 6 m |  | Mineralwolldichte 48 kg / m³ | x |  |  |  |  | 0.19 | 0.22 | 0.43 | 0.47 | 0.65 | 0.83 | 0.85 | 0.95 | 1 | 0.95 | 0.9 | 0.93 | 0.96 | 0.96 | 0.91 | 0.87 | 0.86 | 0.85 | 0.84 |  | 0.7566667 | 0.8 | 0.91 | 1.1375 | 630 | 1 | 2 |  | 5 |  | x | 4 | [8 empty] | H. Lenz, Marktübersicht schallabsorbierende Anordnungen, Ruhr Universität Bochum, 1981, Seite 165 |  |  | d
1346 | Faserabsorber auf Lochblech, Paneele aus 0,5 mm dickem, einbrennlackiertem Aluminium, wahlweise perforiert |  | Luxalon 84 R | Hunter Douglas Luxalon Deckensysteme Eichsfelder Straße 21 40595 Düsseldorf-Hellerhof Tel: +49 211 970870 Fax: +49 211 9708729 E-Mail: info@luxalon.de http://www.luxalon.com | ungelocht |  | Deckenpaneele | Paneelbreite 84 mm, Schlitzbreite 27 mm, Länge bis 6 m |  | Mineralwolldichte 46 kg / m³ | x | [5 empty] | 0.6 | 0.86 | 0.88 | 0.83 | 0.93 | 0.89 | 0.86 | 0.8 | 0.79 | 0.79 | 0.73 | 0.87 | 0.55 | 0.54 | 0.55 | 0.54 | 0.54 | 0.56 |  | 0.695 | 0.845 | 0.545 | 0.6449704 | 315 | 0.93 | 2 |  | 5 |  | x | 4 | [8 empty] | H. Lenz, Marktübersicht schallabsorbierende Anordnungen, Ruhr Universität Bochum, 1981, Seite 165 |  |  | d
1347 | Faserabsorber auf Lochblech, Paneele aus 0,5 mm dickem, einbrennlackiertem Aluminium, wahlweise perforiert |  | Luxalon 84 R | Hunter Douglas Luxalon Deckensysteme Eichsfelder Straße 21 40595 Düsseldorf-Hellerhof Tel: +49 211 970870 Fax: +49 211 9708729 E-Mail: info@luxalon.de http://www.luxalon.com | ungelocht |  | Deckenpaneele | Paneelbreite 84 mm, Schlitzbreite 16 mm, Länge bis 6 m |  | Mineralwolldichte 46 kg / m³ | x | [5 empty] | 0.52 | 0.86 | 0.88 | 0.86 | 0.93 | 0.9 | 0.88 | 0.8 | 0.75 | 0.76 | 0.62 | 0.52 | 0.47 | 0.4 | 0.33 | 0.41 | 0.48 | 0.52 |  | 0.65 | 0.87 | 0.44 | 0.5057471 | 315 | 0.93 | 2 |  | 5 |  | x | 4 | [8 empty] | H. Lenz, Marktübersicht schallabsorbierende Anordnungen, Ruhr Universität Bochum, 1981, Seite 165 |  |  | d
1348 | Perforierte Blechpaneele aus 0,5 mm vorbeschichtetem, einbrennlackiertem Aluminiumband, 2 mm Lochdurchmesser, rückseitige Akustikvlies-Kaschierung, offene Fugenbreite 16 mm, Deckenhohlraum 160 mm, nicht brennbar |  | Luxalon 84 R | Hunter Douglas Luxalon Deckensysteme Eichsfelder Straße 21 40595 Düsseldorf-Hellerhof Tel: +49 211 970870 Fax: +49 211 9708729 E-Mail: info@luxalon.de http://www.luxalon.com | gelocht |  | Deckenpaneele | Paneelbreite 84 mm, Schlitzbreite 16 mm, Länge bis 6 m | 160 mm | [6 empty] | 0.09 | 0.09 | 0.15 | 0.22 | 0.28 | 0.5 | 0.6 | 0.64 | 0.6 | 0.55 | 0.43 | 0.5 | 0.58 | 0.65 | 0.64 | 0.63 | 0.62 | 0.64 | 0.62 |  | 0.4516667 | 0.46 | 0.635 | 1.380435 | 2000 | 0.65 | 2 |  | 5 |  | x | 4 | [8 empty] | Herstellerangabe www.luxalon.com |  |  | d
1349 | Perforierte Blechpaneele aus 0,5 mm vorbeschichtetem, einbrennlackiertem Aluminiumband, 2 mm Lochdurchmesser, rückseitige Akustikvlies-Kaschierung, Fugen geschlossen, Deckenhohlraum 160 mm, nicht brennbar |  | Luxalon 84 R | Hunter Douglas Luxalon Deckensysteme Eichsfelder Straße 21 40595 Düsseldorf-Hellerhof Tel: +49 211 970870 Fax: +49 211 9708729 E-Mail: info@luxalon.de http://www.luxalon.com | gelocht |  | Deckenpaneele | Paneelbreite 84 mm, Schlitzbreite 16 mm, Länge bis 6 m | 160 mm | [6 empty] | 0.15 | 0.37 | 0.5 | 0.65 | 0.81 | 0.85 | 0.86 | 0.91 | 0.78 | 0.72 | 0.65 | 0.64 | 0.67 | 0.7 | 0.64 | 0.6 | 0.58 | 0.55 | 0.52 |  | 0.67 | 0.86 | 0.64 | 0.744186 | 500 | 0.91 | 2 |  | 5 |  | x | 4 | [8 empty] | Herstellerangabe www.luxalon.com |  |  | d
1350 | Faserabsorber auf perforierter Blechpaneele aus 0,5 mm vorbeschichtetem, einbrennlackiertem Aluminiumband (2,2 kg/m²), 1 oder 2 mm Lochdurchmesser, hinterlegt mit 20 mm dicker Mineralwollmatte (22 kg/m³), offene Fugenbreite 16 mm, Deckenhohlraum 160 mm, nicht brennbar |  | Luxalon 84 R | Hunter Douglas Luxalon Deckensysteme Eichsfelder Straße 21 40595 Düsseldorf-Hellerhof Tel: +49 211 970870 Fax: +49 211 9708729 E-Mail: info@luxalon.de http://www.luxalon.com | gelocht |  | Deckenpaneele | Paneelbreite 84 mm, Schlitzbreite 16 mm, Länge bis 6 m | 160 mm | [7 empty] | 0.21 | 0.3 | 0.4 | 0.51 | 0.61 | 0.75 | 0.85 | 0.82 | 0.78 | 0.76 | 0.82 | 0.9 | 0.96 | 0.95 | 0.93 | 0.92 | 0.91 | 0.9 |  | 0.7016667 | 0.68 | 0.94 | 1.382353 | 2000 | 0.96 | 2 |  | 5 |  | x | 4 | [8 empty] | Herstellerangabe www.luxalon.com |  |  | d
1351 | Faserabsorber auf unperforierter Blechpaneele aus 0,5 mm vorbeschichtetem, einbrennlackiertem Aluminiumband (2,2 kg/m²), hinterlegt mit 20 mm dicker Mineralwollmatte (22 kg/m³), offene Fugenbreite 16 mm, Deckenhohlraum 160 mm, nicht brennbar |  | Luxalon 84 R | Hunter Douglas Luxalon Deckensysteme Eichsfelder Straße 21 40595 Düsseldorf-Hellerhof Tel: +49 211 970870 Fax: +49 211 9708729 E-Mail: info@luxalon.de http://www.luxalon.com | ungelocht |  | Deckenpaneele | Paneelbreite 84 mm, Schlitzbreite 16 mm, Länge bis 6 m | 160 mm | [7 empty] | 0.24 | 0.4 | 0.55 | 0.68 | 0.68 | 0.67 | 0.67 | 0.67 | 0.66 | 0.66 | 0.58 | 0.46 | 0.39 | 0.36 | 0.34 | 0.32 | 0.31 | 0.3 |  | 0.4933333 | 0.675 | 0.355 | 0.5259259 | 250 | 0.68 | 2 |  | 5 |  | x | 4 | [8 empty] | Herstellerangabe www.luxalon.com |  |  | d
1352 | Faserabsorber auf Blechpaneelen, Paneele aus 0,5 mm dickem, einbrennlackiertem Aluminium, gelocht, Lochdurchmesser 2 mm, Lochanteil 15 %. Aufgelegte 20 mm Mineralwollmatten 70 kg / m³ |  | Luxalon 130 B | Hunter Douglas Luxalon Deckensysteme Eichsfelder Straße 21 40595 Düsseldorf-Hellerhof Tel: +49 211 970870 Fax: +49 211 9708729 E-Mail: info@luxalon.de http://www.luxalon.com | gelocht |  | Deckenpaneele | Paneelbreite 130 mm, Schlitzbreite 20 mm, Länge bis 6 m | 200 mm | Mineralwolldichte 70 kg / m³ | x | [5 empty] | 0.28 | 0.41 | 0.67 | 0.82 | 0.88 | 0.9 | 0.98 | 0.93 | 0.98 | 0.9 | 0.99 | 1.14 | 1.11 | 1.04 | 0.98 | 1.04 | 0.98 | 0.95 |  | 0.855 | 0.9 | 1.075 | 1.194444 | 1600 | 1.14 | 2 |  | 5 |  | x | 4 | [8 empty] | H. Lenz, Marktübersicht schallabsorbierende Anordnungen, Ruhr Universität Bochum, 1981, Seite 166 |  |  | d
1353 | Faserabsorber auf Blechpaneelen, Paneele aus 0,5 mm dickem, einbrennlackiertem Aluminium, ungelocht. Aufgelegte 20 mm Mineralwollmatten 70 kg / m³ |  | Luxalon 130 B | Hunter Douglas Luxalon Deckensysteme Eichsfelder Straße 21 40595 Düsseldorf-Hellerhof Tel: +49 211 970870 Fax: +49 211 9708729 E-Mail: info@luxalon.de http://www.luxalon.com | ungelocht |  | Deckenpaneele | Paneelbreite 130 mm, Schlitzbreite 20 mm, Länge bis 6 m | 200 mm | Mineralwolldichte 70 kg / m³ | x | [5 empty] | 0.42 | 0.65 | 0.87 | 0.82 | 0.84 | 0.82 | 0.8 | 0.73 | 0.72 | 0.62 | 0.53 | 0.52 | 0.46 | 0.34 | 0.36 | 0.36 | 0.35 | 0.38 |  | 0.58 | 0.81 | 0.41 | 0.5061728 | 200 | 0.87 | 3 |  | 5 |  | x | 4 | [8 empty] | H. Lenz, Marktübersicht schallabsorbierende Anordnungen, Ruhr Universität Bochum, 1981, Seite 166 |  |  | d
1354 | Perforierte Blechpaneele aus 0,5 mm vorbeschichtetem, einbrennlackiertem Aluminiumband, 2 mm Lochdurchmesser, rückseitige 0,2 mm dicke schwarze Akustikvlies-Kaschierung, offene Fugenbreite 20 mm, Deckenhohlraum 160 mm, nicht brennbar |  | Luxalon 130 B | Hunter Douglas Luxalon Deckensysteme Eichsfelder Straße 21 40595 Düsseldorf-Hellerhof Tel: +49 211 970870 Fax: +49 211 9708729 E-Mail: info@luxalon.de http://www.luxalon.com | gelocht |  | Deckenpaneele | Paneelbreite 130 mm, Schlitzbreite 20 mm, Länge bis 6 m | 160 mm | [6 empty] | 0.09 | 0.09 | 0.17 | 0.22 | 0.28 | 0.5 | 0.6 | 0.64 | 0.6 | 0.55 | 0.43 | 0.49 | 0.58 | 0.65 | 0.64 | 0.63 | 0.62 | 0.64 | 0.62 |  | 0.4516667 | 0.46 | 0.635 | 1.380435 | 2000 | 0.65 | 2 |  | 5 |  | x | 4 | [8 empty] | Herstellerangabe www.luxalon.com |  |  | d
1355 | Perforierte Blechpaneele aus 0,5 mm vorbeschichtetem, einbrennlackiertem Aluminiumband, 2 mm Lochdurchmesser, rückseitige 0,2 mm dicke schwarze Akustikvlies-Kaschierung, geschlossene Fugenbreite 20 mm, Deckenhohlraum 160 mm, nicht brennbar |  | Luxalon 130 B | Hunter Douglas Luxalon Deckensysteme Eichsfelder Straße 21 40595 Düsseldorf-Hellerhof Tel: +49 211 970870 Fax: +49 211 9708729 E-Mail: info@luxalon.de http://www.luxalon.com | gelocht |  | Deckenpaneele | Paneelbreite 130 mm, Schlitzbreite 20 mm, Länge bis 6 m | 160 mm | [6 empty] | 0.15 | 0.37 | 0.5 | 0.63 | 0.81 | 0.84 | 0.85 | 0.91 | 0.78 | 0.7 | 0.65 | 0.64 | 0.67 | 0.7 | 0.64 | 0.6 | 0.58 | 0.56 | 0.53 |  | 0.67 | 0.86 | 0.64 | 0.744186 | 500 | 0.91 | 2 |  | 5 |  | x | 4 | [8 empty] | Herstellerangabe www.luxalon.com |  |  | d
1356 | Faserabsorber auf perforierter Blechpaneele aus 0,5 mm vorbeschichtetem, einbrennlackiertem Aluminiumband (1,8 kg/m²), 1 oder 2 mm Lochdurchmesser, hinterlegt mit 25 mm dicker Mineralwollmatte (22 kg/m³), offene Fugenbreite 20 mm, Deckenhohlraum 160 mm, nicht brennbar |  | Luxalon 130 B | Hunter Douglas Luxalon Deckensysteme Eichsfelder Straße 21 40595 Düsseldorf-Hellerhof Tel: +49 211 970870 Fax: +49 211 9708729 E-Mail: info@luxalon.de http://www.luxalon.com | gelocht |  | Deckenpaneele | Paneelbreite 130 mm, Schlitzbreite 20 mm, Länge bis 6 m | 160 mm | [7 empty] | 0.21 | 0.35 | 0.47 | 0.6 | 0.67 | 0.8 | 0.9 | 0.87 | 0.83 | 0.78 | 0.84 | 0.9 | 0.96 | 0.96 | 0.97 | 0.97 | 0.97 | 0.97 |  | 0.7366667 | 0.75 | 0.965 | 1.286667 | 3150 | 0.97 | 2 |  | 5 |  | x | 4 | [8 empty] | Herstellerangabe www.luxalon.com |  |  | d
1357 | Faserabsorber auf unperforierter Blechpaneele aus 0,5 mm vorbeschichtetem, einbrennlackiertem Aluminiumband (1,8 kg/m²), hinterlegt mit 25 mm dicker Mineralwollmatte (22 kg/m³), offene Fugenbreite 20 mm, Deckenhohlraum 160 mm, nicht brennbar |  | Luxalon 130 B | Hunter Douglas Luxalon Deckensysteme Eichsfelder Straße 21 40595 Düsseldorf-Hellerhof Tel: +49 211 970870 Fax: +49 211 9708729 E-Mail: info@luxalon.de http://www.luxalon.com | ungelocht |  | Deckenpaneele | Paneelbreite 130 mm, Schlitzbreite 20 mm, Länge bis 6 m | 160 mm | [7 empty] | 0.26 | 0.4 | 0.58 | 0.71 | 0.67 | 0.63 | 0.59 | 0.57 | 0.53 | 0.48 | 0.42 | 0.38 | 0.32 | 0.3 | 0.28 | 0.26 | 0.25 | 0.24 |  | 0.4366667 | 0.65 | 0.29 | 0.4461538 | 250 | 0.71 | 2 |  | 5 |  | x | 4 | [8 empty] | Herstellerangabe www.luxalon.com |  |  | d
1358 | Faserabsorber auf Blechpaneelen, Paneele aus 0,5 mm dickem, einbrennlackiertem Aluminium, gelocht, Lochdurchmesser 2 mm, Lochanteil 15 %. Mineralwolldichte 70 kg / m³ |  | Luxalon 132 B | Hunter Douglas Luxalon Deckensysteme Eichsfelder Straße 21 40595 Düsseldorf-Hellerhof Tel: +49 211 970870 Fax: +49 211 9708729 E-Mail: info@luxalon.de http://www.luxalon.com | gelocht |  | Deckenpaneele | Paneelbreite 132 mm, Schlitzbreite 24,25 mm | 200 mm | Mineralwolldichte 70 kg / m³ | x |  |  |  |  | 0.19 | 0.31 | 0.59 | 0.72 | 0.81 | 0.9 | 0.92 | 1.1 | 1 | 1.02 | 0.82 | 1 | 1.1 | 1.06 | 1.06 | 1.05 | 0.98 | 1.02 | 1.05 |  | 0.8466667 | 0.955 | 1.02 | 1.068063 | 500 | 1.1 | 2 |  | 5 |  | x | 4 | [8 empty] | H. Lenz, Marktübersicht schallabsorbierende Anordnungen, Ruhr Universität Bochum, 1981, Seite 167 |  |  | d
1359 | Faserabsorber auf Blechpaneelen, Paneele aus 0,5 mm dickem, einbrennlackiertem Aluminium, gelocht, Lochdurchmesser 2 mm, Lochanteil 15 %. Mineralwolldichte 70 kg / m³ |  | Luxalon 132 B | Hunter Douglas Luxalon Deckensysteme Eichsfelder Straße 21 40595 Düsseldorf-Hellerhof Tel: +49 211 970870 Fax: +49 211 9708729 E-Mail: info@luxalon.de http://www.luxalon.com | gelocht |  | Deckenpaneele | Paneelbreite 132 mm, Schlitzbreite 18 mm | 200 mm | Mineralwolldichte 70 kg / m³ | x |  |  |  |  | 0.15 | 0.26 | 0.47 | 0.72 | 0.81 | 0.87 | 0.92 | 0.98 | 0.96 | 1 | 0.9 | 0.95 | 1.13 | 1.11 | 1.05 | 1 | 1.05 | 0.98 | 0.93 |  | 0.8516667 | 0.895 | 1.08 | 1.206704 | 1600 | 1.13 | 2 |  | 5 |  | x | 4 | [8 empty] | H. Lenz, Marktübersicht schallabsorbierende Anordnungen, Ruhr Universität Bochum, 1981, Seite 167 |  |  | d
1360 | Faserabsorber auf Blechpaneelen, Paneele aus 0,5 mm dickem, einbrennlackiertem Aluminium, ungelocht. Mineralwolldichte 70 kg / m³ |  | Luxalon 132 B | Hunter Douglas Luxalon Deckensysteme Eichsfelder Straße 21 40595 Düsseldorf-Hellerhof Tel: +49 211 970870 Fax: +49 211 9708729 E-Mail: info@luxalon.de http://www.luxalon.com | ungelocht |  | Deckenpaneele | Paneelbreite 132 mm, Schlitzbreite 24,25 mm | 200 mm | Mineralwolldichte 70 kg / m³ | x |  |  |  |  | 0.33 | 0.4 | 0.67 | 0.82 | 0.81 | 0.83 | 0.82 | 0.82 | 0.73 | 0.74 | 0.67 | 0.6 | 0.53 | 0.54 | 0.4 | 0.38 | 0.4 | 0.4 | 0.34 |  | 0.6066667 | 0.815 | 0.47 | 0.5766871 | 315 | 0.83 | 2 |  | 5 |  | x | 4 | [8 empty] | H. Lenz, Marktübersicht schallabsorbierende Anordnungen, Ruhr Universität Bochum, 1981, Seite 167 |  |  | d
1361 | Faserabsorber auf Blechpaneelen, Paneele aus 0,5 mm dickem, einbrennlackiertem Aluminium, ungelocht. Mineralwolldichte 70 kg / m³ |  | Luxalon 132 B | Hunter Douglas Luxalon Deckensysteme Eichsfelder Straße 21 40595 Düsseldorf-Hellerhof Tel: +49 211 970870 Fax: +49 211 9708729 E-Mail: info@luxalon.de http://www.luxalon.com | ungelocht |  | Deckenpaneele | Paneelbreite 132 mm, Schlitzbreite 18 mm | 200 mm | Mineralwolldichte 70 kg / m³ | x |  |  |  |  | 0.33 | 0.41 | 0.6 | 0.82 | 0.81 | 0.83 | 0.82 | 0.8 | 0.72 | 0.67 | 0.6 | 0.54 | 0.52 | 0.46 | 0.33 | 0.35 | 0.36 | 0.33 | 0.34 |  | 0.5733333 | 0.805 | 0.41 | 0.5093168 | 315 | 0.83 | 2 |  | 5 |  | x | 4 | [8 empty] | H. Lenz, Marktübersicht schallabsorbierende Anordnungen, Ruhr Universität Bochum, 1981, Seite 167 |  |  | d
1362 | Perforierte Blechpaneele aus 0,5 mm vorbeschichtetem, einbrennlackiertem Aluminiumband (1,96 kg/m²), 2 mm Lochdurchmesser, rückseitige schwarze Akustikvlies-Kaschierung, Deckenhohlraum 200 mm, nicht brennbar |  | Luxalon 150 C | Hunter Douglas Luxalon Deckensysteme Eichsfelder Straße 21 40595 Düsseldorf-Hellerhof Tel: +49 211 970870 Fax: +49 211 9708729 E-Mail: info@luxalon.de http://www.luxalon.com | gelocht |  | Deckenpaneele | Paneelbreite 150 mm | 200 mm | [7 empty] | 0.3 | 0.43 | 0.6 | 0.74 | 0.87 | 0.9 | 0.88 | 0.93 | 0.75 | 0.58 | 0.71 | 0.72 | 0.71 | 0.72 | 0.72 | 0.7 | 0.68 | 0.6 |  | 0.6516667 | 0.81 | 0.705 | 0.8703704 | 630 | 0.93 | 2 |  | 5 |  | x | 4 | 3 | [7 empty] | Herstellerangabe www.luxalon.com |  |  | d
1363 | Faserabsorber auf Blechpaneelen, Paneele aus 0,5 mm dickem, einbrennlackiertem Aluminium, gelocht, Lochdurchmesser 0,6 mm, Lochanteil 15 %. Aufgelegte 20 mm Mineralfasermatte, 70 kg / m³ |  | Luxalon 180 B | Hunter Douglas Luxalon Deckensysteme Eichsfelder Straße 21 40595 Düsseldorf-Hellerhof Tel: +49 211 970870 Fax: +49 211 9708729 E-Mail: info@luxalon.de http://www.luxalon.com | gelocht |  | Deckenpaneele | Paneelbreite 180 mm, Schlitzbreite 20 mm, Länge bis 6 m | 200 mm | Mineralwolldichte 70 kg / m³ | x | [5 empty] | 0.33 | 0.47 | 0.63 | 0.9 | 0.83 | 0.86 | 1.1 | 1.08 | 1.05 | 0.93 | 1.03 | 1.2 | 1.15 | 1.1 | 1.12 | 1.03 | 1.05 | 0.93 |  | 0.9066667 | 1 | 1.09 | 1.09 | 1600 | 1.2 | 2 |  | 5 |  | x | 4 | [8 empty] | H. Lenz, Marktübersicht schallabsorbierende Anordnungen, Ruhr Universität Bochum, 1981, Seite 168 |  |  | d
1364 | Faserabsorber auf Blechpaneelen, Paneele aus 0,5 mm dickem, einbrennlackiertem Aluminium, ungelocht. Aufgelegte 20 mm Mineralfasermatte, 70 kg / m³ |  | Luxalon 180 B | Hunter Douglas Luxalon Deckensysteme Eichsfelder Straße 21 40595 Düsseldorf-Hellerhof Tel: +49 211 970870 Fax: +49 211 9708729 E-Mail: info@luxalon.de http://www.luxalon.com | ungelocht |  | Deckenpaneele | Paneelbreite 180 mm, Schlitzbreite 20 mm, Länge bis 6 m | 200 mm | Mineralwolldichte 70 kg / m³ | x | [5 empty] | 0.54 | 0.72 | 0.99 | 1.02 | 0.87 | 0.84 | 0.69 | 0.58 | 0.53 | 0.5 | 0.4 | 0.45 | 0.41 | 0.34 | 0.34 | 0.22 | 0.22 | 0.17 |  | 0.5633333 | 0.855 | 0.315 | 0.3684211 | 250 | 1.02 | 3 |  | 5 |  | x | 4 | [8 empty] | H. Lenz, Marktübersicht schallabsorbierende Anordnungen, Ruhr Universität Bochum, 1981, Seite 168 |  |  | d
1365 | Perforierte Blechpaneele aus 0,6 mm vorbeschichtetem, einbrennlackiertem Aluminiumband, 2 mm Lochdurchmesser, rückseitige 0,2 mm dicke schwarze Akustikvlies-Kaschierung, offene Fugenbreite 20 mm, Deckenhohlraum 160 mm, nicht brennbar |  | Luxalon 180 B | Hunter Douglas Luxalon Deckensysteme Eichsfelder Straße 21 40595 Düsseldorf-Hellerhof Tel: +49 211 970870 Fax: +49 211 9708729 E-Mail: info@luxalon.de http://www.luxalon.com | gelocht |  | Deckenpaneele | Paneelbreite 180 mm, Schlitzbreite 20 mm, Länge bis 6 m | 160 mm | [6 empty] | 0.09 | 0.09 | 0.15 | 0.21 | 0.28 | 0.49 | 0.6 | 0.64 | 0.6 | 0.55 | 0.43 | 0.5 | 0.59 | 0.65 | 0.64 | 0.63 | 0.62 | 0.65 | 0.63 |  | 0.4516667 | 0.46 | 0.635 | 1.380435 | 2000 | 0.65 | 2 |  | 5 |  | x | 4 | [8 empty] | Herstellerangabe www.luxalon.com |  |  | d
1366 | Perforierte Blechpaneele aus 0,6 mm vorbeschichtetem, einbrennlackiertem Aluminiumband, 2 mm Lochdurchmesser, rückseitige 0,2 mm dicke schwarze Akustikvlies-Kaschierung, geschlossene Fugenbreite 20 mm, Deckenhohlraum 160 mm, nicht brennbar |  | Luxalon 180 B | Hunter Douglas Luxalon Deckensysteme Eichsfelder Straße 21 40595 Düsseldorf-Hellerhof Tel: +49 211 970870 Fax: +49 211 9708729 E-Mail: info@luxalon.de http://www.luxalon.com | gelocht |  | Deckenpaneele | Paneelbreite 180 mm, Schlitzbreite 20 mm, Länge bis 6 m | 160 mm | [6 empty] | 0.13 | 0.37 | 0.48 | 0.65 | 0.81 | 0.83 | 0.85 | 0.91 | 0.78 | 0.7 | 0.65 | 0.64 | 0.67 | 0.7 | 0.64 | 0.59 | 0.58 | 0.55 | 0.53 |  | 0.67 | 0.86 | 0.64 | 0.744186 | 500 | 0.91 | 2 |  | 5 |  | x | 4 | [8 empty] | Herstellerangabe www.luxalon.com |  |  | d
1367 | Faserabsorber auf perforierter Blechpaneele aus 0,6 mm vorbeschichtetem, einbrennlackiertem Aluminiumband (2,1 kg/m²), 1 oder 2 mm Lochdurchmesser, hinterlegt mit 25 mm dicker Mineralwollmatte (22 kg/m³), offene Fugenbreite 20 mm, Deckenhohlraum 160 mm, nicht brennbar |  | Luxalon 180 B | Hunter Douglas Luxalon Deckensysteme Eichsfelder Straße 21 40595 Düsseldorf-Hellerhof Tel: +49 211 970870 Fax: +49 211 9708729 E-Mail: info@luxalon.de http://www.luxalon.com | gelocht |  | Deckenpaneele | Paneelbreite 180 mm, Schlitzbreite 20 mm, Länge bis 6 m | 160 mm | [7 empty] | 0.23 | 0.3 | 0.4 | 0.5 | 0.6 | 0.7 | 0.8 | 0.79 | 0.78 | 0.77 | 0.83 | 0.9 | 0.96 | 0.97 | 0.99 | 1 | 1.01 | 1.02 |  | 0.71 | 0.65 | 0.98 | 1.507692 | 6300 | 1.02 | 2 |  | 5 |  | x | 4 | [8 empty] | Herstellerangabe www.luxalon.com |  |  | d
1368 | Faserabsorber auf unperforierter Blechpaneele aus 0,6 mm vorbeschichtetem, einbrennlackiertem Aluminiumband (2,1 kg/m²), hinterlegt mit 25 mm dicker Mineralwollmatte (22 kg/m³), offene Fugenbreite 20 mm, Deckenhohlraum 160 mm, nicht brennbar |  | Luxalon 180 B | Hunter Douglas Luxalon Deckensysteme Eichsfelder Straße 21 40595 Düsseldorf-Hellerhof Tel: +49 211 970870 Fax: +49 211 9708729 E-Mail: info@luxalon.de http://www.luxalon.com | ungelocht |  | Deckenpaneele | Paneelbreite 180 mm, Schlitzbreite 20 mm, Länge bis 6 m | 160 mm | [7 empty] | 0.29 | 0.42 | 0.57 | 0.71 | 0.63 | 0.58 | 0.47 | 0.44 | 0.39 | 0.34 | 0.31 | 0.29 | 0.27 | 0.25 | 0.23 | 0.21 | 0.19 | 0.17 |  | 0.3816667 | 0.59 | 0.24 | 0.4067797 | 250 | 0.71 | 2 |  | 5 |  | x | 4 | [8 empty] | Herstellerangabe www.luxalon.com |  |  | d
1369 | Faserabsorber auf Blechpaneelen, Paneele aus 1 mm dickem, einbrennlackiertem Aluminium, stabile Ausführung für große Spannweite. Aufgelegte 25 mm Mineralfasermatte, 55 kg / m³ |  | Luxalon 185 U | Hunter Douglas Luxalon Deckensysteme Eichsfelder Straße 21 40595 Düsseldorf-Hellerhof Tel: +49 211 970870 Fax: +49 211 9708729 E-Mail: info@luxalon.de http://www.luxalon.com |  |  | Deckenpaneele | Paneelbreite 185 mm, Schlitzbreite 15 mm, Länge bis 6 m | 200 mm | Mineralwolldichte 55 kg / m³ | x |  |  |  |  | 0.43 | 0.36 | 0.81 | 0.87 | 0.82 | 0.75 | 0.74 | 0.61 | 0.58 | 0.66 | 0.53 | 0.46 | 0.4 | 0.39 | 0.37 | 0.37 | 0.36 | 0.4 |  |  | 0.5116667 | 0.715 | 0.375 | 0.5244755 | 200 | 0.87 | 2 |  | 5 |  | x | 4 | [8 empty] | H. Lenz, Marktübersicht schallabsorbierende Anordnungen, Ruhr Universität Bochum, 1981, Seite 169 |  |  | d
1370 | Faserabsorber auf Blechpaneelen, Paneele aus 0,5 mm dickem, einbrennlackiertem Aluminium, gelocht, Lochdurchmesser 2 mm, Lochanteil 15 %. |  | Luxalon 195 B | Hunter Douglas Luxalon Deckensysteme Eichsfelder Straße 21 40595 Düsseldorf-Hellerhof Tel: +49 211 970870 Fax: +49 211 9708729 E-Mail: info@luxalon.de http://www.luxalon.com | gelocht |  | Deckenpaneele | Paneelbreite 195 mm, Schlitzbreite 25 mm | 200 mm | Mineralwolldichte 55 kg / m³ | x |  |  |  |  | 0.12 | 0.32 | 0.59 | 0.7 | 0.9 | 0.83 | 0.85 | 1.1 | 1.08 | 1.03 | 0.93 | 1.05 | 1.2 | 1.15 | 1.1 | 1.11 | 1.02 | 1.03 | 1.02 |  | 0.9033333 | 1 | 1.085 | 1.085 | 1600 | 1.2 | 2 |  | 5 |  | x | 4 | [8 empty] | H. Lenz, Marktübersicht schallabsorbierende Anordnungen, Ruhr Universität Bochum, 1981, Seite 170 |  |  | d
1371 | Faserabsorber auf Blechpaneelen, Paneele aus 0,5 mm dickem, einbrennlackiertem Aluminium, gelocht, Lochdurchmesser 2 mm, Lochanteil 15 %. |  | Luxalon 195 B | Hunter Douglas Luxalon Deckensysteme Eichsfelder Straße 21 40595 Düsseldorf-Hellerhof Tel: +49 211 970870 Fax: +49 211 9708729 E-Mail: info@luxalon.de http://www.luxalon.com | gelocht |  | Deckenpaneele | Paneelbreite 195 mm, Schlitzbreite 5 mm | 200 mm | Mineralwolldichte 55 kg / m³ | x |  |  |  |  | 0.2 | 0.23 | 0.42 | 0.66 | 0.85 | 0.98 | 1.06 | 1.05 | 1.06 | 1.12 | 1.09 | 1.15 | 1.2 | 1.2 | 1.14 | 1.06 | 1.1 | 1.02 | 1.02 |  | 0.92 | 0.95 | 1.15 | 1.210526 | 1600 | 1.2 | 2 |  | 5 |  | x | 4 | [8 empty] | H. Lenz, Marktübersicht schallabsorbierende Anordnungen, Ruhr Universität Bochum, 1981, Seite 170 |  |  | d
1372 | Faserabsorber auf Blechpaneelen, Paneele aus 0,5 mm dickem, einbrennlackiertem Aluminium, ungelocht |  | Luxalon 195 B | Hunter Douglas Luxalon Deckensysteme Eichsfelder Straße 21 40595 Düsseldorf-Hellerhof Tel: +49 211 970870 Fax: +49 211 9708729 E-Mail: info@luxalon.de http://www.luxalon.com | ungelocht |  | Deckenpaneele | Paneelbreite 195 mm, Schlitzbreite 25 mm | 200 mm | Mineralwolldichte 55 kg / m³ | x |  |  |  |  | 0.2 | 0.53 | 0.77 | 0.99 | 1.01 | 0.89 | 0.84 | 0.72 | 0.61 | 0.57 | 0.5 | 0.4 | 0.44 | 0.4 | 0.33 | 0.31 | 0.22 | 0.21 | 0.18 |  | 0.5633333 | 0.865 | 0.31 | 0.3583815 | 250 | 1.01 | 3 |  | 5 |  | x | 4 | [8 empty] | H. Lenz, Marktübersicht schallabsorbierende Anordnungen, Ruhr Universität Bochum, 1981, Seite 170 |  |  | d
1373 | Faserabsorber auf Blechpaneelen, Paneele aus 0,5 mm dickem, einbrennlackiertem Aluminium, ungelocht |  | Luxalon 195 B | Hunter Douglas Luxalon Deckensysteme Eichsfelder Straße 21 40595 Düsseldorf-Hellerhof Tel: +49 211 970870 Fax: +49 211 9708729 E-Mail: info@luxalon.de http://www.luxalon.com | ungelocht |  | Deckenpaneele | Paneelbreite 195 mm, Schlitzbreite 5 mm | 200 mm | Mineralwolldichte 55 kg / m³ | x |  |  |  |  | 0.35 | 0.55 | 0.78 | 0.75 | 0.8 | 0.67 | 0.55 | 0.52 | 0.35 | 0.32 | 0.3 | 0.25 | 0.24 | 0.19 | 0.12 | 0.13 | 0.12 | 0.12 | 0.12 |  | 0.4133333 | 0.66 | 0.155 | 0.2348485 | 250 | 0.8 | 3 |  | 5 |  | x | 4 | [8 empty] | H. Lenz, Marktübersicht schallabsorbierende Anordnungen, Ruhr Universität Bochum, 1981, Seite 170 |  |  | d
1374 | Perforierte Blechpaneele aus 0,6 mm vorbeschichtetem, einbrennlackiertem Aluminiumband (2,19 kg/m²), 2 mm Lochdurchmesser, rückseitige schwarze Akustikvlies-Kaschierung, Deckenhohlraum 200 mm, nicht brennbar |  | Luxalon 225 C | Hunter Douglas Luxalon Deckensysteme Eichsfelder Straße 21 40595 Düsseldorf-Hellerhof Tel: +49 211 970870 Fax: +49 211 9708729 E-Mail: info@luxalon.de http://www.luxalon.com | gelocht |  | Deckenpaneele | Paneelbreite 225 mm | 200 mm | [7 empty] | 0.3 | 0.43 | 0.6 | 0.74 | 0.87 | 0.9 | 0.88 | 0.93 | 0.75 | 0.58 | 0.71 | 0.72 | 0.71 | 0.72 | 0.72 | 0.7 | 0.68 | 0.6 |  | 0.6516667 | 0.81 | 0.705 | 0.8703704 | 630 | 0.93 | 2 |  | 5 |  | x | 4 | 3 | [7 empty] | Herstellerangabe www.luxalon.com |  |  | d
1375 | Perforierte Blechpaneele aus 0,6 mm vorbeschichtetem, einbrennlackiertem Aluminiumband (2,19 kg/m²), 1,5 mm Lochdurchmesser, rückseitige schwarze Akustikvlies-Kaschierung, Deckenhohlraum 400 mm, nicht brennbar |  | Luxalon 225 C | Hunter Douglas Luxalon Deckensysteme Eichsfelder Straße 21 40595 Düsseldorf-Hellerhof Tel: +49 211 970870 Fax: +49 211 9708729 E-Mail: info@luxalon.de http://www.luxalon.com | gelocht |  | Deckenpaneele | Paneelbreite 225 mm | 400 mm | [6 empty] | 0.82 | 0.62 | 0.63 | 0.72 | 0.82 | 0.86 | 0.8 | 0.6 | 0.65 | 0.7 | 0.7 | 0.74 | 0.74 | 0.78 | 0.74 | 0.79 | 0.77 | 0.77 | 0.77 |  | 0.715 | 0.71 | 0.775 | 1.091549 | 315 | 0.86 | 2 |  | 5 |  | x | 4 | 3 | [7 empty] | Herstellerangabe www.luxalon.com |  |  | d
1376 | Faserabsorber auf Blechpaneelen, Paneele aus 0,7 mm dickem Aluminium oder 0,6 mm dickem galvanisiertem Stahl, lackiert, gelocht, Lochdurchmesser 2 mm, Lochanteil 15 %, geschlossene Fuge, 20 mm Mineralfasermatte |  | Luxalon 300 A, 300S | Hunter Douglas Luxalon Deckensysteme Eichsfelder Straße 21 40595 Düsseldorf-Hellerhof Tel: +49 211 970870 Fax: +49 211 9708729 E-Mail: info@luxalon.de http://www.luxalon.com | gelocht |  | Deckenpaneele | Modulbreite 300 mm, Länge bis 5 m |  | Mineralwolldichte 55 kg / m³ | x |  |  |  |  | 0.2 | 0.22 | 0.43 | 0.67 | 0.85 | 0.9 | 1.05 | 1.04 | 1.03 | 1.01 | 1 | 0.95 | 1.05 | 1 | 1.03 | 0.98 | 0.92 | 0.95 | 0.8 |  | 0.8383333 | 0.945 | 0.96 | 1.015873 | 400 | 1.05 | 2 |  | 5 |  | x | 4 | [8 empty] | H. Lenz, Marktübersicht schallabsorbierende Anordnungen, Ruhr Universität Bochum, 1981, Seite 171 |  |  | d
1377 | Faserabsorber auf Blechpaneelen, Paneele aus 0,7 mm dickem Aluminium oder 0,6 mm dickem galvanisiertem Stahl, lackiert, gelocht, Lochdurchmesser 2 mm, Lochanteil 15 %, geschlossene Fuge, 25 mm Mineralfasermatte |  | Luxalon 300 A, 300S | Hunter Douglas Luxalon Deckensysteme Eichsfelder Straße 21 40595 Düsseldorf-Hellerhof Tel: +49 211 970870 Fax: +49 211 9708729 E-Mail: info@luxalon.de http://www.luxalon.com | gelocht |  | Deckenpaneele | Modulbreite 300 mm, Länge bis 5 m |  | Mineralwolldichte 22 kg / m³ | x |  |  |  |  | 0.06 | 0.13 | 0.27 | 0.43 | 0.53 | 0.6 | 0.8 | 0.73 | 0.8 | 0.79 | 0.84 | 0.8 | 0.95 | 0.88 | 0.83 | 0.82 | 0.81 | 0.86 | 0.74 |  | 0.6533333 | 0.63 | 0.845 | 1.34127 | 1600 | 0.95 | 2 |  | 5 |  | x | 4 | [8 empty] | H. Lenz, Marktübersicht schallabsorbierende Anordnungen, Ruhr Universität Bochum, 1981, Seite 171 |  |  | d
1378 | Faserabsorber auf Blechpaneelen, Paneele aus 0,7 mm dickem Aluminium oder 0,6 mm dickem galvanisiertem Stahl, lackiert, gelocht, Lochdurchmesser 2 mm, Lochanteil 15 %, geschlossene Fuge, 25 mm Mineralfasermatte in Polyäthylenfolie |  | Luxalon 300 A, 300S | Hunter Douglas Luxalon Deckensysteme Eichsfelder Straße 21 40595 Düsseldorf-Hellerhof Tel: +49 211 970870 Fax: +49 211 9708729 E-Mail: info@luxalon.de http://www.luxalon.com | gelocht |  | Deckenpaneele | Modulbreite 300 mm, Länge bis 5 m |  | Mineralwolldichte 22 kg / m³ | x | [5 empty] | 0.43 | 0.59 | 0.7 | 0.82 | 0.85 | 0.89 | 0.92 | 0.88 | 0.85 | 0.82 | 0.82 | 0.82 | 0.82 | 0.78 | 0.73 | 0.7 |  |  |  | 0.7516667 | 0.87 | 0.76 | 0.8735632 | 500 | 0.92 | 2 |  | 5 |  | x | 4 | [8 empty] | H. Lenz, Marktübersicht schallabsorbierende Anordnungen, Ruhr Universität Bochum, 1981, Seite 171 |  |  | d
1379 | Perforierte Blechpaneele aus 0,7 mm vorbeschichtetem, einbrennlackiertem Aluminiumband oder 0,6 mm einbrennlackiertem, elektrolytisch verzinktem Stahl, 2 mm Lochdurchmesser, rückseitige 0,2 mm dicke schwarze Akustikvlies-Kaschierung, Deckenhohlraum 400 mm, nicht brennbar, für den Hygienebereich geeignet |  | Luxalon 300 A | Hunter Douglas Luxalon Deckensysteme Eichsfelder Straße 21 40595 Düsseldorf-Hellerhof Tel: +49 211 970870 Fax: +49 211 9708729 E-Mail: info@luxalon.de http://www.luxalon.com | gelocht |  | Deckenpaneele | Modulbreite 300 mm, Länge bis 6 m | 400 mm | [6 empty] | 0.81 | 0.61 | 0.63 | 0.69 | 0.85 | 0.88 | 0.76 | 0.59 | 0.73 | 0.76 | 0.75 | 0.8 | 0.8 | 0.78 | 0.78 | 0.78 | 0.76 | 0.79 | 0.76 |  | 0.7233333 | 0.72 | 0.77 | 1.069444 | 315 | 0.88 | 2 |  | 5 |  | x | 4 | 3 | [7 empty] | Herstellerangabe www.luxalon.com |  |  | d
1380 | Perforierte Blechpaneele aus 0,7 mm vorbeschichtetem, einbrennlackiertem Aluminiumband oder 0,6 mm einbrennlackiertem, elektrolytisch verzinktem Stahl, 1,5 mm Lochdurchmesser, rückseitige 0,2 mm dicke schwarze Akustikvlies-Kaschierung, Deckenhohlraum 400 mm, nicht brennbar, für den Hygienebereich geeignet |  | Luxalon 300 A | Hunter Douglas Luxalon Deckensysteme Eichsfelder Straße 21 40595 Düsseldorf-Hellerhof Tel: +49 211 970870 Fax: +49 211 9708729 E-Mail: info@luxalon.de http://www.luxalon.com | gelocht |  | Deckenpaneele | Modulbreite 300 mm, Länge bis 6 m | 400 mm | [6 empty] | 0.81 | 0.62 | 0.63 | 0.77 | 0.82 | 0.9 | 0.82 | 0.6 | 0.67 | 0.73 | 0.7 | 0.73 | 0.73 | 0.78 | 0.75 | 0.79 | 0.77 | 0.77 | 0.77 |  | 0.715 | 0.71 | 0.775 | 1.091549 | 315 | 0.9 | 2 |  | 5 |  | x | 4 | 3 | [7 empty] | Herstellerangabe www.luxalon.com |  |  | d
1381 | Perforierte Blechpaneele aus 0,7 mm vorbeschichtetem, einbrennlackiertem Aluminiumband (2,9 kg/m²) oder 0,6 mm einbrennlackiertem, elektrolytisch verzinktem Stahl (6,4 kg/m²), 2 mm Lochdurchmesser, hinterlegt mit 25 mm dicker Mineralwolleinlage (16 kg/m³), Deckenhohlraum 400 mm, nicht brennbar, für den Hygienebereich geeignet |  | Luxalon 300 A | Hunter Douglas Luxalon Deckensysteme Eichsfelder Straße 21 40595 Düsseldorf-Hellerhof Tel: +49 211 970870 Fax: +49 211 9708729 E-Mail: info@luxalon.de http://www.luxalon.com | gelocht |  | Deckenpaneele | Modulbreite 300 mm, Länge bis 6 m | 400 mm | [6 empty] | 0.35 | 0.42 | 0.5 | 0.63 | 0.85 | 0.87 | 0.9 | 0.93 | 0.83 | 0.79 | 0.83 | 0.94 | 0.88 | 0.84 | 0.8 | 0.74 | 0.69 | 0.73 | 0.72 |  | 0.76 | 0.89 | 0.765 | 0.8595506 | 1250 | 0.94 | 2 |  | 5 |  | x | 4 | 3 | [7 empty] | Herstellerangabe www.luxalon.com |  |  | d
1382 | Perforierte Blechpaneele aus 0,7 mm vorbeschichtetem, einbrennlackiertem Aluminiumband (2,9 kg/m²) oder 0,6 mm einbrennlackiertem, elektrolytisch verzinktem Stahl (6,4 kg/m²), 1,5 mm Lochdurchmesser, rückseitige 0,2 mm dicke schwarze Akustikvlies-Kaschierung plus 25 mm dicker Mineralwolleinlage (16 kg/m³), Deckenhohlraum 400 mm, nicht brennbar, für den Hygienebereich geeignet |  | Luxalon 300 A | Hunter Douglas Luxalon Deckensysteme Eichsfelder Straße 21 40595 Düsseldorf-Hellerhof Tel: +49 211 970870 Fax: +49 211 9708729 E-Mail: info@luxalon.de http://www.luxalon.com | gelocht |  | Deckenpaneele | Modulbreite 300 mm, Länge bis 6 m | 400 mm | [6 empty] | 0.9 | 0.76 | 0.74 | 0.9 | 0.99 | 0.93 | 0.85 | 0.75 | 0.92 | 0.97 | 0.97 | 1.05 | 1.01 | 1.05 | 0.97 | 0.99 | 0.95 | 0.94 | 1 |  | 0.9116667 | 0.87 | 1 | 1.149425 | 1250 | 1.05 | 2 |  | 5 |  | x | 4 | 3 | [7 empty] | Herstellerangabe www.luxalon.com |  |  | d
1383 | Perforierte Blechpaneele aus 0,7 mm vorbeschichtetem, einbrennlackiertem Aluminiumband oder 0,6 mm einbrennlackiertem, elektrolytisch verzinktem Stahl, 2 mm Lochdurchmesser, rückseitige 0,2 mm dicke schwarze Akustikvlies-Kaschierung, Deckenhohlraum 400 mm, nicht brennbar, für den Hygienebereich geeignet |  | Luxalon 300 C | Hunter Douglas Luxalon Deckensysteme Eichsfelder Straße 21 40595 Düsseldorf-Hellerhof Tel: +49 211 970870 Fax: +49 211 9708729 E-Mail: info@luxalon.de http://www.luxalon.com | gelocht |  | Deckenpaneele | Modulbreite 300 mm, Länge bis 6 m | 400 mm | [6 empty] | 0.81 | 0.61 | 0.63 | 0.69 | 0.85 | 0.88 | 0.76 | 0.59 | 0.73 | 0.76 | 0.75 | 0.8 | 0.8 | 0.78 | 0.78 | 0.78 | 0.76 | 0.79 | 0.76 |  | 0.7233333 | 0.72 | 0.77 | 1.069444 | 315 | 0.88 | 2 |  | 5 |  | x | 4 | 3 | [7 empty] | Herstellerangabe www.luxalon.com |  |  | d
1384 | Perforierte Blechpaneele aus 0,7 mm vorbeschichtetem, einbrennlackiertem Aluminiumband oder 0,6 mm einbrennlackiertem, elektrolytisch verzinktem Stahl, 1,5 mm Lochdurchmesser, rückseitige 0,2 mm dicke schwarze Akustikvlies-Kaschierung, Deckenhohlraum 400 mm, nicht brennbar, für den Hygienebereich geeignet |  | Luxalon 300 C | Hunter Douglas Luxalon Deckensysteme Eichsfelder Straße 21 40595 Düsseldorf-Hellerhof Tel: +49 211 970870 Fax: +49 211 9708729 E-Mail: info@luxalon.de http://www.luxalon.com | gelocht |  | Deckenpaneele | Modulbreite 300 mm, Länge bis 6 m | 400 mm | [6 empty] | 0.81 | 0.62 | 0.63 | 0.77 | 0.82 | 0.9 | 0.82 | 0.6 | 0.67 | 0.73 | 0.7 | 0.73 | 0.73 | 0.78 | 0.75 | 0.79 | 0.77 | 0.77 | 0.77 |  | 0.715 | 0.71 | 0.775 | 1.091549 | 315 | 0.9 | 2 |  | 5 |  | x | 4 | 3 | [7 empty] | Herstellerangabe www.luxalon.com |  |  | d
1385 | Perforierte Blechpaneele aus 0,7 mm vorbeschichtetem, einbrennlackiertem Aluminiumband (2,9 kg/m²) oder 0,6 mm einbrennlackiertem, elektrolytisch verzinktem Stahl (6,4 kg/m²), 1,5 mm Lochdurchmesser, rückseitige 0,2 mm dicke schwarze Akustikvlies-Kaschierung plus 25 mm dicker Mineralwolleinlage (16 kg/m³), Deckenhohlraum 400 mm, nicht brennbar, für den Hygienebereich geeignet |  | Luxalon 300 C | Hunter Douglas Luxalon Deckensysteme Eichsfelder Straße 21 40595 Düsseldorf-Hellerhof Tel: +49 211 970870 Fax: +49 211 9708729 E-Mail: info@luxalon.de http://www.luxalon.com | gelocht |  | Deckenpaneele | Modulbreite 300 mm, Länge bis 6 m | 400 mm | [6 empty] | 0.9 | 0.76 | 0.74 | 0.9 | 0.99 | 0.93 | 0.85 | 0.75 | 0.92 | 0.97 | 0.97 | 1.05 | 1.01 | 1.05 | 0.97 | 0.99 | 0.95 | 0.94 | 1 |  | 0.9116667 | 0.87 | 1 | 1.149425 | 1250 | 1.05 | 2 |  | 5 |  | x | 4 | 3 | [7 empty] | Herstellerangabe www.luxalon.com |  |  | d
1386 | Faserabsorber auf mikroperforierter Blechkassette aus 0,5 mm dickem elektrolytisch verzinktem Stahl, hinterlegt mit 8 mm dicker Mineralwolle (80 kg/m³) und Vlieskaschierung, nicht brennbar |  | Luxalon ACCESS-T | Hunter Douglas Luxalon Deckensysteme Eichsfelder Straße 21 40595 Düsseldorf-Hellerhof Tel: +49 211 970870 Fax: +49 211 9708729 E-Mail: info@luxalon.de http://www.luxalon.com | gelocht |  | Deckenkassette | 600 x 600 mm, 625 x 625 mm | [8 empty] | 0.44 |  |  | 0.64 |  |  | 0.74 |  |  | 0.83 |  |  | 0.85 |  |  | 0.95 |  |  |  | 0.7416667 | 0.69 | 0.9 | 1.304348 | 4000 | 0.95 | 2 |  | 5 |  | x | 4 | [8 empty] | Herstellerangabe www.luxalon.com |  |  | d
1387 | Faserabsorber auf mikroperforierter Blechkassette aus 0,5 mm dickem elektrolytisch verzinktem Stahl, hinterlegt mit 16 mm dicker Mineralwolle (80 kg/m³) und Platte, nicht brennbar |  | Luxalon ACCESS-T | Hunter Douglas Luxalon Deckensysteme Eichsfelder Straße 21 40595 Düsseldorf-Hellerhof Tel: +49 211 970870 Fax: +49 211 9708729 E-Mail: info@luxalon.de http://www.luxalon.com | gelocht |  | Deckenkassette | 600 x 600 mm, 625 x 625 mm | [8 empty] | 0.3 |  |  | 0.34 |  |  | 0.48 |  |  | 0.86 |  |  | 0.97 |  |  | 0.91 |  |  |  | 0.6433333 | 0.41 | 0.94 | 2.292683 | 2000 | 0.97 | 2 |  | 5 |  | x | 4 | [8 empty] | Herstellerangabe www.luxalon.com |  |  | d
1388 | Faserabsorber auf perforierter Blechkassette aus 0,5 mm dickem elektrolytisch verzinktem Stahl, 2,5 mm Lochdurchmesser, hinterlegt mit 20 mm dicker Mineralwolle (20 kg/m³), Deckenhohlraum 200 mm, nicht brennbar |  | Luxalon CLIP-IN | Hunter Douglas Luxalon Deckensysteme Eichsfelder Straße 21 40595 Düsseldorf-Hellerhof Tel: +49 211 970870 Fax: +49 211 9708729 E-Mail: info@luxalon.de http://www.luxalon.com | gelocht |  | Deckenkassette | 600 x 600 mm, 625 x 625 mm, 300 x 600 mm, 312,5 x 625 mm, 300 x 1200 mm | 200 mm | [6 empty] | 0.23 | 0.31 | 0.43 | 0.6 | 0.68 | 0.81 | 0.87 | 0.87 | 0.8 | 0.7 | 0.74 | 0.88 | 0.9 | 0.95 | 0.95 | 0.94 | 0.96 | 0.94 |  |  | 0.7516667 | 0.775 | 0.955 | 1.232258 | 4000 | 0.96 | 2 |  | 5 |  | x | 4 | [8 empty] | Herstellerangabe www.luxalon.com |  |  | d
1389 | Perforierte Blechkassette aus 0,5 mm dickem elektrolytisch verzinktem Stahl, 2,5 mm Lochdurchmesser, rückseitige Akustikvlieskaschierung, Deckenhohlraum 200 mm, nicht brennbar |  | Luxalon CLIP-IN | Hunter Douglas Luxalon Deckensysteme Eichsfelder Straße 21 40595 Düsseldorf-Hellerhof Tel: +49 211 970870 Fax: +49 211 9708729 E-Mail: info@luxalon.de http://www.luxalon.com | gelocht |  | Deckenkassette | 600 x 600 mm, 625 x 625 mm, 300 x 600 mm, 312,5 x 625 mm, 300 x 1200 mm | 200 mm | [6 empty] | 0.4 | 0.51 | 0.64 | 0.69 | 0.77 | 0.86 | 0.88 | 0.92 | 0.85 | 0.66 | 0.72 | 0.8 | 0.77 | 0.8 | 0.81 | 0.77 | 0.8 | 0.79 |  |  | 0.7533333 | 0.845 | 0.8 | 0.9467456 | 500 | 0.92 | 2 |  | 5 |  | x | 4 | [8 empty] | Herstellerangabe www.luxalon.com |  |  | d
1390 | Faserabsorber auf perforierter Blechkassette aus 0,5 mm dickem elektrolytisch verzinktem Stahl, 1,5 mm Lochdurchmesser, hinterlegt mit 20 mm dicker Mineralwolle (20 kg/m³), Deckenhohlraum 200 mm, nicht brennbar |  | Luxalon CLIP-IN | Hunter Douglas Luxalon Deckensysteme Eichsfelder Straße 21 40595 Düsseldorf-Hellerhof Tel: +49 211 970870 Fax: +49 211 9708729 E-Mail: info@luxalon.de http://www.luxalon.com | gelocht |  | Deckenkassette | 600 x 600 mm, 625 x 625 mm, 300 x 600 mm, 312,5 x 625 mm, 300 x 1200 mm | 200 mm | [6 empty] | 0.23 | 0.48 | 0.73 | 0.75 | 0.97 | 1.03 | 1.08 | 1.07 | 1 | 0.9 | 0.97 | 1.03 | 1.03 | 1.06 | 1.08 | 1.08 | 1.08 | 1.1 |  |  | 0.9383333 | 1.02 | 1.07 | 1.04902 | 5000 | 1.1 | 2 |  | 5 |  | x | 4 | [8 empty] | Herstellerangabe www.luxalon.com |  |  | d
1391 | Faserabsorber auf perforierter Blechkassette aus 0,5 mm dickem elektrolytisch verzinktem Stahl, 2,5 mm Lochdurchmesser, hinterlegt mit 20 mm dicker Mineralwolle (20 kg/m³), Deckenhohlraum 200 mm, nicht brennbar |  | Luxalon LAY-IN / LAY-ON | Hunter Douglas Luxalon Deckensysteme Eichsfelder Straße 21 40595 Düsseldorf-Hellerhof Tel: +49 211 970870 Fax: +49 211 9708729 E-Mail: info@luxalon.de http://www.luxalon.com | gelocht |  | Deckenkassette | 600 x 600 mm, 625 x 625 mm | 200 mm | [6 empty] | 0.23 | 0.31 | 0.43 | 0.6 | 0.68 | 0.81 | 0.87 | 0.87 | 0.8 | 0.7 | 0.74 | 0.88 | 0.9 | 0.95 | 0.95 | 0.94 | 0.96 | 0.94 |  |  | 0.7516667 | 0.775 | 0.955 | 1.232258 | 4000 | 0.96 | 2 |  | 5 |  | x | 4 | [8 empty] | Herstellerangabe www.luxalon.com |  |  | d
1392 | Perforierte Blechkassette aus 0,5 mm dickem elektrolytisch verzinktem Stahl, 2,5 mm Lochdurchmesser, rückseitige Akustikvlieskaschierung, Deckenhohlraum 200 mm, nicht brennbar |  | Luxalon LAY-IN / LAY-ON | Hunter Douglas Luxalon Deckensysteme Eichsfelder Straße 21 40595 Düsseldorf-Hellerhof Tel: +49 211 970870 Fax: +49 211 9708729 E-Mail: info@luxalon.de http://www.luxalon.com | gelocht |  | Deckenkassette | 600 x 600 mm, 625 x 625 mm | 200 mm | [6 empty] | 0.4 | 0.51 | 0.64 | 0.69 | 0.77 | 0.86 | 0.88 | 0.92 | 0.85 | 0.66 | 0.72 | 0.8 | 0.77 | 0.8 | 0.81 | 0.77 | 0.8 | 0.79 |  |  | 0.7533333 | 0.845 | 0.8 | 0.9467456 | 500 | 0.92 | 2 |  | 5 |  | x | 4 | [8 empty] | Herstellerangabe www.luxalon.com |  |  | d
1393 | Faserabsorber auf perforierter Blechkassette aus 0,5 mm dickem elektrolytisch verzinktem Stahl, 1,5 mm Lochdurchmesser, hinterlegt mit 20 mm dicker Mineralwolle (20 kg/m³), Deckenhohlraum 200 mm, nicht brennbar |  | Luxalon LAY-IN / LAY-ON | Hunter Douglas Luxalon Deckensysteme Eichsfelder Straße 21 40595 Düsseldorf-Hellerhof Tel: +49 211 970870 Fax: +49 211 9708729 E-Mail: info@luxalon.de http://www.luxalon.com | gelocht |  | Deckenkassette | 600 x 600 mm, 625 x 625 mm | 200 mm | [6 empty] | 0.23 | 0.48 | 0.73 | 0.75 | 0.97 | 1.03 | 1.08 | 1.07 | 1 | 0.9 | 0.97 | 1.03 | 1.03 | 1.06 | 1.08 | 1.08 | 1.08 | 1.1 |  |  | 0.9383333 | 1.02 | 1.07 | 1.04902 | 5000 | 1.1 | 2 |  | 5 |  | x | 4 | [8 empty] | Herstellerangabe www.luxalon.com |  |  | d
1394 | Perforated metal ceiling panel backed with fiberglass |  | IAC Mark III | Industrial Acoustics Company; Bronx, NY 10462 |  | 2 inches |  | 24 x 48 inches | 400 mm | 1.8 lb/ft² | [6 empty] | 0.63 |  |  | 0.71 |  |  | 0.98 |  |  | 1.11 |  |  | 1.03 |  |  | 1.08 |  |  |  | 0.9233333 | 0.845 | 1.055 | 1.248521 | 1000 | 1.11 | 2 |  | 5 | 1 | x | [9 empty] | C.M.Harris, Noise Control in Buildings, McGraw Hill 1994 |  |  | e
1395 | Perforated metal ceiling panel backed with fiberglass |  | IAC Mark III | Industrial Acoustics Company; Bronx, NY 10462 |  | 3 inches |  | 24 x 48 inches | 400 mm | 3.1 lb/ft² | [6 empty] | 0.56 |  |  | 0.84 |  |  | 1.16 |  |  | 1.16 |  |  | 0.92 |  |  | 0.82 |  |  |  | 0.91 | 1 | 0.87 | 0.87 | 500 | 1.16 | 2 |  | 5 | 1 | x | [9 empty] | C.M.Harris, Noise Control in Buildings, McGraw Hill 1994 |  |  | e
1396 | nahtlose akustische Endbeschichtung für Decken und ggf. Wände auf Cellulosebasis, aufzubringen im Spritzverfahren, so daß durch das Variieren der Spritzstärke der Absorptionsgrad beeinflusst werden kann. Standard und Special, gröbere Struktur, Spritzstärk |  | Sonaspray K-13 | ICC, International Cellulose Corporation - Houston, USA. Vertrieb: Asona Deutschland GmbH Herr Dipl.-Ing. (FH) B. Schunk Postfach 10 01 37 | grob, baumwollähnlich | 19 | Aufspritzen auf Untergrund | [9 empty] | 0.06 |  |  | 0.19 |  |  | 0.55 |  |  | 0.89 |  |  | 0.91 |  |  | 0.93 |  |  |  | 0.5883333 | 0.37 | 0.92 | 2.486486 | 4000 | 0.93 | 4 |  | 10 |  | x | [9 empty] | Herstellerangabe unter http://asonad.de, Feb. 2001 |  |  | d
1397 | nahtlose akustische Endbeschichtung für Decken und ggf. Wände auf Cellulosebasis, aufzubringen im Spritzverfahren, so daß durch das Variieren der Spritzstärke der Absorptionsgrad beeinflusst werden kann. Standard und Special, gröbere Struktur, Spritzstärk |  | Sonaspray K-13 | ICC, International Cellulose Corporation - Houston, USA. Vertrieb: Asona Deutschland GmbH Herr Dipl.-Ing. (FH) B. Schunk Postfach 10 01 37 | grob, baumwollähnlich | 25 | Aufspritzen auf Untergrund | [9 empty] | 0.08 |  |  | 0.29 |  |  | 0.75 |  |  | 0.98 |  |  | 0.93 |  |  | 0.96 |  |  |  | 0.665 | 0.52 | 0.945 | 1.817308 | 1000 | 0.98 | 4 | 2 | 10 |  | x | [9 empty] | Herstellerangabe unter http://asonad.de, Feb. 2001 |  |  | d
1398 | nahtlose akustische Endbeschichtung für Decken und ggf. Wände auf Cellulosebasis, aufzubringen im Spritzverfahren, so daß durch das Variieren der Spritzstärke der Absorptionsgrad beeinflusst werden kann. Typ FC: feine Struktur FC - Spritzstärken von 6 bis |  | Sonaspray K-13 FC | ICC, International Cellulose Corporation - Houston, USA. Vertrieb: Asona Deutschland GmbH Herr Dipl.-Ing. (FH) B. Schunk Postfach 10 01 37 | fein | 12 | Aufspritzen auf Untergrund | [9 empty] | 0.15 |  |  | 0.16 |  |  | 0.46 |  |  | 0.87 |  |  | 1.07 |  |  | 1.12 |  |  |  | 0.6383333 | 0.31 | 1.095 | 3.532258 | 4000 | 1.12 | 4 |  | 10 |  | x | [9 empty] | Herstellerangabe unter http://asonad.de, Feb. 2001 |  |  | d
1399 | nahtlose akustische Endbeschichtung für Decken und ggf. Wände auf Cellulosebasis, aufzubringen im Spritzverfahren, so daß durch das Variieren der Spritzstärke der Absorptionsgrad beeinflusst werden kann. |  | Sonaspray K-13 FC | ICC, International Cellulose Corporation - Houston, USA. Vertrieb: Asona Deutschland GmbH Herr Dipl.-Ing. (FH) B. Schunk Postfach 10 01 37 | fein | 16 | Aufspritzen auf Untergrund | [9 empty] | 0.16 |  |  | 0.22 |  |  | 0.57 |  |  | 0.96 |  |  | 1.09 |  |  | 1.12 |  |  |  | 0.6866667 | 0.395 | 1.105 | 2.797468 | 4000 | 1.12 | 4 |  | 10 |  | x | [9 empty] | Herstellerangabe unter http://asonad.de, Feb. 2001 |  |  | d
1400 | nahtlose akustische Endbeschichtung für Decken und ggf. Wände auf Cellulosebasis, aufzubringen im Spritzverfahren, so daß durch das Variieren der Spritzstärke der Absorptionsgrad beeinflusst werden kann. |  | Sonaspray K-13 FC | ICC, International Cellulose Corporation - Houston, USA. Vertrieb: Asona Deutschland GmbH Herr Dipl.-Ing. (FH) B. Schunk Postfach 10 01 37 | fein | 19 | Aufspritzen auf Untergrund | [9 empty] | 0.18 |  |  | 0.27 |  |  | 0.67 |  |  | 1.02 |  |  | 1.11 |  |  | 1.12 |  |  |  | 0.7283333 | 0.47 | 1.115 | 2.37234 | 4000 | 1.12 | 4 | 2 | 10 |  | x | [9 empty] | Herstellerangabe unter http://asonad.de, Feb. 2001 |  |  | d
1401 | nahtlose akustische Endbeschichtung für Decken und ggf. Wände auf Cellulosebasis, aufzubringen im Spritzverfahren, so daß durch das Variieren der Spritzstärke der Absorptionsgrad beeinflusst werden kann. |  | Sonaspray K-13 FC | ICC, International Cellulose Corporation - Houston, USA. Vertrieb: Asona Deutschland GmbH Herr Dipl.-Ing. (FH) B. Schunk Postfach 10 01 37 | fein | 25 | Aufspritzen auf Untergrund | [9 empty] | 0.22 |  |  | 0.38 |  |  | 0.88 |  |  | 1.16 |  |  | 1.15 |  |  | 1.12 |  |  |  | 0.8183333 | 0.63 | 1.135 | 1.801587 | 1000 | 1.16 | 4 | 2 | 10 |  | x | [9 empty] | Herstellerangabe unter http://asonad.de, Feb. 2001 |  |  | d
1402 | Schallschluckende Tapete, SONAFLEX und SONAFLEX-GLASS schallabsorbierende Wandverkleidung mit einer Leinen- bzw. Glasgewebe-Oberfläche und einem offenzelligen Schaumstoffrücken. |  | SONAFLEX , SONAFLEX-GLASS | ICC, International Cellulose Corporation - Houston, USA. Vertrieb: Asona Deutschland GmbH Herr Dipl.-Ing. (FH) B. Schunk Postfach 10 01 37 | Leinen- bzw. Glasgewebe-Oberfläche | 6 mm | Aufkleben auf Untergrund | [8 empty] | 0 | 0.03 | 0.05 | 0.06 | 0.08 | 0.12 | 0.15 | 0.18 | 0.2 | 0.21 | 0.21 | 0.23 | 0.26 | 0.28 | 0.33 | 0.42 | 0.45 | 0.55 | 0.68 | 0.7 | 0.205 | 0.13 | 0.365 | 2.807692 | 8000 | 0.7 | 4 |  | 9 | 7 | x | [9 empty] | Herstellerangabe unter http://asonad.de, Feb. 2001 |  |  | d
1403 | Cellulose-base fiber, white, sprayed on, "carpet" finish |  | K13 | ICC International Cellulose Corp..; Houston, TX 77045 |  | 1 inch |  |  | 0 | 0.29 lb/ft² | [6 empty] | 0.19 |  |  | 0.6 |  |  | 1.05 |  |  | 1.11 |  |  | 1.03 |  |  | 0.98 |  |  |  | 0.8266667 | 0.825 | 1.005 | 1.218182 | 1000 | 1.11 | 2 |  | 10 |  | x | [9 empty] | C.M.Harris, Noise Control in Buildings, McGraw Hill 1994 |  |  | e
1404 | Cellulose-base fiber, white, sprayed on, "carpet" finish |  | K13 | ICC International Cellulose Corp..; Houston, TX 77045 |  | 3 inch |  |  | 0 | 0.88 lb/ft² | [6 empty] | 0.59 |  |  | 0.99 |  |  | 1.04 |  |  | 1.03 |  |  | 1 |  |  | 0.98 |  |  |  | 0.9383333 | 1.015 | 0.99 | 0.9753695 | 500 | 1.04 | 2 |  | 10 |  | x | [9 empty] | C.M.Harris, Noise Control in Buildings, McGraw Hill 1994 |  |  | e
1405 | Cellulose-base fiber, white, sprayed on, textured finish |  | K13FC / Dura-K | ICC International Cellulose Corp..; Houston, TX 77045 |  | 1/2 inch |  |  | 0 | 0.25 lb/ft² | [6 empty] | 0.15 |  |  | 0.16 |  |  | 0.46 |  |  | 0.87 |  |  | 1.07 |  |  | 1.12 |  |  |  | 0.6383333 | 0.31 | 1.095 | 3.532258 | 4000 | 1.12 | 2 |  | 10 |  | x | [9 empty] | C.M.Harris, Noise Control in Buildings, McGraw Hill 1994 |  |  | e
1406 | Cellulose-base fiber, white, sprayed on, textured finish |  | K13FC | ICC International Cellulose Corp..; Houston, TX 77045 |  | 3/4 inch |  |  | 400 mm | 0.38 lb/ft² | [6 empty] | 0.25 |  |  | 0.36 |  |  | 0.74 |  |  | 0.98 |  |  | 0.99 |  |  | 0.99 |  |  |  | 0.7183333 | 0.55 | 0.99 | 1.8 | 2000 | 0.99 | 2 |  | 10 |  | x | [9 empty] | C.M.Harris, Noise Control in Buildings, McGraw Hill 1994 |  |  | e
1407 | Cellulose-base fiber, white, sprayed on, textured finish |  | K13FC | ICC International Cellulose Corp..; Houston, TX 77045 |  | 1 inch |  |  | 0 | 0.5 lb/ft² | [6 empty] | 0.12 |  |  | 0.38 |  |  | 0.88 |  |  | 1.16 |  |  | 1.15 |  |  | 1.12 |  |  |  | 0.8016667 | 0.63 | 1.135 | 1.801587 | 1000 | 1.16 | 2 |  | 10 |  | x | [9 empty] | C.M.Harris, Noise Control in Buildings, McGraw Hill 1994 |  |  | e
1408 | Deckensystem mit großmaschi- gem Streckmetall in Verbindung mit nichtbrennbarem illtec FM Melamin- harzschaumstoff. Einsatz: Industriebauten |  | Illbruck Expandedline | illbruck GmbH Burscheider Straße 454 · 51381 Leverkusen Telefon (0 2171)391-0 · Fax ((0 2171)391-589 Internet: www.illbruck.de | Streckmetall, grob | 10 mm Dicke der Dämmstoffschicht | An der Rohbetondecke ist das illbruck profilsystem TT oder eine 24 mm Standard-Unterkonstruktion mit einer geeigneten Abhängung zu befestigen | [5 empty] | 26 kNs/m^4 |  |  | 0.28 | 0.4 | 0.5 | 0.52 | 0.63 | 0.75 | 0.6 | 0.43 | 0.46 | 0.52 | 0.6 | 0.65 | 0.7 | 0.77 | 0.8 | 0.87 | 0.89 | 0.93 |  |  | 0.62 | 0.53 | 0.83 | 1.566038 | 5000 | 0.93 | 2 |  | 5 | 8 | x | 4 | [8 empty] | Herstellerangabe unter http://www.illbruck-raumakustik.de, März 2001 | gemessen nach EN 20 354 beim Ingenieurbüro ITA, Wiesbaden |  | d
1409 | Deckensystem mit großmaschi- gem Streckmetall in Verbindung mit nichtbrennbarem illtec FM Melamin- harzschaumstoff. Einsatz: Industriebauten |  | Illbruck Expandedline | illbruck GmbH Burscheider Straße 454 · 51381 Leverkusen Telefon (0 2171)391-0 · Fax ((0 2171)391-589 Internet: www.illbruck.de | Streckmetall, grob | 5 mm Dicke der Dämmstoffschicht | An der Rohbetondecke ist das illbruck profilsystem TT oder eine 24 mm Standard-Unterkonstruktion mit einer geeigneten Abhängung zu befestigen | [5 empty] | 26 kNs/m^4 |  |  | 0.25 | 0.34 | 0.39 | 0.41 | 0.48 | 0.47 | 0.42 | 0.27 | 0.28 | 0.4 | 0.4 | 0.45 | 0.48 | 0.57 | 0.6 | 0.67 | 0.7 | 0.73 |  |  | 0.46 | 0.375 | 0.635 | 1.693333 | 5000 | 0.73 | 2 |  | 5 | 8 | x | 4 | [8 empty] | Herstellerangabe unter http://www.illbruck-raumakustik.de, März 2001 | gemessen nach EN 20 354 beim Ingenieurbüro ITA, Wiesbaden |  | d
1410 | Schallabsorptionselement aus Melaminharzschaum zur freien Aufhängung überall dort, wo aus bautechnischen Gründen Wände und Decken nicht verkleidet werden können. Bedingt durch seine einfache Aufhängung überall vielseitig und variabel einsetzbar. |  | illbruck Absorber Plano T | illbruck GmbH Burscheider Straße 454 · 51381 Leverkusen Telefon (0 2171)391-0 · Fax ((0 2171)391-589 Internet: www.illbruck.de | offenporige Melaminharz-Schaumoberfläche |  | Elemente mit T-Nut zur Abhängung mit einer 24 mm T-Schiene | 1200 x 600 x 50 mm | frei hängend, Reihenmittenabstand 400 mm | 9...13 kg/m^3 | [5 empty] | 0.15 | 0.22 | 0.3 | 0.38 | 0.44 | 0.52 | 0.7 | 0.84 | 0.85 | 0.86 | 0.87 | 0.87 | 0.87 | 0.87 | 0.85 | 0.8 | 0.76 | 0.75 |  |  | 0.6666667 | 0.64 | 0.815 | 1.2734375 | 1000 | 0.87 | 2 |  | 8 |  | x | [9 empty] | Herstellerangabe unter http://www.illbruck-raumakustik.de, März 2001 | gemessen nach DIN 52212 beim Ingenieurbüro Accon, München |  | d
1411 | Schallabsorptionselement aus Melaminharzschaum zur freien Aufhängung überall dort, wo aus bautechnischen Gründen Wände und Decken nicht verkleidet werden können. Bedingt durch seine einfache Aufhängung überall vielseitig und variabel einsetzbar. |  | illbruck Absorber Plano T | illbruck GmbH Burscheider Straße 454 · 51381 Leverkusen Telefon (0 2171)391-0 · Fax ((0 2171)391-589 Internet: www.illbruck.de | offenporige Melaminharz-Schaumoberfläche |  | Elemente mit T-Nut zur Abhängung mit einer 24 mm T-Schiene | 1200 x 600 x 50 mm | frei hängend, Reihenmittenabstand 600 mm | 9...13 kg/m^3 | [5 empty] | 0.1 | 0.15 | 0.2 | 0.25 | 0.36 | 0.42 | 0.53 | 0.69 | 0.72 | 0.75 | 0.78 | 0.79 | 0.8 | 0.8 | 0.78 | 0.75 | 0.73 | 0.7 |  |  | 0.585 | 0.525 | 0.765 | 1.457143 | 1600 | 0.8 | 2 |  | 8 |  | x | [9 empty] | Herstellerangabe unter http://www.illbruck-raumakustik.de, März 2001 | gemessen nach DIN 52212 beim Ingenieurbüro Accon, München |  | d
1412 | Schallabsorptionselement aus Melaminharzschaum zur freien Aufhängung überall dort, wo aus bautechnischen Gründen Wände und Decken nicht verkleidet werden können. Bedingt durch seine einfache Aufhängung überall vielseitig und variabel einsetzbar. |  | illbruck Absorber Plano T | illbruck GmbH Burscheider Straße 454 · 51381 Leverkusen Telefon (0 2171)391-0 · Fax ((0 2171)391-589 Internet: www.illbruck.de | offenporige Melaminharz-Schaumoberfläche |  | Elemente mit T-Nut zur Abhängung mit einer 24 mm T-Schiene | 1200 x 600 x 50 mm | frei hängend, Reihenmittenabstand 720 mm | 9...13 kg/m^3 | [5 empty] | 0.1 | 0.15 | 0.18 | 0.23 | 0.3 | 0.35 | 0.43 | 0.63 | 0.65 | 0.7 | 0.76 | 0.78 | 0.75 | 0.68 | 0.69 | 0.7 | 0.71 | 0.7 |  |  | 0.5383333 | 0.465 | 0.695 | 1.494624 | 1250 | 0.78 | 2 |  | 8 |  | x | [9 empty] | Herstellerangabe unter http://www.illbruck-raumakustik.de, März 2001 | gemessen nach DIN 52212 beim Ingenieurbüro Accon, München |  | d
1413 | Schallabsorptionselement, zylindrisch, aus Melaminharzschaum zur freien Aufhängung überall dort, wo aus bautechnischen Gründen Wände und Decken nicht verkleidet werden können. Bedingt durch seine einfache Aufhängung überall vielseitig und variabel einsetz |  | illbruck baffel rondo | illbruck GmbH Burscheider Straße 454 · 51381 Leverkusen Telefon (0 2171)391-0 · Fax ((0 2171)391-589 Internet: www.illbruck.de | offenporige Melaminharz-Schaumoberfläche |  | Die Elemente können senkrecht oder waagerecht an Tragschienensysteme montiert werden | d = 150 mm, l = 1200 mm | frei hängend, Reihenmittenabstand 400 mm | 9...13 kg/m^3 | [5 empty] | 0.15 | 0.11 | 0.08 | 0.21 | 0.35 | 0.48 | 0.68 | 0.76 | 0.8 | 0.82 | 0.87 | 0.8 | 0.75 | 0.76 | 0.75 | 0.62 | 0.74 | 0.6 |  |  | 0.5983333 | 0.555 | 0.75 | 1.351351 | 1000 | 0.87 | 2 |  | 8 |  | x | [9 empty] | Herstellerangabe unter http://www.illbruck-raumakustik.de, März 2001 | gemessen nach DIN 52212 beim Ingenieurbüro Accon, München |  | d
1414 | Schallabsorptionselement, zylindrisch, aus Melaminharzschaum zur freien Aufhängung überall dort, wo aus bautechnischen Gründen Wände und Decken nicht verkleidet werden können. Bedingt durch seine einfache Aufhängung überall vielseitig und variabel einsetz |  | illbruck baffel rondo | illbruck GmbH Burscheider Straße 454 · 51381 Leverkusen Telefon (0 2171)391-0 · Fax ((0 2171)391-589 Internet: www.illbruck.de | offenporige Melaminharz-Schaumoberfläche |  | Die Elemente können senkrecht oder waagerecht an Tragschienensysteme montiert werden | d = 150 mm, l = 1200 mm | frei hängend, Reihenmittenabstand 600 mm | 9...13 kg/m^3 | [5 empty] | 0.13 | 0.06 | 0.04 | 0.15 | 0.24 | 0.4 | 0.5 | 0.6 | 0.67 | 0.67 | 0.69 | 0.6 | 0.7 | 0.61 | 0.58 | 0.55 | 0.59 | 0.5 |  |  | 0.465 | 0.42 | 0.6 | 1.428571 | 1600 | 0.7 | 2 |  | 8 |  | x | [9 empty] | Herstellerangabe unter http://www.illbruck-raumakustik.de, März 2001 | gemessen nach DIN 52212 beim Ingenieurbüro Accon, München |  | d
1415 | Schallabsorptionselement, zylindrisch, aus Melaminharzschaum zur freien Aufhängung überall dort, wo aus bautechnischen Gründen Wände und Decken nicht verkleidet werden können. Bedingt durch seine einfache Aufhängung überall vielseitig und variabel einsetz |  | illbruck baffel rondo | illbruck GmbH Burscheider Straße 454 · 51381 Leverkusen Telefon (0 2171)391-0 · Fax ((0 2171)391-589 Internet: www.illbruck.de | offenporige Melaminharz-Schaumoberfläche |  | Die Elemente können senkrecht oder waagerecht an Tragschienensysteme montiert werden | d = 150 mm, l = 1200 mm | frei hängend, Reihenmittenabstand 720 mm | 9...13 kg/m^3 | [5 empty] | 0.08 | 0.1 | 0.08 | 0.15 | 0.23 | 0.38 | 0.45 | 0.59 | 0.58 | 0.55 | 0.59 | 0.6 | 0.55 | 0.53 | 0.5 | 0.48 | 0.48 | 0.45 |  |  | 0.42 | 0.41 | 0.505 | 1.231707 | 1250 | 0.6 | 2 |  | 8 |  | x | [9 empty] | Herstellerangabe unter http://www.illbruck-raumakustik.de, März 2001 | gemessen nach DIN 52212 beim Ingenieurbüro Accon, München |  | d
1416 | Schallabsorptionselement aus Melaminharzschaum ummantelt mit PVF-Folie zur freien Aufhängung überall dort, wo aus bautechnischen Gründen Wände und Decken nicht verkleidet werden können. Bedingt durch seine einfache Aufhängung überall vielseitig und variab |  | illbruck absorber wetroom | illbruck GmbH Burscheider Straße 454 · 51381 Leverkusen Telefon (0 2171)391-0 · Fax ((0 2171)391-589 Internet: www.illbruck.de | Kunststoff-Folie |  | Elemente haben zur Aufhängung Ösen. Befestigung mit Haken an abgehängtem Tragschienensystem. | 1200 mm x 600 mm x 50 mm | frei hängend, Reihenmittenabstand 400 mm | 9...13 kg/m^3 | [5 empty] | 0.24 | 0.31 | 0.35 | 0.42 | 0.5 | 0.55 | 0.62 | 0.72 | 0.78 | 0.82 | 0.91 | 0.85 | 0.82 | 0.77 | 0.7 | 0.68 | 0.64 | 0.6 |  |  | 0.6416667 | 0.61 | 0.705 | 1.155738 | 1000 | 0.91 | 2 |  | 8 |  | x | [9 empty] | Herstellerangabe unter http://www.illbruck-raumakustik.de, März 2001 | gemessen nach DIN 52212 beim Ingenieurbüro Graner +Partner,Berg.Gladbach |  | d
1417 | Schallabsorptionselement aus Melaminharzschaum ummantelt mit PVF-Folie zur freien Aufhängung überall dort, wo aus bautechnischen Gründen Wände und Decken nicht verkleidet werden können. Bedingt durch seine einfache Aufhängung überall vielseitig und variab |  | illbruck absorber wetroom | illbruck GmbH Burscheider Straße 454 · 51381 Leverkusen Telefon (0 2171)391-0 · Fax ((0 2171)391-589 Internet: www.illbruck.de | Kunststoff-Folie |  | Elemente haben zur Aufhängung Ösen. Befestigung mit Haken an abgehängtem Tragschienensystem. | 1200 mm x 600 mm x 50 mm | frei hängend, Reihenmittenabstand 600 mm | 9...13 kg/m^3 | [5 empty] | 0.15 | 0.21 | 0.28 | 0.35 | 0.46 | 0.5 | 0.6 | 0.7 | 0.75 | 0.8 | 0.85 | 0.82 | 0.8 | 0.75 | 0.68 | 0.62 | 0.59 | 0.5 |  |  | 0.5933333 | 0.58 | 0.67 | 1.155172 | 1000 | 0.85 | 2 |  | 8 |  | x | [9 empty] | Herstellerangabe unter http://www.illbruck-raumakustik.de, März 2001 | gemessen nach DIN 52212 beim Ingenieurbüro Graner +Partner,Berg.Gladbach |  | d
1418 | Schallabsorptionselement aus Melaminharzschaum ummantelt mit PVF-Folie zur freien Aufhängung überall dort, wo aus bautechnischen Gründen Wände und Decken nicht verkleidet werden können. Bedingt durch seine einfache Aufhängung überall vielseitig und variab |  | illbruck absorber wetroom | illbruck GmbH Burscheider Straße 454 · 51381 Leverkusen Telefon (0 2171)391-0 · Fax ((0 2171)391-589 Internet: www.illbruck.de | Kunststoff-Folie |  | Elemente haben zur Aufhängung Ösen. Befestigung mit Haken an abgehängtem Tragschienensystem. | 1200 mm x 600 mm x 50 mm | frei hängend, Reihenmittenabstand 720 mm | 9...13 kg/m^3 | [5 empty] | 0.08 | 0.11 | 0.2 | 0.28 | 0.42 | 0.45 | 0.5 | 0.67 | 0.68 | 0.7 | 0.75 | 0.75 | 0.73 | 0.72 | 0.6 | 0.57 | 0.55 | 0.5 |  |  | 0.5366667 | 0.545 | 0.635 | 1.165138 | 1000 | 0.75 | 2 |  | 8 |  | x | [9 empty] | Herstellerangabe unter http://www.illbruck-raumakustik.de, März 2001 | gemessen nach DIN 52212 beim Ingenieurbüro Graner +Partner,Berg.Gladbach |  | d
1419 | Schallabsorptions-Platten aus Weichschaum mit Waffelstruktur |  | illsonic waffel | illbruck GmbH Burscheider Straße 454 · 51381 Leverkusen Telefon (0 2171)391-0 · Fax ((0 2171)391-589 Internet: www.illbruck.de | offenporige Schaumkunststoff-Oberfläche, unterschiedliche Waffel-Strukturen verfügbar | 50 mm | [10 empty] | 0.19 |  |  | 0.32 |  |  | 0.71 |  |  | 1.02 |  |  | 1.02 |  |  | 1.06 |  |  |  | 0.72 | 0.515 | 1.04 | 2.019417 | 4000 | 1.06 | 4 | 2 | 7 |  | x | [9 empty] | Herstellerunterlagen 1991 |  |  | d
1420 | Schallabsorptions-Platten aus Weichschaum mit Waffelstruktur |  | illsonic waffel | illbruck GmbH Burscheider Straße 454 · 51381 Leverkusen Telefon (0 2171)391-0 · Fax ((0 2171)391-589 Internet: www.illbruck.de | offenporige Schaumkunststoff-Oberfläche, unterschiedliche Waffel-Strukturen verfügbar | 70 mm | [10 empty] | 0.24 |  |  | 0.56 |  |  | 0.96 |  |  | 1.13 |  |  | 1.04 |  |  | 1.19 |  |  |  | 0.8533333 | 0.76 | 1.115 | 1.467105 | 4000 | 1.19 | 2 |  | 7 |  | x | [9 empty] | Herstellerunterlagen 1991 |  |  | d
1421 | Schallabsorptions-Platten aus PU-Weichschaum mit Pyramiden-Struktur |  | illsonic pyramide | illbruck GmbH Burscheider Straße 454 · 51381 Leverkusen Telefon (0 2171)391-0 · Fax ((0 2171)391-589 Internet: www.illbruck.de | offenporige Schaumkunststoff-Oberfläche, ggf. mit Brandschutz-Farbe behandelt, Pyramidenstruktur, Pyramidengrundfläche 100 mm x 100 mm | 70 mm |  | 1000 mm x 1000 mm |  | 28 kg/m^3 | [6 empty] | 0.16 |  |  | 0.36 |  |  | 0.74 |  |  | 1.07 |  |  | 0.99 |  |  | 1.01 |  |  |  | 0.7216667 | 0.55 | 1 | 1.818182 | 1000 | 1.07 | 2 |  | 7 |  | x | [9 empty] | Herstellerunterlagen 1991 |  |  | d
1422 | Schallabsorptions-Platten aus PU-Weichschaum mit Pyramiden-Struktur |  | illsonic pyramide | illbruck GmbH Burscheider Straße 454 · 51381 Leverkusen Telefon (0 2171)391-0 · Fax ((0 2171)391-589 Internet: www.illbruck.de | offenporige Schaumkunststoff-Oberfläche, ggf. mit Brandschutz-Farbe behandelt, Pyramidenstruktur, Pyramidengrundfläche 100 mm x 100 mm | 100 mm |  | 1000 mm x 1000 mm |  | 28 kg/m^3 | [6 empty] | 0.24 |  |  | 0.49 |  |  | 1 |  |  | 1.06 |  |  | 1.05 |  |  | 1.1 |  |  |  | 0.8233333 | 0.745 | 1.075 | 1.442953 | 4000 | 1.1 | 2 |  | 7 |  | x | [9 empty] | Herstellerunterlagen 1991 |  |  | d
1423 | Schallabsorptions-Platten aus PE-Schaumstoff, offenzellig mit Waffel-Struktur für den Einsatz im Hygiene-Bereich |  | illsonic waterproof Waffel-Struktur | illbruck GmbH Burscheider Straße 454 · 51381 Leverkusen Telefon (0 2171)391-0 · Fax ((0 2171)391-589 Internet: www.illbruck.de | offenporige PE-Schaumkunststoff-Oberfläche | 50 mm |  | 1000 mm x 1000 mm | 0 | 32 kg/m^3 | [6 empty] | 0.17 |  |  | 0.36 |  |  | 0.82 |  |  | 1.12 |  |  | 1.01 |  |  | 1.05 |  |  |  | 0.755 | 0.59 | 1.03 | 1.745763 | 1000 | 1.12 | 2 |  | 7 |  | x | 3 | [8 empty] | Herstellerunterlagen 1991 |  |  | d
1424 | Schallabsorptions-Platten aus vernetztem PE-Schaumstoff, geschlossenzellig mit Resonator-Struktur für den Einsatz im Hygiene-Bereich |  | illsonic waterproof Resonator-Struktur | illbruck GmbH Burscheider Straße 454 · 51381 Leverkusen Telefon (0 2171)391-0 · Fax ((0 2171)391-589 Internet: www.illbruck.de | 100% geschlossenporige PE-Schaumkunststoff-Oberfläche. Rippenstruktur mit Hohlräumen | 55 mm |  | 1000 mm x 1000 mm | 50 mm | 33 kg/m^3 | [6 empty] | 0.09 |  |  | 0.29 |  |  | 0.41 |  |  | 0.37 |  |  | 0.86 |  |  | 0.28 |  |  |  | 0.3833333 | 0.35 | 0.57 | 1.628571 | 2000 | 0.86 | 3 |  | 7 |  | x | 3 | [8 empty] | Herstellerunterlagen 1991 |  |  | d
1425 | Gipsplatte, gelocht 8/18, mit Akustikvlies |  | Rigiton Lochplatte mit Akustikvlies 8/18 | illbruck GmbH Burscheider Straße 454 · 51381 Leverkusen Telefon (0 2171)391-0 · Fax ((0 2171)391-589 Internet: www.illbruck.de | Lochung rund, regelmäßig, Durchmesser 8 mm, Lochabstand 18 mm, Lochflächenanteil15,5% | 12,5 mm | Lochdurchlaufende Verlegung durch Fugenverklebung | 1998 mm x 1188 mm | 50 | 10 kg/m^2 | [6 empty] | 0.13 |  |  | 0.28 |  |  | 0.64 |  |  | 0.89 |  |  | 0.55 |  |  | 0.31 |  |  |  | 0.4666667 | 0.46 | 0.43 | 0.9347826 | 1000 | 0.89 | 3 |  | 2 |  | x | [9 empty] | Herstellerangaben im Internet |  |  | d
1426 | Poröser Absorber, SV Polyurethan-Weichschaum auf Polyesterbasis, selbstverlöschend, ohne SV normal brennbar, einseitig profiliert (Pyramiden) | illsilent | S 20 Z, S 20 SEF, S 28 SV/SEF | illbruck GmbH Burscheider Straße 454 · 51381 Leverkusen Telefon (0 2171)391-0 · Fax ((0 2171)391-589 Internet: www.illbruck.de | einseitig profiliert (Pyramiden) | 100 mm |  | 1000 x 1000 mm | 0 | ca. 20 - 28 kg / m³ | x |  |  |  |  | 0.04 | 0.06 | 0.21 | 0.39 | 0.53 | 0.63 | 0.78 | 0.9 | 0.93 | 0.99 | 1.02 | 1 | 0.99 | 0.97 | 1 | 1.03 | 1.09 | 1.15 | 1.18 |  | 0.7616667 | 0.715 | 1.03 | 1.440559 | 6300 | 1.18 | 2 |  | 7 |  | x | 4 | [8 empty] | H. Lenz, Marktübersicht schallabsorbierende Anordnungen, Ruhr Universität Bochum, 1981, Seite 172 |  |  | d
1427 | Poröser Absorber, SV Polyurethan-Weichschaum auf Polyesterbasis, selbstverlöschend, ohne SV normal brennbar, einseitig profiliert (Pyramiden) | illsilent | S 20 Z, S 20 SEF, S 28 SV/SEF | illbruck GmbH Burscheider Straße 454 · 51381 Leverkusen Telefon (0 2171)391-0 · Fax ((0 2171)391-589 Internet: www.illbruck.de | einseitig profiliert (Pyramiden) | 70 mm |  | 1000 x 1000 mm | 0 | ca. 20 - 28 kg / m³ | x |  |  |  |  | 0.06 | 0.1 | 0.18 | 0.21 | 0.28 | 0.4 | 0.47 | 0.59 | 0.77 | 0.9 | 1.08 | 1.08 | 1.07 | 1.07 | 1.05 | 1.02 | 1.01 | 0.99 | 0.98 |  | 0.6883333 | 0.435 | 1.04 | 2.390805 | 1000 | 1.08 | 2 |  | 7 |  | x | 4 | [8 empty] | H. Lenz, Marktübersicht schallabsorbierende Anordnungen, Ruhr Universität Bochum, 1981, Seite 172 |  |  | d
1428 | Poröser Absorber, SV Polyurethan-Weichschaum auf Polyesterbasis, selbstverlöschend nach UL 94 HF 1, nicht tropfend, einseitig profiliert | illsonic | S 35 SV, spezial S 35 SV | illbruck GmbH Burscheider Straße 454 · 51381 Leverkusen Telefon (0 2171)391-0 · Fax ((0 2171)391-589 Internet: www.illbruck.de | einseitig profiliert (Pyramiden) | 50 mm |  | 1000 x 1000 mm |  | ca. 35 kg / m³ | x | [5 empty] | 0.1 | 0.19 | 0.24 | 0.31 | 0.44 | 0.6 | 0.79 | 0.85 | 0.94 | 1.03 | 1.05 | 1.08 | 1.11 | 1.14 | 1.17 | 1.2 |  |  |  | 0.7566667 | 0.55 | 1.155 | 2.1 | 4000 | 1.2 | 2 |  | 7 |  | x | 4 | [8 empty] | H. Lenz, Marktübersicht schallabsorbierende Anordnungen, Ruhr Universität Bochum, 1981, Seite 173 |  |  | d
1429 | Poröser Absorber, SV Polyurethan-Weichschaum auf Polyesterbasis, selbstverlöschend nach UL 94 HF 1, nicht tropfend, einseitig profiliert | illsonic | S 35 SV, spezial S 35 SV | illbruck GmbH Burscheider Straße 454 · 51381 Leverkusen Telefon (0 2171)391-0 · Fax ((0 2171)391-589 Internet: www.illbruck.de | einseitig profiliert (Pyramiden) | 70 mm |  | 1000 x 1000 mm |  | ca. 35 kg / m³ | x | [5 empty] | 0.13 | 0.25 | 0.4 | 0.58 | 0.7 | 0.83 | 1 | 1.03 | 1.08 | 1.15 | 1.15 | 1.15 | 1.15 | 1.16 | 1.19 | 1.2 |  |  |  | 0.8683333 | 0.79 | 1.175 | 1.487342 | 4000 | 1.2 | 2 |  | 7 |  | x | 4 | [8 empty] | H. Lenz, Marktübersicht schallabsorbierende Anordnungen, Ruhr Universität Bochum, 1981, Seite 173 |  |  | d
1430 | Poröser Absorber, SV Polyurethan-Weichschaum auf Polyesterbasis, selbstverlöschend nach UL 94 HF 1, nicht tropfend, einseitig profiliert | illsonic | S 35 SV, spezial S 35 SV | illbruck GmbH Burscheider Straße 454 · 51381 Leverkusen Telefon (0 2171)391-0 · Fax ((0 2171)391-589 Internet: www.illbruck.de | einseitig profiliert (Pyramiden) | 65 mm |  | 1000 x 1000 mm |  | ca. 35 kg / m³ | x | [5 empty] | 0.15 | 0.35 | 0.58 | 0.77 | 0.82 | 0.9 | 1 | 1 | 1 | 1.01 | 1 | 1 | 1 | 1.06 | 1.12 | 1.18 |  |  |  | 0.8516667 | 0.885 | 1.09 | 1.231638 | 4000 | 1.18 | 2 |  | 7 |  | x | 4 | [8 empty] | H. Lenz, Marktübersicht schallabsorbierende Anordnungen, Ruhr Universität Bochum, 1981, Seite 173 |  |  | d
1431 | Decken- und Wandsystem aus illtec Weichschaumstoff auf Melaminharzbasis mit Strukturgewebe auf der Oberfläche und rückseitig kaschierter Aluminiumfolie, Baustoffklasse B1 nach DIN 4102 (schwerentflammbar) |  | ACOUSTIC PANEL | illbruck GmbH Burscheider Straße 454 · 51381 Leverkusen Telefon (0 2171)391-0 · Fax ((0 2171)391-589 Internet: www.illbruck.de | verdichtet, glatt | 90 mm |  | 1200 x 600 mm, 2400 x 600 mm, 3000 x 600 mm | [7 empty] | 0.68 | 0.72 | 0.82 | 1 | 1.21 | 1.1 | 0.99 | 0.94 | 0.9 | 0.88 | 0.81 | 0.75 | 0.72 | 0.7 | 0.62 | 0.57 | 0.54 | 0.51 |  |  | 0.82 | 1.075 | 0.62 | 0.5767442 | 250 | 1.21 | 2 |  | 7 |  | x | 4 | [8 empty] | Herstellerangabe unter http://www.illbruck-raumakustik.de |  |  | d
1432 | Decken- und Wandsystem aus illtec Weichschaumstoff auf Melaminharzbasis mit Strukturgewebe auf der Oberfläche und rückseitig kaschierter Aluminiumfolie, Baustoffklasse B1 nach DIN 4102 (schwerentflammbar) |  | ACOUSTIC PANEL | illbruck GmbH Burscheider Straße 454 · 51381 Leverkusen Telefon (0 2171)391-0 · Fax ((0 2171)391-589 Internet: www.illbruck.de | verdichtet, glatt | 60 mm |  | 1200 x 600 mm, 2400 x 600 mm, 3000 x 600 mm | [7 empty] | 0.27 | 0.37 | 0.52 | 0.78 | 1.14 | 1.03 | 0.97 | 0.95 | 0.85 | 0.78 | 0.74 | 0.7 | 0.65 | 0.61 | 0.55 | 0.53 | 0.49 | 0.42 |  |  | 0.7166667 | 1.045 | 0.55 | 0.5263158 | 250 | 1.14 | 2 |  | 7 |  | x | 4 | [8 empty] | Herstellerangabe unter http://www.illbruck-raumakustik.de |  |  | d
1433 | Decken- und Wandsystem aus illtec Weichschaumstoff auf Melaminharzbasis mit Strukturgewebe auf der Oberfläche und rückseitig kaschierter Aluminiumfolie, Baustoffklasse B1 nach DIN 4102 (schwerentflammbar) |  | ACOUSTIC PANEL | illbruck GmbH Burscheider Straße 454 · 51381 Leverkusen Telefon (0 2171)391-0 · Fax ((0 2171)391-589 Internet: www.illbruck.de | verdichtet, glatt | 30 mm |  | 1200 x 600 mm, 2400 x 600 mm, 3000 x 600 mm | [7 empty] | 0.15 | 0.2 | 0.28 | 0.4 | 0.54 | 0.64 | 0.8 | 1 | 0.94 | 0.89 | 0.86 | 0.8 | 0.72 | 0.67 | 0.6 | 0.58 | 0.57 | 0.56 |  |  | 0.64 | 0.77 | 0.62 | 0.8051948 | 500 | 1 | 2 |  | 7 |  | x | 4 | [8 empty] | Herstellerangabe unter http://www.illbruck-raumakustik.de |  |  | d
1434 | Deckensystem, Streckmetallkassetten aus pulverbeschichtetem Stahlblech, veredelt mit illtec FM Kassetteneinlage C1 ( mineralfaserfreier Weichschaumstoff auf Melaminharzbasis mit mineralischer Imprägnierung), Baustoffklasse A2 nach DIN 4102 (nicht brennbar) |  | QUADROLINE | illbruck GmbH Burscheider Straße 454 · 51381 Leverkusen Telefon (0 2171)391-0 · Fax ((0 2171)391-589 Internet: www.illbruck.de | Stahllochblech | 20 mm | [9 empty] | 0.4 | 0.6 | 0.75 | 0.77 | 0.89 | 0.82 | 0.82 | 0.66 | 0.62 | 0.86 | 0.88 | 0.94 | 0.92 | 0.94 | 0.99 | 0.98 | 1.04 | 1.05 |  |  | 0.835 | 0.775 | 0.99 | 1.277419 | 5000 | 1.05 | 2 |  | 5 |  | x | 4 | [8 empty] | Herstellerangabe unter http://www.illbruck-raumakustik.de |  |  | d
1435 | Deckensystem, Streckmetallkassetten aus pulverbeschichtetem Stahlblech, veredelt mit illtec FM Kassetteneinlage C1 ( mineralfaserfreier Weichschaumstoff auf Melaminharzbasis mit mineralischer Imprägnierung), Baustoffklasse A2 nach DIN 4102 (nicht brennbar) |  | QUADROLINE | illbruck GmbH Burscheider Straße 454 · 51381 Leverkusen Telefon (0 2171)391-0 · Fax ((0 2171)391-589 Internet: www.illbruck.de | Stahllochblech | 10 mm Dicke der Dämmstoffschicht | [9 empty] | 0.26 | 0.4 | 0.5 | 0.5 | 0.63 | 0.78 | 0.55 | 0.43 | 0.43 | 0.57 | 0.6 | 0.68 | 0.72 | 0.77 | 0.8 | 0.85 | 0.89 | 0.91 |  |  | 0.62 | 0.53 | 0.83 | 1.566038 | 5000 | 0.91 | 2 |  | 5 |  | x | 4 | [8 empty] | Herstellerangabe unter http://www.illbruck-raumakustik.de |  |  | d
1436 | Deckensystem, Streckmetallkassetten aus pulverbeschichtetem Stahlblech, veredelt mit illtec FM Kassetteneinlage C1 ( mineralfaserfreier Weichschaumstoff auf Melaminharzbasis mit mineralischer Imprägnierung), Baustoffklasse A2 nach DIN 4102 (nicht brennbar) |  | QUADROLINE | illbruck GmbH Burscheider Straße 454 · 51381 Leverkusen Telefon (0 2171)391-0 · Fax ((0 2171)391-589 Internet: www.illbruck.de | Stahllochblech | 5 mm Dicke der Dämmstoffschicht | [9 empty] | 0.22 | 0.34 | 0.41 | 0.42 | 0.48 | 0.43 | 0.42 | 0.27 | 0.28 | 0.38 | 0.4 | 0.44 | 0.5 | 0.57 | 0.61 | 0.64 | 0.7 | 0.73 |  |  | 0.46 | 0.375 | 0.635 | 1.693333 | 5000 | 0.73 | 2 |  | 5 |  | x | 4 | [8 empty] | Herstellerangabe unter http://www.illbruck-raumakustik.de |  |  | d
1437 | Deckensystem, Streckmetallkassetten aus pulverbeschichtetem Stahlblech, fest integrierte illtec FM Kassetteneinlage C1 ( mineralfaserfreier Weichschaumstoff auf Melaminharzbasis mit mineralischer Imprägnierung), Baustoffklasse A2 nach DIN 4102 (nicht brennbar) |  | SQUARELINE | illbruck GmbH Burscheider Straße 454 · 51381 Leverkusen Telefon (0 2171)391-0 · Fax ((0 2171)391-589 Internet: www.illbruck.de | Stahllochblech | 5 mm Dicke der Dämmstoffschicht |  | 600 x 600 mm, 604 x 604 mm, 625 x 625 mm | [8 empty] | 0.34 | 0.38 | 0.42 | 0.48 | 0.45 | 0.38 | 0.27 | 0.3 | 0.4 | 0.4 | 0.45 | 0.49 | 0.57 | 0.6 | 0.65 | 0.7 |  |  |  | 0.46 | 0.375 | 0.635 | 1.693333 | 4000 | 0.7 | 2 |  | 5 |  | x | 4 | [8 empty] | Herstellerangabe unter http://www.illbruck-raumakustik.de |  |  | d
1438 | Deckensystem aus Weichschaumstoff auf Melaminharzbasis mit beidseitig kaschiertem Vlies, Baustoffklasse B1 nach DIN 4102 (schwerentflammbar) |  | WHITELINE | illbruck GmbH Burscheider Straße 454 · 51381 Leverkusen Telefon (0 2171)391-0 · Fax ((0 2171)391-589 Internet: www.illbruck.de | glatt, weiß | 10 mm Dicke der Dämmstoffschicht |  | 625 x 625 mm, 1250 x 625 mm | 300 mm | 9,5 kg / m³ | [6 empty] | 0.13 | 0.29 | 0.45 | 0.55 | 0.55 | 0.54 | 0.54 | 0.57 | 0.62 | 0.71 | 0.73 | 0.74 | 0.75 | 0.79 | 0.81 | 0.83 |  |  |  | 0.585 | 0.545 | 0.79 | 1.449541 | 4000 | 0.83 | 2 |  | 7 |  | x | 4 | [8 empty] | Herstellerangabe unter http://www.illbruck-raumakustik.de |  |  | d
1439 | Deckensystem aus Weichschaumstoff auf Melaminharzbasis mit beidseitig kaschiertem Vlies, Baustoffklasse B1 nach DIN 4102 (schwerentflammbar) |  | WHITELINE | illbruck GmbH Burscheider Straße 454 · 51381 Leverkusen Telefon (0 2171)391-0 · Fax ((0 2171)391-589 Internet: www.illbruck.de | glatt, weiß | 10 mm Dicke der Dämmstoffschicht |  | 625 x 625 mm, 1250 x 625 mm | 100 mm | 9,5 kg / m³ | [6 empty] | 0.15 | 0.16 | 0.18 | 0.21 | 0.26 | 0.39 | 0.49 | 0.6 | 0.66 | 0.72 | 0.66 | 0.63 | 0.62 | 0.63 | 0.66 | 0.72 |  |  |  | 0.485 | 0.35 | 0.67 | 1.914286 | 1000 | 0.72 | 2 |  | 7 |  | x | 4 | [8 empty] | Herstellerangabe unter http://www.illbruck-raumakustik.de |  |  | d
1440 | Kassetteneinlage zur Hinterlegung von Deckenverkleidungen aus Metall, Gips, Kunststoff oder Holz, illtec Weichschaumstoff auf Melaminharzbasis mit mineralischer Imprägnierung, Baustoffklasse A2 nach DIN 4102 (nicht brennbar) |  | Kassetteneinlage FM C1 | illbruck GmbH Burscheider Straße 454 · 51381 Leverkusen Telefon (0 2171)391-0 · Fax ((0 2171)391-589 Internet: www.illbruck.de |  | 10 mm Dicke der Dämmstoffschicht |  | 595 x 595 mm, 620 x 620 mm, 1195 x 1195 mm, 1245 x 620 mm, 1250 x 830 mm | [7 empty] | 0.48 | 0.52 | 0.52 | 0.7 | 0.71 | 0.7 | 0.66 | 0.54 | 0.54 | 0.74 | 0.76 | 0.8 | 0.79 | 0.83 | 0.79 | 0.77 | 0.75 | 0.72 |  |  | 0.685 | 0.625 | 0.79 | 1.264 | 2000 | 0.83 | 2 |  | 7 |  | x | 4 | [8 empty] | Herstellerangabe unter http://www.illbruck-raumakustik.de |  |  | d
1441 | Kassetteneinlage zur Hinterlegung von Deckenverkleidungen aus Metall, Gips, Kunststoff oder Holz, illtec Weichschaumstoff auf Melaminharzbasis mit mineralischer Imprägnierung, Baustoffklasse A2 nach DIN 4102 (nicht brennbar) |  | Kassetteneinlage FM C1 | illbruck GmbH Burscheider Straße 454 · 51381 Leverkusen Telefon (0 2171)391-0 · Fax ((0 2171)391-589 Internet: www.illbruck.de |  | 5 mm Dicke der Dämmstoffschicht |  | 595 x 595 mm, 620 x 620 mm, 1195 x 1195 mm, 1245 x 620 mm, 1250 x 830 mm | [7 empty] | 0.44 | 0.5 | 0.6 | 0.7 | 0.68 | 0.6 | 0.52 | 0.42 | 0.43 | 0.53 | 0.57 | 0.61 | 0.62 | 0.64 | 0.65 | 0.61 | 0.6 | 0.55 |  |  | 0.5683333 | 0.55 | 0.62 | 1.127273 | 200 | 0.7 | 2 |  | 7 |  | x | 4 | [8 empty] | Herstellerangabe unter http://www.illbruck-raumakustik.de |  |  | d
1442 | Schalldämpfungs-und Schalldämmungsplatten aus Polyurethanschaumstoff (PUR) auf Polyesterbasis mit Waffelstruktur, Baustoffklasse B2 nach DIN 4102 (normalentflammbar) |  | waffel dämm | illbruck GmbH Burscheider Straße 454 · 51381 Leverkusen Telefon (0 2171)391-0 · Fax ((0 2171)391-589 Internet: www.illbruck.de | waffelförmig | 65 mm |  | 1000 x 1000 mm | [7 empty] | 0.21 | 0.27 | 0.35 | 0.5 | 0.7 | 0.73 | 0.82 | 0.94 | 1.03 | 1.09 | 1.13 | 1.11 | 1.08 | 1.07 | 1.07 | 1.08 | 1.11 | 1.13 |  |  | 0.87 | 0.82 | 1.09 | 1.329268 | 1000 | 1.13 | 2 |  | 7 |  | x | [9 empty] | Herstellerangabe unter http://www.illbruck-raumakustik.de |  |  | d
1443 | Schalldämpfungs-und Schalldämmungsplatten aus illtec Weichschaumstoff auf Melaminharzbasis mit Waffelstruktur, Baustoffklasse B1 nach DIN 4102 (schwerentflammbar) |  | waffel dämm | illbruck GmbH Burscheider Straße 454 · 51381 Leverkusen Telefon (0 2171)391-0 · Fax ((0 2171)391-589 Internet: www.illbruck.de | waffelförmig | 65 mm |  | 1000 x 1000 mm | [7 empty] | 0.19 | 0.27 | 0.4 | 0.6 | 0.77 | 0.77 | 0.76 | 0.76 | 0.78 | 0.85 | 0.88 | 0.9 | 0.92 | 0.94 | 0.95 | 0.96 | 0.97 | 0.99 |  |  | 0.765 | 0.765 | 0.955 | 1.248366 | 5000 | 0.99 | 2 |  | 7 |  | x | 4 | [8 empty] | Herstellerangabe unter http://www.illbruck-raumakustik.de |  |  | d
1444 | Schallabsorptionselement aus Melaminharzschaum zur freien Aufhängung überall dort, wo aus bautechnischen Gründen Wände und Decken nicht verkleidet werden können. Bedingt durch seine einfache Aufhängung überall vielseitig und variabel einsetzbar. |  | absorber ECO | illbruck GmbH Burscheider Straße 454 · 51381 Leverkusen Telefon (0 2171)391-0 · Fax ((0 2171)391-589 Internet: www.illbruck.de |  |  |  |  | frei hängend, Reihenmittenabstand 625 mm | [6 empty] | 0.14 | 0.14 | 0.2 | 0.25 | 0.32 | 0.44 | 0.6 | 0.7 | 0.83 | 1 | 1.13 | 1.16 | 1.2 | 1.22 | 1.21 | 1.2 | 1.2 | 1.2 |  |  | 0.785 | 0.51 | 1.21 | 2.372549 | 2000 | 1.22 | 2 |  | 7 |  | x | 4 | [8 empty] | Herstellerangabe unter http://www.illbruck-raumakustik.de |  |  | d
1445 | Schallabsorptionselement aus illtec Weichschaumstoff auf Melaminharzbasis, beidseitig mit Vlies kaschiert, Baustoffklasse B1 nach DIN 4102 (schwerentflammbar) |  | batts | illbruck GmbH Burscheider Straße 454 · 51381 Leverkusen Telefon (0 2171)391-0 · Fax ((0 2171)391-589 Internet: www.illbruck.de |  | 50 mm |  | 1193 x 593 mm, 1243 x 618 mm |  | ca. 11 kg / m³ | [5 empty] | 0.16 | 0.2 | 0.33 | 0.5 | 0.75 | 0.86 | 0.96 | 1.01 | 1.01 | 1.01 | 1.01 | 1.02 | 1.03 | 1.05 | 1.04 | 1.03 | 1.02 | 1.02 |  |  | 0.84 | 0.88 | 1.035 | 1.176136 | 2000 | 1.05 | 2 |  | 7 |  | x | 4 | [8 empty] | Herstellerangabe unter http://www.illbruck-raumakustik.de |  |  | d
1446 | Schallabsorptionselement aus illtec Weichschaumstoff auf Melaminharzbasis, beidseitig mit Vlies kaschiert, Baustoffklasse B1 nach DIN 4102 (schwerentflammbar) |  | batts | illbruck GmbH Burscheider Straße 454 · 51381 Leverkusen Telefon (0 2171)391-0 · Fax ((0 2171)391-589 Internet: www.illbruck.de |  | 30 mm |  | 1193 x 593 mm, 1243 x 618 mm |  | ca. 11 kg / m³ | [5 empty] | 0.1 | 0.14 | 0.24 | 0.4 | 0.61 | 0.68 | 0.82 | 0.95 | 0.96 | 0.97 | 0.98 | 0.99 | 1 | 1 | 1.01 | 1 | 0.99 | 0.978 |  |  | 0.7783333 | 0.78 | 0.995 | 1.275641 | 2500 | 1.01 | 2 |  | 7 |  | x | 4 | [8 empty] | Herstellerangabe unter http://www.illbruck-raumakustik.de |  |  | d
1447 | Schallabsorptionselement aus illtec Weichschaumstoff auf Melaminharzbasis, beidseitig mit Vlies kaschiert, Baustoffklasse B1 nach DIN 4102 (schwerentflammbar) |  | batts | illbruck GmbH Burscheider Straße 454 · 51381 Leverkusen Telefon (0 2171)391-0 · Fax ((0 2171)391-589 Internet: www.illbruck.de |  | 15 mm |  | 1193 x 593 mm, 1243 x 618 mm |  | ca. 11 kg / m³ | [5 empty] | 0.07 | 0.11 | 0.19 | 0.28 | 0.37 | 0.44 | 0.58 | 0.73 | 0.8 | 0.85 | 0.9 | 0.9 | 0.87 | 0.87 | 0.86 | 0.91 | 0.95 | 0.95 |  |  | 0.655 | 0.55 | 0.91 | 1.654545 | 4000 | 0.95 | 2 |  | 7 |  | x | 4 | [8 empty] | Herstellerangabe unter http://www.illbruck-raumakustik.de |  |  | d
1448 | Polimide foam | Ac-403 | Solimide | Imi-Tech Corp.; Elk Grove Village, IL 60007 |  | 2 inches |  | 96 x 96 inches | 0 | 0.25 lb/ft² | [6 empty] | 0.23 |  |  | 0.51 |  |  | 0.96 |  |  | 1.04 |  |  | 0.93 |  |  | 0.96 |  |  |  | 0.7716667 | 0.735 | 0.945 | 1.285714 | 1000 | 1.04 | 2 |  | 7 | 8 | x | [9 empty] | C.M.Harris, Noise Control in Buildings, McGraw Hill 1994 |  |  | e
1449 | Polimide foam | TA-301 | Solimide | Imi-Tech Corp.; Elk Grove Village, IL 60007 |  | 2 inches |  | 96 x 96 inches | 0 | 0.5 lb/ft² | [6 empty] | 0.3 |  |  | 0.49 |  |  | 0.89 |  |  | 0.97 |  |  | 0.84 |  |  | 0.88 |  |  |  | 0.7283333 | 0.69 | 0.86 | 1.246377 | 1000 | 0.97 | 2 |  | 7 | 8 | x | [9 empty] | C.M.Harris, Noise Control in Buildings, McGraw Hill 1994 |  |  | e
1450 | Aluminized mylar-faced polyether foam |  | K-10M | Industrial Noise Control; Addison, IL 60101 |  | 1 inch |  | 1 x 54 in., 100 ft | 0 | 0.17 lb/ft² | [6 empty] | 0.1 |  |  | 0.57 |  |  | 0.57 |  |  | 0.39 |  |  | 0.68 |  |  | 0.35 |  |  |  | 0.4433333 | 0.57 | 0.515 | 0.9035088 | 2000 | 0.68 | 2 |  | 7 | 8 | x | [9 empty] | C.M.Harris, Noise Control in Buildings, McGraw Hill 1994 |  |  | e
1451 | Hanging panels, 1,55 pcf fiberglass in polyethylene casing 0,002" thick | baffles | INC 24G | Industrial Noise Control; Addison, IL 60101 |  | 1 1/2 inch |  | 24 x 48 inches |  | 0.1 lb/ft² | [6 empty] | 0.32 |  |  | 0.59 |  |  | 1.49 |  |  | 1.53 |  |  | 1.36 |  |  | 0.59 |  |  |  | 0.98 | 1.04 | 0.975 | 0.9375 | 1000 | 1.53 | 2 |  | 1 |  | x | [9 empty] | C.M.Harris, Noise Control in Buildings, McGraw Hill 1994 |  |  | e
1452 | Hanging panels, 2.70 pcf fiberglass in polyethylene casing 0,002" thick | baffles | INC 27G | Industrial Noise Control; Addison, IL 60101 |  | 1 1/2 inch |  | 24 x 48 inches |  | 0.35 lb/ft² | [6 empty] | 0.31 |  |  | 0.61 |  |  | 1.28 |  |  | 1.64 |  |  | 1.42 |  |  | 1.03 |  |  |  | 1.048333 | 0.945 | 1.225 | 1.296296 | 1000 | 1.64 | 2 |  | 1 |  | x | [9 empty] | C.M.Harris, Noise Control in Buildings, McGraw Hill 1994 |  |  | e
1453 | Hanging panels, 2.70 pcf fiberglass in polyethylene casing 0,003" thick | baffles | INC 27E | Industrial Noise Control; Addison, IL 60101 |  | 1 1/2 inch |  | 24 x 48 inches |  | 0.39 lb/ft² | [6 empty] | 0.32 |  |  | 0.62 |  |  | 1.27 |  |  | 1.48 |  |  | 0.86 |  |  | 0.46 |  |  |  | 0.835 | 0.945 | 0.66 | 0.6984127 | 1000 | 1.48 | 2 |  | 1 |  | x | [9 empty] | C.M.Harris, Noise Control in Buildings, McGraw Hill 1994 |  |  | e
1454 | Faserabsorber, kunstharzgebundene Mineralfaserplatte, wahlweise einseitig rieselfest mit Vlies beschichtet | Isola-Schallschluckplatte |  | Isola-Mineralwolle-Werke Wilhelm Zimmermann GmbH Poststraße 34 45549 Sprockhövel Tel: 02339 / 7041 Fax: 02339 / 3308 E-Mail: info@isola-mineralwolle.de http://www.isola-mineralwolle.de | wahlweise einseitig rieselfest mit Vlies beschichtet | 30 mm |  | 500 x 500 mm, 500 x 1000mm | 50 mm | 180 kg / m³ | x |  |  |  |  | 0.33 | 0.48 | 0.49 | 0.7 | 0.74 | 0.85 | 0.93 | 0.98 | 0.98 | 0.99 | 0.97 | 0.99 | 0.92 | 0.81 | 0.9 | 0.85 | 0.83 | 0.76 | 1.03 |  | 0.8016667 | 0.86 | 0.82 | 0.9534884 | 6300 | 1.03 | 2 |  | 1 |  | x | 4 | [8 empty] | H. Lenz, Marktübersicht schallabsorbierende Anordnungen, Ruhr Universität Bochum, 1981, Seite 174 |  |  | d
1455 | Die BAB®-Schallabsorberplatte besteht aus 3 Schichten: ca. 8mm zementgebunde Holzwollebeschichtung einem nichtbrennbaren Steinwollekern mit senkrecht angeordneten Fasern ca. 8mm zementgebunde Holzwollebeschichtung |  | BAB®-Schallabsorberplatte nach ÖNORM B 6021 | Isolith M. Hattinger Ges.m.b.H. Roidwalchen 30 A-5204 Straßwalchen Telefon: 06215 / 8297 eMail: office@isolith.com Fax: 06215 / 8297-20 Internet: www.isolith.com | grobe Wollstruktur | 50 mm | Einbau mit Hilfe eines Abhängsystems | [8 empty] | 0.48 | 0.56 | 0.63 | 0.75 | 0.87 | 1.04 | 1.02 | 1.01 | 1.04 | 1.11 | 1.11 | 1.19 | 1.14 | 1.09 | 1.01 | 0.98 | 0.96 | 0.95 |  |  | 0.9333333 | 0.94 | 1.025 | 1.090426 | 1250 | 1.19 | 2 |  | 3 |  | x | 4 | [8 empty] | Herstellerangabe im Internet unter http://www.bau-online.at/kataloge/123240/akustik/absorb_t.htm, 02.02.2001 |  |  | d
1456 | Die BAB®-Schallabsorberplatte besteht aus 3 Schichten: ca. 8mm zementgebunde Holzwollebeschichtung einem nichtbrennbaren Steinwollekern mit senkrecht angeordneten Fasern ca. 8mm zementgebunde Holzwollebeschichtung |  | BAB®-Schallabsorberplatte nach ÖNORM B 6021 | Isolith M. Hattinger Ges.m.b.H. Roidwalchen 30 A-5204 Straßwalchen Telefon: 06215 / 8297 eMail: office@isolith.com Fax: 06215 / 8297-20 Internet: www.isolith.com | feine Wollstruktur | 50 mm | Einbau mit Hilfe eines Abhängsystems | [8 empty] | 0.46 | 0.58 | 0.61 | 0.76 | 0.9 | 0.98 | 1.05 | 0.98 | 1 | 1.02 | 1.08 | 1.17 | 1.16 | 1.1 | 1.14 | 1.08 | 1 | 1.03 |  |  | 0.94 | 0.94 | 1.05 | 1.117021 | 1250 | 1.17 | 2 |  | 3 |  | x | 4 | [8 empty] | Herstellerangabe im Internet unter http://www.bau-online.at/kataloge/123240/akustik/absorb_t.htm, 02.02.2001 |  |  | d
1457 | Die BAB®-Schallabsorberplatte besteht aus 3 Schichten: ca. 8mm zementgebunde Holzwollebeschichtung einem nichtbrennbaren Steinwollekern mit senkrecht angeordneten Fasern ca. 8mm zementgebunde Holzwollebeschichtung |  | BAB®-Schallabsorberplatte nach ÖNORM B 6021, hochabsorbierend | Isolith M. Hattinger Ges.m.b.H. Roidwalchen 30 A-5204 Straßwalchen Telefon: 06215 / 8297 eMail: office@isolith.com Fax: 06215 / 8297-20 Internet: www.isolith.com | feine Wollstruktur | 50 mm | Einbau mit Hilfe eines Abhängsystems | [8 empty] | 0.31 | 0.37 | 0.38 | 0.61 | 0.82 | 0.96 | 1.1 | 0.95 | 1.04 | 0.95 | 0.79 | 0.99 | 1.07 | 1.04 | 1.03 | 0.96 | 0.91 | 0.92 |  |  | 0.8133333 | 0.885 | 0.975 | 1.101695 | 400 | 1.1 | 2 |  | 3 |  | x | 4 | [8 empty] | Herstellerangabe im Internet unter http://www.bau-online.at/kataloge/123240/akustik/absorb_t.htm, 02.02.2001 |  |  | d
1458 | Die BAB®-Schallabsorberplatte besteht aus 3 Schichten: ca. 8mm zementgebunde Holzwollebeschichtung einem nichtbrennbaren Steinwollekern mit senkrecht angeordneten Fasern ca. 8mm zementgebunde Holzwollebeschichtung |  | BAB®-Schallabsorberplatte nach ÖNORM B 6021, hochabsorbierend | Isolith M. Hattinger Ges.m.b.H. Roidwalchen 30 A-5204 Straßwalchen Telefon: 06215 / 8297 eMail: office@isolith.com Fax: 06215 / 8297-20 Internet: www.isolith.com | feine Wollstruktur | 75 mm | Einbau mit Hilfe eines Abhängsystems | [8 empty] | 0.44 | 0.44 | 0.58 | 0.67 | 0.77 | 0.89 | 1.03 | 1.05 | 1.03 | 0.97 | 0.98 | 1.07 | 1.06 | 1.05 | 1.02 | 0.98 | 0.89 | 0.84 |  |  | 0.8633333 | 0.91 | 0.97 | 1.065934 | 1250 | 1.07 | 2 |  | 3 |  | x | 4 | [8 empty] | Herstellerangabe im Internet unter http://www.bau-online.at/kataloge/123240/akustik/absorb_t.htm, 02.02.2001 |  |  | d
1459 | Die BAB®-Schallabsorberplatte besteht aus 3 Schichten: ca. 8mm zementgebunde Holzwollebeschichtung einem nichtbrennbaren Steinwollekern mit senkrecht angeordneten Fasern ca. 8mm zementgebunde Holzwollebeschichtung |  | BAB®-Schallabsorberplatte nach ÖNORM B 6021, hochabsorbierend | Isolith M. Hattinger Ges.m.b.H. Roidwalchen 30 A-5204 Straßwalchen Telefon: 06215 / 8297 eMail: office@isolith.com Fax: 06215 / 8297-20 Internet: www.isolith.com | feine Wollstruktur | 100 mm | Einbau mit Hilfe eines Abhängsystems | [8 empty] | 0.12 | 0.16 | 0.2 | 0.39 | 0.52 | 0.66 | 0.78 | 0.91 | 0.98 | 1.12 | 1.06 | 1.11 | 1.09 | 1.07 | 1.13 | 1.08 | 0.97 | 0.98 |  |  | 0.7816667 | 0.715 | 1.02 | 1.426573 | 2500 | 1.13 | 2 |  | 3 |  | x | 4 | [8 empty] | Herstellerangabe im Internet unter http://www.bau-online.at/kataloge/123240/akustik/absorb_t.htm, 02.02.2001 |  |  | d
1460 | Dreischichtplatte mit Mineralwollekern und beidseitig zementgebundener Holzwollebeschichtung, schwerbrennbar B1, Q1, Tr1, diffusionsoffen | Schallabsorberplatte | BABf 50 mm | Isolith M. Hattinger Ges.m.b.H. Roidwalchen 30 A-5204 Straßwalchen Telefon: 06215 / 8297 eMail: office@isolith.com Fax: 06215 / 8297-20 Internet: www.isolith.com | feine Wollstruktur | 50 mm |  | 2000 x 500 mm |  | 12 kg / m² | [6 empty] | 0.16 |  |  | 0.52 |  |  | 0.91 |  |  | 1.06 |  |  | 1.07 |  |  | 0.97 |  |  |  | 0.7816667 | 0.715 | 1.02 | 1.426573 | 2000 | 1.07 | 2 |  | 3 |  | x | 4 | [8 empty] | Herstellerangabe: www. Isolith.com |  |  | d
1461 | Dreischichtplatte mit Mineralwollekern und beidseitig zementgebundener Holzwollebeschichtung, schwerbrennbar B1, Q1, Tr1, diffusionsoffen | Schallabsorberplatte | BABf 75 mm | Isolith M. Hattinger Ges.m.b.H. Roidwalchen 30 A-5204 Straßwalchen Telefon: 06215 / 8297 eMail: office@isolith.com Fax: 06215 / 8297-20 Internet: www.isolith.com | feine Wollstruktur | 75 mm |  | 2000 x 500 mm |  | 15 kg / m² | [6 empty] | 0.45 |  |  | 0.95 |  |  | 1.07 |  |  | 1.19 |  |  | 1.06 |  |  | 0.94 |  |  |  | 0.9433333 | 1.01 | 1 | 0.990099 | 1000 | 1.19 | 2 |  | 3 |  | x | 4 | [8 empty] | Herstellerangabe: www. Isolith.com |  |  | d
1462 | Dreischichtplatte mit Mineralwollekern und beidseitig zementgebundener Holzwollebeschichtung, schwerbrennbar B1, Q1, Tr1, diffusionsoffen | Schallabsorberplatte | BABf 100 mm | Isolith M. Hattinger Ges.m.b.H. Roidwalchen 30 A-5204 Straßwalchen Telefon: 06215 / 8297 eMail: office@isolith.com Fax: 06215 / 8297-20 Internet: www.isolith.com | feine Wollstruktur | 100 mm |  | 2000 x 500 mm |  | 17 kg / m² | [6 empty] | 0.85 |  |  | 1.14 |  |  | 1.06 |  |  | 1.05 |  |  | 0.83 |  |  | 0.74 |  |  |  | 0.945 | 1.1 | 0.785 | 0.7136364 | 250 | 1.14 | 2 |  | 3 |  | x | 4 | [8 empty] | Herstellerangabe: www. Isolith.com |  |  | d
1463 | Zementgebundene Holzwolle-Akustikplatte mit feindimensionierten Holzwollefasern, schwerbrennbar B1, Q1, Tr1, diffusionsoffen, |  | Akustikplatte F 25 mm | Isolith M. Hattinger Ges.m.b.H. Roidwalchen 30 A-5204 Straßwalchen Telefon: 06215 / 8297 eMail: office@isolith.com Fax: 06215 / 8297-20 Internet: www.isolith.com | feine Wollstruktur | 25 mm |  | 500 x 500 mm, 2000 x 500mm, 1200 x 600 mm, 2400 x 600 mm |  | 11 kg / m² | [6 empty] | 0.13 |  |  | 0.11 |  |  | 0.22 |  |  | 0.54 |  |  | 0.85 |  |  | 0.71 |  |  |  | 0.4266667 | 0.165 | 0.78 | 4.727273 | 2000 | 0.85 | 2 |  | 3 |  | x | 4 | [8 empty] | Herstellerangabe: www. Isolith.com |  |  | d
1464 | Zementgebundene Holzwolle-Akustikplatte mit feindimensionierten Holzwollefasern, schwerbrennbar B1, Q1, Tr1, diffusionsoffen, |  | Akustikplatte F 35 mm | Isolith M. Hattinger Ges.m.b.H. Roidwalchen 30 A-5204 Straßwalchen Telefon: 06215 / 8297 eMail: office@isolith.com Fax: 06215 / 8297-20 Internet: www.isolith.com | feine Wollstruktur | 35 mm |  | 500 x 500 mm, 2000 x 500mm, 1200 x 600 mm, 2400 x 600 mm |  | 14 kg / m² | [6 empty] | 0.06 |  |  | 0.15 |  |  | 0.29 |  |  | 0.77 |  |  | 0.68 |  |  | 0.88 |  |  |  | 0.4716667 | 0.22 | 0.78 | 3.545455 | 4000 | 0.88 | 2 |  | 3 |  | x | 4 | [8 empty] | Herstellerangabe: www. Isolith.com |  |  | d
1465 | Zementgebundene Holzwolle-Akustikplatte mit feindimensionierten Holzwollefasern, schwerbrennbar B1, Q1, Tr1, diffusionsoffen, |  | Akustikplatte F 50 mm | Isolith M. Hattinger Ges.m.b.H. Roidwalchen 30 A-5204 Straßwalchen Telefon: 06215 / 8297 eMail: office@isolith.com Fax: 06215 / 8297-20 Internet: www.isolith.com | feine Wollstruktur | 50 mm |  | 500 x 500 mm, 2000 x 500mm, 1200 x 600 mm, 2400 x 600 mm |  | 19 kg / m² | [6 empty] | 0.1 |  |  | 0.31 |  |  | 0.63 |  |  | 0.94 |  |  | 0.66 |  |  | 0.87 |  |  |  | 0.585 | 0.47 | 0.765 | 1.62766 | 1000 | 0.94 | 2 |  | 3 |  | x | 4 | [8 empty] | Herstellerangabe: www. Isolith.com |  |  | d
1466 | Zementgebundene Holzwolle-Akustikplatte mit grobdimensionierten Holzwollefasern, schwerbrennbar B1, Q1, Tr1, diffusionsoffen, |  | Akustikplatte G 25 mm | Isolith M. Hattinger Ges.m.b.H. Roidwalchen 30 A-5204 Straßwalchen Telefon: 06215 / 8297 eMail: office@isolith.com Fax: 06215 / 8297-20 Internet: www.isolith.com | grobe Wollstruktur | 25 mm |  | 500 x 500 mm, 2000 x 500mm, 1200 x 600 mm, 2400 x 600 mm |  | 11 kg / m² | [6 empty] | 0.13 |  |  | 0.11 |  |  | 0.22 |  |  | 0.54 |  |  | 0.85 |  |  | 0.71 |  |  |  | 0.4266667 | 0.165 | 0.78 | 4.727273 | 2000 | 0.85 | 2 |  | 3 |  | x | 4 | [8 empty] | Herstellerangabe: www. Isolith.com |  |  | d
1467 | Zementgebundene Holzwolle-Akustikplatte mit grobdimensionierten Holzwollefasern, schwerbrennbar B1, Q1, Tr1, diffusionsoffen, |  | Akustikplatte G 35 mm | Isolith M. Hattinger Ges.m.b.H. Roidwalchen 30 A-5204 Straßwalchen Telefon: 06215 / 8297 eMail: office@isolith.com Fax: 06215 / 8297-20 Internet: www.isolith.com | grobe Wollstruktur | 35 mm |  | 500 x 500 mm, 2000 x 500mm, 1200 x 600 mm, 2400 x 600 mm |  | 14 kg / m² | [6 empty] | 0.06 |  |  | 0.15 |  |  | 0.29 |  |  | 0.77 |  |  | 0.68 |  |  | 0.88 |  |  |  | 0.4716667 | 0.22 | 0.78 | 3.545455 | 4000 | 0.88 | 2 |  | 3 |  | x | 4 | [8 empty] | Herstellerangabe: www. Isolith.com |  |  | d
1468 | Zementgebundene Holzwolle-Akustikplatte mit grobdimensionierten Holzwollefasern, schwerbrennbar B1, Q1, Tr1, diffusionsoffen, |  | Akustikplatte G 50 mm | Isolith M. Hattinger Ges.m.b.H. Roidwalchen 30 A-5204 Straßwalchen Telefon: 06215 / 8297 eMail: office@isolith.com Fax: 06215 / 8297-20 Internet: www.isolith.com | grobe Wollstruktur | 50 mm |  | 500 x 500 mm, 2000 x 500mm, 1200 x 600 mm, 2400 x 600 mm |  | 19 kg / m² | [6 empty] | 0.1 |  |  | 0.31 |  |  | 0.63 |  |  | 0.94 |  |  | 0.66 |  |  | 0.87 |  |  |  | 0.585 | 0.47 | 0.765 | 1.62766 | 1000 | 0.94 | 2 |  | 3 |  | x | 4 | [8 empty] | Herstellerangabe: www. Isolith.com |  |  | d
1469 | Fiberglass construction |  | PB R | Isover AG; 8155 Niedershasli, Switzerland |  | 80 mm |  | 0.6 m x 1.25 m |  | 4 lb/ft² | [6 empty] | 0.6 |  |  | 1.1 |  |  | 1.07 |  |  | 0.94 |  |  | 0.96 |  |  | 0.94 |  |  |  | 0.935 | 1.085 | 0.95 | 0.875576 | 250 | 1.1 | 2 |  | 1 |  | x | [9 empty] | C.M.Harris, Noise Control in Buildings, McGraw Hill 1994 |  |  | e
1470 | Fiberglass construction |  | Climatel S | Isover AG; 8155 Niedershasli, Switzerland |  | 25 mm |  | 0.6 m x 1.25 m |  | 0.63 lb/ft² | [6 empty] | 0.14 |  |  | 0.25 |  |  | 0.56 |  |  | 0.81 |  |  | 0.88 |  |  | 0.9 |  |  |  | 0.59 | 0.405 | 0.89 | 2.197531 | 4000 | 0.9 | 2 |  | 1 |  | x | [9 empty] | C.M.Harris, Noise Control in Buildings, McGraw Hill 1994 |  |  | e
1471 | Fiberglass construction |  | PB A | Isover AG; 8155 Niedershasli, Switzerland |  | 50 mm |  | 0.6 m x 1.25 m |  | 2.5 lb/ft² | [6 empty] | 0.59 |  |  | 0.75 |  |  | 0.63 |  |  | 0.6 |  |  | 0.39 |  |  | 0.26 |  |  |  | 0.5366667 | 0.69 | 0.325 | 0.4710145 | 250 | 0.75 | 2 |  | 1 |  | x | [9 empty] | C.M.Harris, Noise Control in Buildings, McGraw Hill 1994 |  |  | e
1472 | Flächenabsorber, Polycarbonatfolie mit Mikroperforation, schwer entflammbar, Baustoffklasse B I, Lochdurchmesser 0,21 mm, Lochabstand 2 mm |  | Microsorber | Kaefer Isoliertechnik Getreidestraße 3 D-28217 Bremen Tel: (0421) 6109-211 Fax: (0421) 6109-485 E-mail: microsorber@kaefer.com http://www.kaefer.com | einlagig | 0,105 mm |  | Breite: 1000 und 1200 mm | 30 mm | 0,14 kg / m" | [5 empty] | 0.03 | 0.01 | 0.01 | 0.02 | 0.03 | 0.03 | 0.04 | 0.05 | 0.1 | 0.15 | 0.29 | 0.41 | 0.58 | 0.63 | 0.66 | 0.63 | 0.48 | 0.39 |  |  | 0.2483333 | 0.04 | 0.555 | 13.875 | 2500 | 0.66 | 3 |  | 8 |  | x | 4 | [8 empty] | Produktblatt des Herstellers |  |  | d
1473 | Flächenabsorber, Polycarbonatfolie mit Mikroperforation, schwer entflammbar, Baustoffklasse B I, Lochdurchmesser 0,21 mm, Lochabstand 2 mm |  | Microsorber | Kaefer Isoliertechnik Getreidestraße 3 D-28217 Bremen Tel: (0421) 6109-211 Fax: (0421) 6109-485 E-mail: microsorber@kaefer.com http://www.kaefer.com | einlagig | 0,105 mm |  | Breite: 1000 und 1200 mm | 50 mm | 0,14 kg / m" | [5 empty] | 0.03 | 0.03 | 0.03 | 0.04 | 0.04 | 0.07 | 0.16 | 0.26 | 0.4 | 0.53 | 0.64 | 0.63 | 0.62 | 0.53 | 0.4 | 0.25 | 0.31 |  |  |  | 0.3016667 | 0.15 | 0.42 | 2.8 | 1000 | 0.64 | 3 |  | 8 |  | x | 4 | [8 empty] | Produktblatt des Herstellers |  |  | d
1474 | Flächenabsorber, Polycarbonatfolie mit Mikroperforation, schwer entflammbar, Baustoffklasse B I, Lochdurchmesser 0,21 mm, Lochabstand 2 mm |  | Microsorber | Kaefer Isoliertechnik Getreidestraße 3 D-28217 Bremen Tel: (0421) 6109-211 Fax: (0421) 6109-485 E-mail: microsorber@kaefer.com http://www.kaefer.com | einlagig | 0,105 mm |  | Breite: 1000 und 1200 mm | 100 mm | 0,14 kg / m" | [5 empty] | 0.04 | 0.03 | 0.05 | 0.09 | 0.12 | 0.24 | 0.37 | 0.47 | 0.6 | 0.65 | 0.62 | 0.55 | 0.44 | 0.38 | 0.51 | 0.5 | 0.51 | 0.53 |  |  | 0.355 | 0.295 | 0.445 | 1.508475 | 800 | 0.65 | 3 |  | 8 |  | x | 4 | [8 empty] | Produktblatt des Herstellers |  |  | d
1475 | Flächenabsorber, Polycarbonatfolie mit Mikroperforation, schwer entflammbar, Baustoffklasse B I, Lochdurchmesser 0,21 mm, Lochabstand 2 mm |  | Microsorber | Kaefer Isoliertechnik Getreidestraße 3 D-28217 Bremen Tel: (0421) 6109-211 Fax: (0421) 6109-485 E-mail: microsorber@kaefer.com http://www.kaefer.com | zweilagig / 30 mm Abstand zwischen den Folien | 0,105 mm |  | Breite: 1000 und 1200 mm | 50 mm | 0,14 kg / m" | [5 empty] | 0.05 | 0.03 | 0.05 | 0.12 | 0.18 | 0.27 | 0.43 | 0.59 | 0.66 | 0.72 | 0.81 | 0.71 | 0.74 | 0.79 | 0.84 | 0.77 | 0.57 | 0.45 |  |  | 0.495 | 0.385 | 0.68 | 1.766234 | 2500 | 0.84 | 2 |  | 8 |  | x | 4 | [8 empty] | Produktblatt des Herstellers |  |  | d
1476 | Flächenabsorber, Polycarbonatfolie mit Mikroperforation, schwer entflammbar, Baustoffklasse B I, Lochdurchmesser 0,21 mm, Lochabstand 2 mm |  | Microsorber | Kaefer Isoliertechnik Getreidestraße 3 D-28217 Bremen Tel: (0421) 6109-211 Fax: (0421) 6109-485 E-mail: microsorber@kaefer.com http://www.kaefer.com | zweilagig / 30 mm Abstand zwischen den Folien | 0,105 mm |  | Breite: 1000 und 1200 mm | 100 mm | 0,14 kg / m" | [5 empty] | 0.09 | 0.09 | 0.16 | 0.23 | 0.39 | 0.63 | 0.69 | 0.73 | 0.76 | 0.68 | 0.66 | 0.64 | 0.69 | 0.76 | 0.76 | 0.72 | 0.59 | 0.43 |  |  | 0.5366667 | 0.56 | 0.675 | 1.205357 | 630 | 0.76 | 2 |  | 8 |  | x | 4 | [8 empty] | Produktblatt des Herstellers |  |  | d
1477 | Rollabsorber, Polycarbonatfolie mit Mikroperforation, schwer entflammbar, Baustoffklasse B I, Lochdurchmesser 0,21 mm, Lochabstand 2 mm |  | Microsorber | Kaefer Isoliertechnik Getreidestraße 3 D-28217 Bremen Tel: (0421) 6109-211 Fax: (0421) 6109-485 E-mail: microsorber@kaefer.com http://www.kaefer.com | einlagig | 0,105 mm |  | Breite: 1000 und 1200 mm | 30 mm | 0,14 kg / m" | [5 empty] | 0.03 | 0.01 | 0.01 | 0.02 | 0.03 | 0.03 | 0.04 | 0.05 | 0.1 | 0.15 | 0.29 | 0.41 | 0.58 | 0.63 | 0.66 | 0.63 | 0.48 | 0.39 |  |  | 0.2483333 | 0.04 | 0.555 | 13.875 | 2500 | 0.66 | 3 |  | 8 |  | x | 4 | [8 empty] | Produktblatt des Herstellers |  |  | d
1478 | Rollabsorber, Polycarbonatfolie mit Mikroperforation, schwer entflammbar, Baustoffklasse B I, Lochdurchmesser 0,21 mm, Lochabstand 2 mm |  | Microsorber | Kaefer Isoliertechnik Getreidestraße 3 D-28217 Bremen Tel: (0421) 6109-211 Fax: (0421) 6109-485 E-mail: microsorber@kaefer.com http://www.kaefer.com | einlagig | 0,105 mm |  | Breite: 1000 und 1200 mm | 50 mm | 0,14 kg / m" | [5 empty] | 0.03 | 0.03 | 0.03 | 0.04 | 0.04 | 0.07 | 0.16 | 0.26 | 0.4 | 0.53 | 0.64 | 0.63 | 0.62 | 0.53 | 0.4 | 0.25 | 0.31 |  |  |  | 0.3016667 | 0.15 | 0.42 | 2.8 | 1000 | 0.64 | 3 |  | 8 |  | x | 4 | [8 empty] | Produktblatt des Herstellers |  |  | d
1479 | Rollabsorber, Polycarbonatfolie mit Mikroperforation, schwer entflammbar, Baustoffklasse B I, Lochdurchmesser 0,21 mm, Lochabstand 2 mm |  | Microsorber | Kaefer Isoliertechnik Getreidestraße 3 D-28217 Bremen Tel: (0421) 6109-211 Fax: (0421) 6109-485 E-mail: microsorber@kaefer.com http://www.kaefer.com | einlagig | 0,105 mm |  | Breite: 1000 und 1200 mm | 100 mm | 0,14 kg / m" | [5 empty] | 0.04 | 0.03 | 0.05 | 0.09 | 0.12 | 0.24 | 0.37 | 0.47 | 0.6 | 0.65 | 0.62 | 0.55 | 0.44 | 0.38 | 0.51 | 0.5 | 0.51 | 0.53 |  |  | 0.355 | 0.295 | 0.445 | 1.508475 | 800 | 0.65 | 3 |  | 8 |  | x | 4 | [8 empty] | Produktblatt des Herstellers |  |  | d
1480 | Rollabsorber, Polycarbonatfolie mit Mikroperforation, schwer entflammbar, Baustoffklasse B I, Lochdurchmesser 0,21 mm, Lochabstand 2 mm |  | Microsorber | Kaefer Isoliertechnik Getreidestraße 3 D-28217 Bremen Tel: (0421) 6109-211 Fax: (0421) 6109-485 E-mail: microsorber@kaefer.com http://www.kaefer.com | zweilagig / 30 mm Abstand zwischen den Folien | 0,105 mm |  | Breite: 1000 und 1200 mm | 50 mm | 0,14 kg / m" | [5 empty] | 0.05 | 0.03 | 0.05 | 0.12 | 0.18 | 0.27 | 0.43 | 0.59 | 0.66 | 0.72 | 0.81 | 0.71 | 0.74 | 0.79 | 0.84 | 0.77 | 0.57 | 0.45 |  |  | 0.495 | 0.385 | 0.68 | 1.766234 | 2500 | 0.84 | 2 |  | 8 |  | x | 4 | [8 empty] | Produktblatt des Herstellers |  |  | d
1481 | Rollabsorber, Polycarbonatfolie mit Mikroperforation, schwer entflammbar, Baustoffklasse B I, Lochdurchmesser 0,21 mm, Lochabstand 2 mm |  | Microsorber | Kaefer Isoliertechnik Getreidestraße 3 D-28217 Bremen Tel: (0421) 6109-211 Fax: (0421) 6109-485 E-mail: microsorber@kaefer.com http://www.kaefer.com | zweilagig / 30 mm Abstand zwischen den Folien | 0,105 mm |  | Breite: 1000 und 1200 mm | 100 mm | 0,14 kg / m" | [5 empty] | 0.09 | 0.09 | 0.11 | 0.17 | 0.27 | 0.43 | 0.64 | 0.67 | 0.77 | 0.72 | 0.67 | 0.63 | 0.67 | 0.74 | 0.67 | 0.67 | 0.51 | 0.44 |  |  | 0.4916667 | 0.47 | 0.625 | 1.329787 | 630 | 0.77 | 2 |  | 8 |  | x | 4 | [8 empty] | Produktblatt des Herstellers |  |  | d
1482 | Flächenabsorber, Polyesterfolie mit Mikroperforation, Lochdurchmesser 0,21 mm, Lochabstand 2 mm |  | Microsorber | Kaefer Isoliertechnik Getreidestraße 3 D-28217 Bremen Tel: (0421) 6109-211 Fax: (0421) 6109-485 E-mail: microsorber@kaefer.com http://www.kaefer.com | zweilagig / 30 mm Abstand zwischen den Folien | 0,105 mm |  | Breite: 1000 und 1200 mm | 100 mm | 0,14 kg / m" | [5 empty] | 0.06 | 0.07 | 0.1 | 0.21 | 0.29 | 0.45 | 0.65 | 0.78 | 0.77 | 0.75 | 0.67 | 0.62 | 0.68 | 0.7 | 0.69 | 0.64 | 0.59 | 0.47 |  |  | 0.5166667 | 0.535 | 0.645 | 1.205607 | 500 | 0.78 | 2 |  | 8 |  | x | [9 empty] | Produktblatt des Herstellers |  |  | d
1483 | Faserfreier Absorber, Verbund-Platten-Resonator, Frontplatte 1 mm Stahl |  | VPR-Modul A1 | Kaefer Isoliertechnik Getreidestraße 3 D-28217 Bremen Tel: (0421) 6109-211 Fax: (0421) 6109-485 E-mail: microsorber@kaefer.com http://www.kaefer.com | weiß lackiert oder pulverbeschichtet mit Lochblechrahmen | 100 mm |  | 1000 x 1500 x 100 mm | [7 empty] | 0.9 | 0.88 | 0.95 | 0.98 | 0.63 | 0.6 | 0.78 | 0.58 | 0.59 | 0.48 | 0.48 | 0.47 | 0.41 | 0.35 | 0.34 | 0.28 |  |  |  |  | 0.584 | 0.605 | 0.35 | 0.5785124 | 200 | 0.98 | 1 |  | 5 |  | x | [9 empty] | Produktblatt des Herstellers |  |  | d
1484 | Faserfreier Absorber, Verbund-Platten-Resonator, Frontplatte 1 mm Stahl |  | VPR-Modul B1 | Kaefer Isoliertechnik Getreidestraße 3 D-28217 Bremen Tel: (0421) 6109-211 Fax: (0421) 6109-485 E-mail: microsorber@kaefer.com http://www.kaefer.com | weiß lackiert oder pulverbeschichtet mit Lochblechrahmen | 100 mm |  | 750 x 1000 x 100 mm | [7 empty] | 1 | 0.81 | 0.95 | 0.61 | 0.87 | 0.98 | 0.84 | 0.81 | 0.77 | 0.63 | 0.58 | 0.5 | 0.42 | 0.4 | 0.39 | 0.38 |  |  |  |  | 0.694 | 0.84 | 0.4 | 0.4761905 | 100 | 1 | 3 |  | 5 |  | x | [9 empty] | Produktblatt des Herstellers |  |  | d
1485 | Faserfreier Absorber, Verbund-Platten-Resonator, Frontplatte 2,5 mm Stahl |  | VPR-Modul B2 | Kaefer Isoliertechnik Getreidestraße 3 D-28217 Bremen Tel: (0421) 6109-211 Fax: (0421) 6109-485 E-mail: microsorber@kaefer.com http://www.kaefer.com | weiß lackiert oder pulverbeschichtet mit Lochblechrahmen | 100 mm |  | 750 x 1000 x 100 mm | [7 empty] | 0.96 | 0.98 | 0.96 | 0.81 | 0.92 | 0.87 | 0.87 | 0.78 | 0.79 | 0.61 | 0.6 | 0.54 | 0.46 | 0.43 | 0.41 | 0.35 |  |  |  |  | 0.742 | 0.85 | 0.43 | 0.5058824 | 125 | 0.98 | 1 | 2 | 5 |  | x | [9 empty] | Produktblatt des Herstellers |  |  | d
1486 | Faserabsorber, Mineralfaser | Acoustone-Mineralfaserplatten |  | Knauf Hauptverwaltung Iphofen Westdeutsche Gipswerke Postfach 10 D-97343 Iphofen Tel: (+49) 9323 31-0 Fax: (+49) 9323 31-277 http://www.knauf.de E-mail: info@knauf.de | "Fissured" | 19 mm |  | 625 x 625 mm, 625 x 1250 mm | 400 mm | ca. 6,5 kg / m² | x | [5 empty] | 0.49 | 0.47 | 0.43 | 0.41 | 0.5 | 0.6 | 0.69 | 0.8 | 0.9 | 0.99 | 0.95 | 0.93 | 0.9 | 0.88 | 0.85 | 0.83 |  |  |  | 0.7183333 | 0.55 | 0.865 | 1.572727 | 1000 | 0.99 | 2 |  | 1 |  | x | [9 empty] | H. Lenz, Marktübersicht schallabsorbierende Anordnungen, Ruhr Universität Bochum, 1981, Seite 190 |  |  | d
1487 | Faserabsorber, Mineralfaser | Acoustone-Mineralfaserplatten |  | Knauf Hauptverwaltung Iphofen Westdeutsche Gipswerke Postfach 10 D-97343 Iphofen Tel: (+49) 9323 31-0 Fax: (+49) 9323 31-277 http://www.knauf.de E-mail: info@knauf.de | "Glacier" | 19 mm |  | 625 x 625 mm, 625 x 1250 mm | 400 mm | ca. 6,5 kg / m² | x | [5 empty] | 0.3 | 0.35 | 0.4 | 0.46 | 0.58 | 0.65 | 0.77 | 0.83 | 0.91 | 0.99 | 0.95 | 0.92 | 0.89 | 0.89 | 0.9 | 0.9 |  |  |  | 0.7183333 | 0.615 | 0.895 | 1.455285 | 1000 | 0.99 | 2 |  | 1 |  | x | [9 empty] | H. Lenz, Marktübersicht schallabsorbierende Anordnungen, Ruhr Universität Bochum, 1981, Seite 190 |  |  | d
1488 | Faserabsorber, Mineralfaser | Knauf-Mineralfaserplatte | KMF | Knauf Hauptverwaltung Iphofen Westdeutsche Gipswerke Postfach 10 D-97343 Iphofen Tel: (+49) 9323 31-0 Fax: (+49) 9323 31-277 http://www.knauf.de E-mail: info@knauf.de |  | 15 mm |  | 625 x 625 mm, 625 x 1250 mm, 600 x 1200 mm | 100 mm | ca. 7 kg / m² | x | [5 empty] | 0.2 | 0.26 | 0.35 | 0.42 | 0.44 | 0.46 | 0.5 | 0.56 | 0.6 | 0.67 | 0.7 | 0.73 | 0.76 | 0.76 | 0.76 | 0.76 |  |  |  | 0.5516667 | 0.46 | 0.76 | 1.652174 | 2000 | 0.76 | 4 | 2 | 1 |  | x | [9 empty] | H. Lenz, Marktübersicht schallabsorbierende Anordnungen, Ruhr Universität Bochum, 1981, Seite 191 |  |  | d
1489 | Faserabsorber, Mineralfaser | Knauf-Mineralfaserplatte | KMF | Knauf Hauptverwaltung Iphofen Westdeutsche Gipswerke Postfach 10 D-97343 Iphofen Tel: (+49) 9323 31-0 Fax: (+49) 9323 31-277 http://www.knauf.de E-mail: info@knauf.de |  | 15 mm |  | 625 x 625 mm, 625 x 1250 mm, 600 x 1200 mm | 300 mm | ca. 7 kg / m² | x | [5 empty] | 0.3 | 0.32 | 0.35 | 0.37 | 0.42 | 0.46 | 0.53 | 0.59 | 0.62 | 0.67 | 0.7 | 0.73 | 0.75 | 0.76 | 0.76 | 0.77 |  |  |  | 0.565 | 0.45 | 0.76 | 1.688889 | 4000 | 0.77 | 4 | 2 | 1 |  | x | [9 empty] | H. Lenz, Marktübersicht schallabsorbierende Anordnungen, Ruhr Universität Bochum, 1981, Seite 191 |  |  | d
1490 | Helmholtzabsorber, faserarmierter Gips, mindestens feuerhemmend, rund gelocht mit 6 mm Lochdurchmesser, Lochanteil 10,85 % | Perllit-Schallschluckplatte | Nr.71 | Knauf Hauptverwaltung Iphofen Westdeutsche Gipswerke Postfach 10 D-97343 Iphofen Tel: (+49) 9323 31-0 Fax: (+49) 9323 31-277 http://www.knauf.de E-mail: info@knauf.de |  | 30 mm |  | 625 x 625 mm | 50 mm | ca. 15 kg / m² | x |  |  |  |  | 0.13 | 0.12 | 0.13 | 0.22 | 0.35 | 0.58 | 0.8 | 0.95 | 0.96 | 0.87 | 0.75 | 0.63 | 0.65 | 0.67 | 0.56 | 0.45 | 0.33 | 0.24 |  |  | 0.5283333 | 0.65 | 0.5 | 0.7692308 | 630 | 0.96 | 3 |  | 2 |  | x | 4 | [8 empty] | H. Lenz, Marktübersicht schallabsorbierende Anordnungen, Ruhr Universität Bochum, 1981, Seite 192 |  |  | d
1491 | Helmholtzabsorber, faserarmierter Gips, mindestens feuerhemmend, rund gelocht mit 6 mm Lochdurchmesser, Lochanteil 10,85 % | Perllit-Schallschluckplatte | Nr.71 | Knauf Hauptverwaltung Iphofen Westdeutsche Gipswerke Postfach 10 D-97343 Iphofen Tel: (+49) 9323 31-0 Fax: (+49) 9323 31-277 http://www.knauf.de E-mail: info@knauf.de |  | 30 mm |  | 625 x 625 mm | 500 mm | ca. 15 kg / m² | x |  |  |  |  | 0.83 | 0.85 | 0.76 | 0.69 | 0.71 | 0.58 | 0.58 | 0.65 | 0.66 | 0.68 | 0.71 | 0.7 | 0.69 | 0.64 | 0.56 | 0.45 | 0.36 | 0.31 |  |  | 0.6533333 | 0.68 | 0.5 | 0.7352941 | 125 | 0.85 | 2 |  | 2 |  | x | 4 | [8 empty] | H. Lenz, Marktübersicht schallabsorbierende Anordnungen, Ruhr Universität Bochum, 1981, Seite 192 |  |  | d
1492 | Helmholtzabsorber, faserarmierter Gips, mindestens feuerhemmend, gerillt, quadratische Lochung für wechselweise Verlegung, Lochanteil 11,4 % | Perllit-Schallschluckplatte | Nr.72 | Knauf Hauptverwaltung Iphofen Westdeutsche Gipswerke Postfach 10 D-97343 Iphofen Tel: (+49) 9323 31-0 Fax: (+49) 9323 31-277 http://www.knauf.de E-mail: info@knauf.de |  | 30 mm |  | 625 x 625 mm | 50 mm | ca. 18 kg / m² | x |  |  |  |  | 0.2 | 0.17 | 0.19 | 0.31 | 0.46 | 0.63 | 0.93 | 0.93 | 0.88 | 0.81 | 0.7 | 0.58 | 0.5 | 0.58 | 0.46 | 0.39 | 0.28 | 0.23 |  |  | 0.52 | 0.695 | 0.43 | 0.618705 | 400 | 0.93 | 3 |  | 2 |  | x | 4 | [8 empty] | H. Lenz, Marktübersicht schallabsorbierende Anordnungen, Ruhr Universität Bochum, 1981, Seite 193 |  |  | d
1493 | Helmholtzabsorber, faserarmierter Gips, mindestens feuerhemmend, gerillt, quadratische Lochung für wechselweise Verlegung, Lochanteil 11,4 % | Perllit-Schallschluckplatte | Nr.72 | Knauf Hauptverwaltung Iphofen Westdeutsche Gipswerke Postfach 10 D-97343 Iphofen Tel: (+49) 9323 31-0 Fax: (+49) 9323 31-277 http://www.knauf.de E-mail: info@knauf.de |  | 30 mm |  | 625 x 625 mm | 500 mm | ca. 18 kg / m² | x |  |  |  |  | 0.79 | 0.87 | 0.72 | 0.75 | 0.69 | 0.6 | 0.6 | 0.67 | 0.62 | 0.63 | 0.61 | 0.62 | 0.6 | 0.6 | 0.5 | 0.44 | 0.36 | 0.4 |  |  | 0.6333333 | 0.68 | 0.48 | 0.7058824 | 125 | 0.87 | 2 |  | 2 |  | x | 4 | [8 empty] | H. Lenz, Marktübersicht schallabsorbierende Anordnungen, Ruhr Universität Bochum, 1981, Seite 193 |  |  | d
1494 | Helmholtzabsorber, faserarmierter Gips, mindestens feuerhemmend, streugelocht 4,5 - 6 - 8 mm Lochdurchmesser, Lochanteil 3,3 % | Perllit-Schallschluckplatte | Nr.73 | Knauf Hauptverwaltung Iphofen Westdeutsche Gipswerke Postfach 10 D-97343 Iphofen Tel: (+49) 9323 31-0 Fax: (+49) 9323 31-277 http://www.knauf.de E-mail: info@knauf.de |  | 30 mm |  | 625 x 625 mm | 50 mm | ca. 14 kg / m² | x |  |  |  |  | 0.2 | 0.23 | 0.27 | 0.56 | 0.76 | 0.74 | 0.72 | 0.57 | 0.44 | 0.37 | 0.28 | 0.23 | 0.18 | 0.15 | 0.1 | 0.07 | 0.04 | 0.01 |  |  | 0.3383333 | 0.665 | 0.095 | 0.1428571 | 250 | 0.76 | 3 |  | 2 |  | x | 4 | [8 empty] | H. Lenz, Marktübersicht schallabsorbierende Anordnungen, Ruhr Universität Bochum, 1981, Seite 194 |  |  | d
1495 | Helmholtzabsorber, faserarmierter Gips, mindestens feuerhemmend, streugelocht 4,5 - 6 - 8 mm Lochdurchmesser, Lochanteil 3,3 % | Perllit-Schallschluckplatte | Nr.73 | Knauf Hauptverwaltung Iphofen Westdeutsche Gipswerke Postfach 10 D-97343 Iphofen Tel: (+49) 9323 31-0 Fax: (+49) 9323 31-277 http://www.knauf.de E-mail: info@knauf.de |  | 30 mm |  | 625 x 625 mm | 500 mm | ca. 14 kg / m² | x |  |  |  |  | 0.53 | 0.68 | 0.5 | 0.44 | 0.38 | 0.37 | 0.35 | 0.37 | 0.37 | 0.37 | 0.28 | 0.23 | 0.2 | 0.2 | 0.14 | 0.13 | 0.11 | 0.13 |  |  | 0.3366667 | 0.375 | 0.155 | 0.4133333 | 125 | 0.68 | 3 |  | 2 |  | x | 4 | [8 empty] | H. Lenz, Marktübersicht schallabsorbierende Anordnungen, Ruhr Universität Bochum, 1981, Seite 194 |  |  | d
1496 | Helmholtzabsorber, faserarmierter Gips, mindestens feuerhemmend, kassettierte Platte mit Lochung, Lochanteil 5,8 %, für fugenlose Verlegung | Perllit-Schallschluckplatte | Nr.74 | Knauf Hauptverwaltung Iphofen Westdeutsche Gipswerke Postfach 10 D-97343 Iphofen Tel: (+49) 9323 31-0 Fax: (+49) 9323 31-277 http://www.knauf.de E-mail: info@knauf.de |  |  |  | 625 x 625 mm | 50 mm | ca. 16 kg / m² | x |  |  |  |  | 0.14 | 0.16 | 0.21 | 0.39 | 0.55 | 0.78 | 0.85 | 0.83 | 0.66 | 0.56 | 0.42 | 0.34 | 0.32 | 0.32 | 0.25 | 0.2 | 0.15 | 0.12 |  |  | 0.405 | 0.69 | 0.235 | 0.3405797 | 400 | 0.85 | 3 |  | 2 |  | x | 4 | [8 empty] | H. Lenz, Marktübersicht schallabsorbierende Anordnungen, Ruhr Universität Bochum, 1981, Seite 195 |  |  | d
1497 | Helmholtzabsorber, faserarmierter Gips, mindestens feuerhemmend, kassettierte Platte mit Lochung, Lochanteil 5,8 %, für fugenlose Verlegung | Perllit-Schallschluckplatte | Nr.74 | Knauf Hauptverwaltung Iphofen Westdeutsche Gipswerke Postfach 10 D-97343 Iphofen Tel: (+49) 9323 31-0 Fax: (+49) 9323 31-277 http://www.knauf.de E-mail: info@knauf.de |  |  |  | 625 x 625 mm | 500 mm | ca. 16 kg / m² | x |  |  |  |  | 0.83 | 0.79 | 0.73 | 0.66 | 0.5 | 0.49 | 0.48 | 0.52 | 0.53 | 0.45 | 0.45 | 0.4 | 0.38 | 0.34 | 0.28 | 0.25 | 0.16 | 0.15 |  |  | 0.46 | 0.51 | 0.25 | 0.4901961 | 100 | 0.83 | 1 |  | 2 |  | x | 4 | [8 empty] | H. Lenz, Marktübersicht schallabsorbierende Anordnungen, Ruhr Universität Bochum, 1981, Seite 195 |  |  | d
1498 | Helmholtzabsorber, faserarmierter Gips, mindestens feuerhemmend, Mosaik rund gelocht mit Fase, Lochanteil 2,94 %, Lochdurchmesser 5 mm | Perllit-Schallschluckplatte | Nr.76 | Knauf Hauptverwaltung Iphofen Westdeutsche Gipswerke Postfach 10 D-97343 Iphofen Tel: (+49) 9323 31-0 Fax: (+49) 9323 31-277 http://www.knauf.de E-mail: info@knauf.de |  | 30 mm |  | 625 x 625 mm | 100 mm | ca. 15 kg / m² | x |  |  |  |  | 0.24 | 0.22 | 0.18 | 0.42 | 0.45 | 0.47 | 0.76 | 0.75 | 0.65 | 0.5 | 0.45 | 0.45 | 0.4 | 0.39 | 0.25 | 0.31 | 0.27 | 0.22 | 0.34 |  | 0.4216667 | 0.6 | 0.33 | 0.55 | 400 | 0.76 | 3 |  | 2 |  | x | 4 | [8 empty] | H. Lenz, Marktübersicht schallabsorbierende Anordnungen, Ruhr Universität Bochum, 1981, Seite 196 |  |  | d
1499 | Helmholtzabsorber, faserarmierter Gips, mindestens feuerhemmend, Mosaik rund gelocht mit Fase, Lochanteil 2,94 %, Lochdurchmesser 5 mm | Perllit-Schallschluckplatte | Nr.76 | Knauf Hauptverwaltung Iphofen Westdeutsche Gipswerke Postfach 10 D-97343 Iphofen Tel: (+49) 9323 31-0 Fax: (+49) 9323 31-277 http://www.knauf.de E-mail: info@knauf.de |  | 30 mm |  | 625 x 625 mm | 700 mm | ca. 15 kg / m² | x |  |  |  |  | 0.77 | 0.86 | 0.67 | 0.8 | 0.55 | 0.63 | 0.76 | 0.74 | 0.65 | 0.65 | 0.64 | 0.64 | 0.63 | 0.59 | 0.6 | 0.49 | 0.53 | 0.53 | 0.37 |  | 0.6516667 | 0.645 | 0.56 | 0.8682171 | 125 | 0.86 | 2 |  | 2 |  | x | 4 | [8 empty] | H. Lenz, Marktübersicht schallabsorbierende Anordnungen, Ruhr Universität Bochum, 1981, Seite 196 |  |  | d
1500 | Helmholtzabsorber, gelochte Gipsplatte, gerade Lochung, mit Paratex-Faservlies und 20 mm Mineralfasermatte, Lochdurchmesser 6 mm, Lochanteil 8,7 % | Perlgips-Lochplatte | gerade Lochung 6/18 | Knauf Hauptverwaltung Iphofen Westdeutsche Gipswerke Postfach 10 D-97343 Iphofen Tel: (+49) 9323 31-0 Fax: (+49) 9323 31-277 http://www.knauf.de E-mail: info@knauf.de |  | 9,5 mm |  | 1250 x 2500 mm | 53 mm | ca. 7 kg / m² | x |  |  |  |  | 0.01 | 0.13 | 0.2 | 0.32 | 0.49 | 0.79 | 0.99 | 1 | 0.92 | 0.81 | 0.62 | 0.53 | 0.4 | 0.31 | 0.28 | 0.2 | 0.17 | 0.14 |  |  | 0.4533333 | 0.745 | 0.24 | 0.3221477 | 500 | 1 | 3 |  | 2 |  | x | [9 empty] | H. Lenz, Marktübersicht schallabsorbierende Anordnungen, Ruhr Universität Bochum, 1981, Seite 197 |  |  | d
1501 | Helmholtzabsorber, gelochte Gipsplatte, gerade Lochung, mit Paratex-Faservlies und 20 mm Mineralfasermatte, Lochdurchmesser 6 mm, Lochanteil 8,7 % | Perlgips-Lochplatte | gerade Lochung 6/18 | Knauf Hauptverwaltung Iphofen Westdeutsche Gipswerke Postfach 10 D-97343 Iphofen Tel: (+49) 9323 31-0 Fax: (+49) 9323 31-277 http://www.knauf.de E-mail: info@knauf.de |  | 9,5 mm |  | 1250 x 2500 mm | 500 mm | ca. 7 kg / m² | x |  |  |  |  | 0.63 | 0.68 | 0.6 | 0.54 | 0.62 | 0.6 | 0.53 | 0.56 | 0.6 | 0.61 | 0.56 | 0.53 | 0.47 | 0.41 | 0.39 | 0.39 | 0.42 | 0.53 |  |  | 0.5416667 | 0.59 | 0.415 | 0.7033898 | 125 | 0.68 | 2 |  | 2 |  | x | [9 empty] | H. Lenz, Marktübersicht schallabsorbierende Anordnungen, Ruhr Universität Bochum, 1981, Seite 197 |  |  | d
1502 | Helmholtzabsorber, gelochte Gipsplatte, gerade Lochung, mit Paratex-Faservlies ohne Mineralfasermatte, Lochdurchmesser 6 mm, Lochanteil 8,7 % | Perlgips-Lochplatte | gerade Lochung 6/18 | Knauf Hauptverwaltung Iphofen Westdeutsche Gipswerke Postfach 10 D-97343 Iphofen Tel: (+49) 9323 31-0 Fax: (+49) 9323 31-277 http://www.knauf.de E-mail: info@knauf.de |  | 9,5 mm |  | 1250 x 2500 mm | 40 mm | ca. 7 kg / m² | x | [5 empty] | 0.08 | 0.09 | 0.11 | 0.14 | 0.25 | 0.4 | 0.53 | 0.58 | 0.63 | 0.7 | 0.59 | 0.56 | 0.35 | 0.35 | 0.35 | 0.35 |  |  |  | 0.3583333 | 0.335 | 0.35 | 1.044776 | 1000 | 0.7 | 3 |  | 2 |  | x | [9 empty] | H. Lenz, Marktübersicht schallabsorbierende Anordnungen, Ruhr Universität Bochum, 1981, Seite 198 |  |  | d
1503 | Helmholtzabsorber, gelochte Gipsplatte, gerade Lochung, mit Paratex-Faservlies ohne Mineralfasermatte, Lochdurchmesser 6 mm, Lochanteil 8,7 % | Perlgips-Lochplatte | gerade Lochung 6/18 | Knauf Hauptverwaltung Iphofen Westdeutsche Gipswerke Postfach 10 D-97343 Iphofen Tel: (+49) 9323 31-0 Fax: (+49) 9323 31-277 http://www.knauf.de E-mail: info@knauf.de |  | 9,5 mm |  | 1250 x 2500 mm | 500 mm | ca. 7 kg / m² | x | [5 empty] | 0.71 | 0.69 | 0.68 | 0.67 | 0.63 | 0.6 | 0.58 | 0.53 | 0.51 | 0.48 | 0.45 | 0.42 | 0.41 | 0.42 | 0.43 | 0.45 |  |  |  | 0.55 | 0.625 | 0.43 | 0.688 | 125 | 0.71 | 2 |  | 2 |  | x | [9 empty] | H. Lenz, Marktübersicht schallabsorbierende Anordnungen, Ruhr Universität Bochum, 1981, Seite 198 |  |  | d
1504 | Helmholtzabsorber, gelochte Gipsplatte, gerade Lochung, mit Paratex-Faservlies und 20 mm Mineralfasermatte, Lochdurchmesser 8 mm, Lochanteil 15,5 % | Perlgips-Lochplatte | gerade Lochung 8/18 | Knauf Hauptverwaltung Iphofen Westdeutsche Gipswerke Postfach 10 D-97343 Iphofen Tel: (+49) 9323 31-0 Fax: (+49) 9323 31-277 http://www.knauf.de E-mail: info@knauf.de |  | 9,5 mm |  | 1250 x 2500 mm | 53 mm | ca. 7 kg / m² | x |  |  |  |  | 0 | 0.11 | 0.18 | 0.23 | 0.41 | 0.69 | 0.8 | 0.94 | 0.99 | 0.99 | 0.86 | 0.8 | 0.67 | 0.55 | 0.53 | 0.4 | 0.38 | 0.34 |  |  | 0.5416667 | 0.675 | 0.465 | 0.6888889 | 630 | 0.99 | 3 |  | 2 |  | x | [9 empty] | H. Lenz, Marktübersicht schallabsorbierende Anordnungen, Ruhr Universität Bochum, 1981, Seite 199 |  |  | d
1505 | Helmholtzabsorber, gelochte Gipsplatte, gerade Lochung, mit Paratex-Faservlies und 20 mm Mineralfasermatte, Lochdurchmesser 8 mm, Lochanteil 15,5 % | Perlgips-Lochplatte | gerade Lochung 8/18 | Knauf Hauptverwaltung Iphofen Westdeutsche Gipswerke Postfach 10 D-97343 Iphofen Tel: (+49) 9323 31-0 Fax: (+49) 9323 31-277 http://www.knauf.de E-mail: info@knauf.de |  | 9,5 mm |  | 1250 x 2500 mm | 500 mm | ca. 7 kg / m² | x |  |  |  |  | 0.93 | 0.85 | 0.63 | 0.65 | 0.69 | 0.69 | 0.69 | 0.64 | 0.71 | 0.7 | 0.71 | 0.69 | 0.67 | 0.59 | 0.61 | 0.6 | 0.54 | 0.53 |  |  | 0.67 | 0.665 | 0.565 | 0.8496241 | 100 | 0.93 | 2 |  | 2 |  | x | [9 empty] | H. Lenz, Marktübersicht schallabsorbierende Anordnungen, Ruhr Universität Bochum, 1981, Seite 199 |  |  | d
1506 | Helmholtzabsorber, gelochte Gipsplatte, gerade Lochung, mit Paratex-Faservlies und 20 mm Mineralfasermatte, Lochdurchmesser 10 mm, Lochanteil 14,8 % | Perlgips-Lochplatte | gerade Lochung 10/23 | Knauf Hauptverwaltung Iphofen Westdeutsche Gipswerke Postfach 10 D-97343 Iphofen Tel: (+49) 9323 31-0 Fax: (+49) 9323 31-277 http://www.knauf.de E-mail: info@knauf.de |  | 9,5 mm |  | 1250 x 2500 mm | 53 mm | ca. 7 kg / m² | x | [5 empty] | 0.13 | 0.21 | 0.3 | 0.41 | 0.6 | 0.82 | 1.04 | 0.94 | 0.87 | 0.79 | 0.69 | 0.6 | 0.52 | 0.45 | 0.4 | 0.36 |  |  |  | 0.5416667 | 0.725 | 0.44 | 0.6068966 | 500 | 1.04 | 3 |  | 2 |  | x | [9 empty] | H. Lenz, Marktübersicht schallabsorbierende Anordnungen, Ruhr Universität Bochum, 1981, Seite 200 |  |  | d
1507 | Helmholtzabsorber, gelochte Gipsplatte, gerade Lochung, mit Paratex-Faservlies und 20 mm Mineralfasermatte, Lochdurchmesser 15 mm, Lochanteil 19,6 % | Perlgips-Lochplatte | gerade Lochung 15/30 | Knauf Hauptverwaltung Iphofen Westdeutsche Gipswerke Postfach 10 D-97343 Iphofen Tel: (+49) 9323 31-0 Fax: (+49) 9323 31-277 http://www.knauf.de E-mail: info@knauf.de |  | 9,5 mm |  | 1250 x 2500 mm | 53 mm | ca. 7 kg / m² | x | [5 empty] | 0.14 | 0.2 | 0.3 | 0.39 | 0.58 | 0.77 | 0.94 | 0.9 | 0.88 | 0.86 | 0.77 | 0.67 | 0.6 | 0.57 | 0.54 | 0.52 |  |  |  | 0.575 | 0.665 | 0.56 | 0.8421053 | 500 | 0.94 | 3 |  | 2 |  | x | [9 empty] | H. Lenz, Marktübersicht schallabsorbierende Anordnungen, Ruhr Universität Bochum, 1981, Seite 201 |  |  | d
1508 | Helmholtzabsorber, gelochte Gipsplatte, versetzte Lochung, mit Paratex-Faservlies und 20 mm Mineralfasermatte, Lochdurchmesser 8 und 12 mm, Lochanteil 12,6 % | Perlgips-Lochplatte | versetzte Lochung 8/12/36 | Knauf Hauptverwaltung Iphofen Westdeutsche Gipswerke Postfach 10 D-97343 Iphofen Tel: (+49) 9323 31-0 Fax: (+49) 9323 31-277 http://www.knauf.de E-mail: info@knauf.de |  | 9,5 mm |  | 1250 x 2500 mm | 53 mm | ca. 7 kg / m² | x | [5 empty] | 0.14 | 0.24 | 0.4 | 0.53 | 0.7 | 0.88 | 1.03 | 0.91 | 0.8 | 0.73 | 0.62 | 0.53 | 0.44 | 0.44 | 0.43 | 0.43 |  |  |  | 0.55 | 0.78 | 0.435 | 0.5576923 | 500 | 1.03 | 3 |  | 2 |  | x | [9 empty] | H. Lenz, Marktübersicht schallabsorbierende Anordnungen, Ruhr Universität Bochum, 1981, Seite 202 |  |  | d
1509 | Helmholtzabsorber, gelochte Gipsplatte, versetzte Lochung, mit Paratex-Faservlies und 20 mm Mineralfasermatte, Lochdurchmesser 8 und 12 mm, Lochanteil 12,6 % | Perlgips-Lochplatte | versetzte Lochung 8/12/36 | Knauf Hauptverwaltung Iphofen Westdeutsche Gipswerke Postfach 10 D-97343 Iphofen Tel: (+49) 9323 31-0 Fax: (+49) 9323 31-277 http://www.knauf.de E-mail: info@knauf.de |  | 9,5 mm |  | 1250 x 2500 mm | 500 mm | ca. 7 kg / m² | x | [5 empty] | 0.91 | 0.81 | 0.73 | 0.66 | 0.66 | 0.67 | 0.67 | 0.68 | 0.69 | 0.69 | 0.66 | 0.63 | 0.6 | 0.55 | 0.5 | 0.43 |  |  |  | 0.66 | 0.665 | 0.515 | 0.7744361 | 125 | 0.91 | 2 |  | 2 |  | x | [9 empty] | H. Lenz, Marktübersicht schallabsorbierende Anordnungen, Ruhr Universität Bochum, 1981, Seite 202 |  |  | d
1510 | Helmholtzabsorber, gelochte Gipsplatte, versetzte Lochung, mit Paratex-Faservlies und 20 mm Mineralfasermatte, Lochdurchmesser 12 und 20 mm, Lochanteil 12,6 % | Perlgips-Lochplatte | versetzte Lochung 12/20/46 | Knauf Hauptverwaltung Iphofen Westdeutsche Gipswerke Postfach 10 D-97343 Iphofen Tel: (+49) 9323 31-0 Fax: (+49) 9323 31-277 http://www.knauf.de E-mail: info@knauf.de |  | 9,5 mm |  | 1250 x 2500 mm | 53 mm | ca. 7 kg / m² | x | [5 empty] | 0.12 | 0.21 | 0.32 | 0.42 | 0.6 | 0.77 | 0.95 | 0.9 | 0.86 | 0.83 | 0.74 | 0.63 | 0.56 | 0.54 | 0.49 | 0.46 |  |  |  | 0.5566667 | 0.685 | 0.51 | 0.7445255 | 500 | 0.95 | 3 |  | 2 |  | x | [9 empty] | H. Lenz, Marktübersicht schallabsorbierende Anordnungen, Ruhr Universität Bochum, 1981, Seite 203 |  |  | d
1511 | Faserabsorber auf Lochplatte, gelochte Gipsplatte, gerade Lochreihen, mit Paratex-Faservlies und 20 mm Mineralfasermatte, Lochdurchmesser 6 mm, Lochanteil 7,5 % | Perlgips-Kassette gelocht | 4520 01-06 Lochung 6/18 | Knauf Hauptverwaltung Iphofen Westdeutsche Gipswerke Postfach 10 D-97343 Iphofen Tel: (+49) 9323 31-0 Fax: (+49) 9323 31-277 http://www.knauf.de E-mail: info@knauf.de |  | 9,5 mm |  | 625 x 625 mm | 53 mm |  | x |  |  |  |  | 0.12 | 0.32 | 0.44 | 0.53 | 0.67 | 0.8 | 0.77 | 0.73 | 0.79 | 0.72 | 0.65 | 0.61 | 0.48 | 0.42 | 0.39 | 0.28 | 0.26 | 0.24 |  |  | 0.5083333 | 0.7 | 0.34 | 0.4857143 | 315 | 0.8 | 3 |  | 2 |  | x | [9 empty] | H. Lenz, Marktübersicht schallabsorbierende Anordnungen, Ruhr Universität Bochum, 1981, Seite 204 |  |  | d
1512 | Faserabsorber auf Lochplatte, gelochte Gipsplatte, versetzte Lochung, mit Paratex-Faservlies und 20 mm Mineralfasermatte, Lochdurchmesser 8 und 12 mm, Lochanteil 10,5 % | Perlgips-Kassette gelocht | 4520 07-08 Lochung 8/12/36 | Knauf Hauptverwaltung Iphofen Westdeutsche Gipswerke Postfach 10 D-97343 Iphofen Tel: (+49) 9323 31-0 Fax: (+49) 9323 31-277 http://www.knauf.de E-mail: info@knauf.de |  | 9,5 mm |  | 625 x 625 mm | 53 mm |  | x |  |  |  |  | 0.07 | 0.24 | 0.31 | 0.5 | 0.64 | 0.85 | 0.94 | 0.92 | 0.86 | 0.85 | 0.76 | 0.63 | 0.53 | 0.44 | 0.33 | 0.25 | 0.23 | 0.2 |  |  | 0.5383333 | 0.78 | 0.335 | 0.4294872 | 400 | 0.94 | 3 |  | 2 |  | x | [9 empty] | H. Lenz, Marktübersicht schallabsorbierende Anordnungen, Ruhr Universität Bochum, 1981, Seite 205 |  |  | d
1513 | Faserabsorber auf Lochplatte, gelochte Gipsplatte, versetzte Lochung, mit Paratex-Faservlies und 20 mm Mineralfasermatte, Lochdurchmesser 8 und 12 mm, Lochanteil 10,5 % | Perlgips-Kassette gelocht | 4520 07-08 Lochung 8/12/36 | Knauf Hauptverwaltung Iphofen Westdeutsche Gipswerke Postfach 10 D-97343 Iphofen Tel: (+49) 9323 31-0 Fax: (+49) 9323 31-277 http://www.knauf.de E-mail: info@knauf.de |  | 9,5 mm |  | 625 x 625 mm | 500 mm |  | x |  |  |  |  | 0.77 | 0.83 | 0.61 | 0.65 | 0.67 | 0.62 | 0.6 | 0.64 | 0.66 | 0.64 | 0.66 | 0.62 | 0.57 | 0.53 | 0.46 | 0.04 | 0.33 | 0.31 |  |  | 0.61 | 0.655 | 0.43 | 0.6564885 | 125 | 0.83 | 2 |  | 2 |  | x | [9 empty] | H. Lenz, Marktübersicht schallabsorbierende Anordnungen, Ruhr Universität Bochum, 1981, Seite 205 |  |  | d
1514 | Faserabsorber auf Lochplatte, gelochte Gipsplatte, gerade Lochreihen, mit Paratex-Faservlies und 20 mm Mineralfasermatte, Lochdurchmesser 8 mm, Lochanteil 13,0 % | Perlgips-Kassette gelocht | 4520 01-06 Lochung 8/18 | Knauf Hauptverwaltung Iphofen Westdeutsche Gipswerke Postfach 10 D-97343 Iphofen Tel: (+49) 9323 31-0 Fax: (+49) 9323 31-277 http://www.knauf.de E-mail: info@knauf.de |  | 9,5 mm |  | 625 x 625 mm | 53 mm |  | x |  |  |  |  | 0.08 | 0.23 | 0.29 | 0.42 | 0.61 | 0.79 | 0.92 | 0.94 | 0.92 | 0.92 | 0.86 | 0.79 | 0.68 | 0.58 | 0.5 | 0.4 | 0.35 | 0.3 |  |  | 0.595 | 0.775 | 0.465 | 0.6 | 500 | 0.94 | 3 |  | 2 |  | x | [9 empty] | H. Lenz, Marktübersicht schallabsorbierende Anordnungen, Ruhr Universität Bochum, 1981, Seite 206 |  |  | d
1515 | Faserabsorber auf Lochplatte, gelochte Gipsplatte, gerade Lochreihen, mit Paratex-Faservlies und 20 mm Mineralfasermatte, Lochdurchmesser 8 mm, Lochanteil 13,0 % | Perlgips-Kassette gelocht | 4520 01-06 Lochung 8/18 | Knauf Hauptverwaltung Iphofen Westdeutsche Gipswerke Postfach 10 D-97343 Iphofen Tel: (+49) 9323 31-0 Fax: (+49) 9323 31-277 http://www.knauf.de E-mail: info@knauf.de |  | 9,5 mm |  | 625 x 625 mm | 500 mm |  | x |  |  |  |  | 0.83 | 0.91 | 0.61 | 0.63 | 0.62 | 0.59 | 0.59 | 0.69 | 0.7 | 0.65 | 0.67 | 0.65 | 0.62 | 0.58 | 0.55 | 0.58 | 0.41 | 0.39 |  |  | 0.6466667 | 0.655 | 0.495 | 0.7557252 | 125 | 0.91 | 2 |  | 2 |  | x | [9 empty] | H. Lenz, Marktübersicht schallabsorbierende Anordnungen, Ruhr Universität Bochum, 1981, Seite 206 |  |  | d
1516 | Faserabsorber auf Lochplatte, faserarmierter Gips, mindestens feuerhemmend, kassettierte Platte, jede Kassette mit großem Loch, Lochanteil 32,5 % mit Hinterlegung aus Paratex-Faservlies und 30 mm Mineralfaser | Perllit-Dekorplatte | Nr.30 | Knauf Hauptverwaltung Iphofen Westdeutsche Gipswerke Postfach 10 D-97343 Iphofen Tel: (+49) 9323 31-0 Fax: (+49) 9323 31-277 http://www.knauf.de E-mail: info@knauf.de |  |  |  | 625 x 625 mm | 50 mm | ca. 17 kg / m² | x | [5 empty] | 0.15 | 0.25 | 0.35 | 0.44 | 0.62 | 0.81 | 1.03 | 0.93 | 0.82 | 0.74 | 0.63 | 0.55 | 0.47 | 0.41 | 0.38 | 0.35 |  |  |  | 0.53 | 0.735 | 0.41 | 0.5578231 | 500 | 1.03 | 3 |  | 2 |  | x | 4 | [8 empty] | H. Lenz, Marktübersicht schallabsorbierende Anordnungen, Ruhr Universität Bochum, 1981, Seite 207 |  |  | d
1517 | Faserabsorber auf Lochplatte, faserarmierter Gips, mindestens feuerhemmend, kassettierte Platte, jede Kassette mit großem Loch, Lochanteil 32,5 % mit Hinterlegung aus Paratex-Faservlies und 30 mm Mineralfaser | Perllit-Dekorplatte | Nr.30 | Knauf Hauptverwaltung Iphofen Westdeutsche Gipswerke Postfach 10 D-97343 Iphofen Tel: (+49) 9323 31-0 Fax: (+49) 9323 31-277 http://www.knauf.de E-mail: info@knauf.de |  |  |  | 625 x 625 mm | 500 mm | ca. 17 kg / m² | x | [5 empty] | 1.01 | 0.9 | 0.8 | 0.71 | 0.7 | 0.69 | 0.68 | 0.71 | 0.74 | 0.76 | 0.7 | 0.63 | 0.58 | 0.52 | 0.43 | 0.38 |  |  |  | 0.6866667 | 0.695 | 0.48 | 0.6906475 | 125 | 1.01 | 2 |  | 2 |  | x | 4 | [8 empty] | H. Lenz, Marktübersicht schallabsorbierende Anordnungen, Ruhr Universität Bochum, 1981, Seite 207 |  |  | d
1518 | Faserabsorber auf Lochplatte, Gipskörper mit Mineralfaserfüllung, rahmenartig verstärkte Rückseite mit Rieselschutz, mit Alufolie abgeklebt, Doppeltrapez, 6 mm Durchmesser, Lochanteil 11,6 % | Perllit-Deckenkörper mit Schallschluckfüllung | Nr.3310 | Knauf Hauptverwaltung Iphofen Westdeutsche Gipswerke Postfach 10 D-97343 Iphofen Tel: (+49) 9323 31-0 Fax: (+49) 9323 31-277 http://www.knauf.de E-mail: info@knauf.de |  | 30 - 70 mm |  | Länge 750 mm, Breite 335 - 415 mm | 50 mm | ca. 20 kg / m² | x |  |  |  |  | 0.17 | 0.18 | 0.21 | 0.35 | 0.44 | 0.81 | 1 | 1.07 | 1 | 0.77 | 0.63 | 0.53 | 0.51 | 0.44 | 0.33 | 0.29 | 0.27 | 0.29 |  |  | 0.505 | 0.755 | 0.355 | 0.4701987 | 500 | 1.07 | 3 |  | 2 |  | x | [9 empty] | H. Lenz, Marktübersicht schallabsorbierende Anordnungen, Ruhr Universität Bochum, 1981, Seite 208 |  |  | d
1519 | Faserabsorber auf Lochplatte, Gipskörper mit Mineralfaserfüllung, rahmenartig verstärkte Rückseite mit Rieselschutz, mit Alufolie abgeklebt, Doppeltrapez, 6 mm Durchmesser, Lochanteil 11,6 % | Perllit-Deckenkörper mit Schallschluckfüllung | Nr.3310 | Knauf Hauptverwaltung Iphofen Westdeutsche Gipswerke Postfach 10 D-97343 Iphofen Tel: (+49) 9323 31-0 Fax: (+49) 9323 31-277 http://www.knauf.de E-mail: info@knauf.de |  | 30 - 70 mm |  | Länge 750 mm, Breite 335 - 415 mm | 500 mm | ca. 20 kg / m² | x |  |  |  |  | 0.96 | 0.98 | 0.8 | 0.62 | 0.62 | 0.51 | 0.59 | 0.66 | 0.7 | 0.72 | 0.72 | 0.6 | 0.54 | 0.49 | 0.35 | 0.32 | 0.28 | 0.32 |  |  | 0.625 | 0.64 | 0.385 | 0.6015625 | 125 | 0.98 | 2 |  | 2 |  | x | [9 empty] | H. Lenz, Marktübersicht schallabsorbierende Anordnungen, Ruhr Universität Bochum, 1981, Seite 208 |  |  | d
1520 | Faserabsorber auf Lochplatte, Gipskörper mit Mineralfaserfüllung, rahmenartig verstärkte Rückseite mit Rieselschutz, mit Alufolie abgeklebt, Doppeltrapezform, Lochdurchmesser 4,5 - 6 - 8 mm, Lochanteil 3,27 % | Perllit-Deckenkörper mit Schallschluckfüllung | Nr.3320 | Knauf Hauptverwaltung Iphofen Westdeutsche Gipswerke Postfach 10 D-97343 Iphofen Tel: (+49) 9323 31-0 Fax: (+49) 9323 31-277 http://www.knauf.de E-mail: info@knauf.de |  | 30 - 70 mm |  | Länge 750 mm, Breite 335 - 415 mm | 50 mm | ca. 20 kg / m² | x |  |  |  |  | 0.19 | 0.19 | 0.2 | 0.55 | 0.76 | 0.92 | 0.86 | 0.64 | 0.44 | 0.35 | 0.3 | 0.24 | 0.19 | 0.15 | 0.11 | 0.09 | 0.07 | 0.04 |  |  | 0.3516667 | 0.7 | 0.11 | 0.1571429 | 315 | 0.92 | 3 |  | 2 |  | x | [9 empty] | H. Lenz, Marktübersicht schallabsorbierende Anordnungen, Ruhr Universität Bochum, 1981, Seite 209 |  |  | d
1521 | Faserabsorber auf Lochplatte, Gipskörper mit Mineralfaserfüllung, rahmenartig verstärkte Rückseite mit Rieselschutz, mit Alufolie abgeklebt, Doppeltrapezform, Lochdurchmesser 4,5 - 6 - 8 mm, Lochanteil 3,27 % | Perllit-Deckenkörper mit Schallschluckfüllung | Nr.3320 | Knauf Hauptverwaltung Iphofen Westdeutsche Gipswerke Postfach 10 D-97343 Iphofen Tel: (+49) 9323 31-0 Fax: (+49) 9323 31-277 http://www.knauf.de E-mail: info@knauf.de |  | 30 - 70 mm |  | Länge 750 mm, Breite 335 - 415 mm | 500 mm | ca. 20 kg / m² | x |  |  |  |  | 0.9 | 0.96 | 0.63 | 0.55 | 0.48 | 0.4 | 0.5 | 0.52 | 0.51 | 0.45 | 0.38 | 0.37 | 0.25 | 0.22 | 0.19 | 0.15 | 0.12 | 0.1 |  |  | 0.4466667 | 0.5 | 0.17 | 0.34 | 125 | 0.96 | 1 |  | 2 |  | x | [9 empty] | H. Lenz, Marktübersicht schallabsorbierende Anordnungen, Ruhr Universität Bochum, 1981, Seite 209 |  |  | d
1522 | Faserabsorber auf Lochplatte, Gipskörper mit Mineralfaserfüllung, rahmenartig verstärkte Rückseite mit Rieselschutz, mit Alufolie abgeklebt, Trapezform, Lochdurchmesser 4,5 - 6 - 8 mm, Lochanteil 3,37 % | Perllit-Deckenkörper mit Schallschluckfüllung | Nr.3350 | Knauf Hauptverwaltung Iphofen Westdeutsche Gipswerke Postfach 10 D-97343 Iphofen Tel: (+49) 9323 31-0 Fax: (+49) 9323 31-277 http://www.knauf.de E-mail: info@knauf.de |  | 30 - 70 mm |  | Länge 625 mm, Breite 335 - 469 mm | 100 mm | ca. 19 kg / m² | x |  |  |  |  | 0.1 | 0.25 | 0.4 | 0.74 | 0.89 | 0.92 | 0.81 | 0.74 | 0.58 | 0.46 | 0.42 | 0.43 | 0.33 | 0.34 | 0.23 | 0.26 | 0.33 | 0.5 | 0.75 |  | 0.495 | 0.815 | 0.335 | 0.4110429 | 315 | 0.92 | 3 |  | 2 |  | x | [9 empty] | H. Lenz, Marktübersicht schallabsorbierende Anordnungen, Ruhr Universität Bochum, 1981, Seite 210 |  |  | d
1523 | Faserabsorber auf Lochplatte, Gipskörper mit Mineralfaserfüllung, rahmenartig verstärkte Rückseite mit Rieselschutz, mit Alufolie abgeklebt, Trapezform, Lochdurchmesser 4,5 - 6 - 8 mm, Lochanteil 3,37 % | Perllit-Deckenkörper mit Schallschluckfüllung | Nr.3350 | Knauf Hauptverwaltung Iphofen Westdeutsche Gipswerke Postfach 10 D-97343 Iphofen Tel: (+49) 9323 31-0 Fax: (+49) 9323 31-277 http://www.knauf.de E-mail: info@knauf.de |  | 30 - 70 mm |  | Länge 625 mm, Breite 335 - 469 mm | 700 mm | ca. 19 kg / m² | x |  |  |  |  | 0.66 | 0.84 | 0.73 | 0.74 | 0.62 | 0.74 | 0.63 | 0.63 | 0.72 | 0.63 | 0.59 | 0.54 | 0.42 | 0.38 | 0.34 | 0.37 | 0.48 | 0.48 | 0.67 |  | 0.59 | 0.625 | 0.43 | 0.688 | 125 | 0.84 | 2 |  | 2 |  | x | [9 empty] | H. Lenz, Marktübersicht schallabsorbierende Anordnungen, Ruhr Universität Bochum, 1981, Seite 210 |  |  | d
1524 | Beschichtete Akustikplatte auf Metallunterkonstruktion | Sto-Knauf-Akustik-Element-Decke D 125 |  | Knauf Hauptverwaltung Iphofen Westdeutsche Gipswerke Postfach 10 D-97343 Iphofen Tel: (+49) 9323 31-0 Fax: (+49) 9323 31-277 http://www.knauf.de E-mail: info@knauf.de | Sto Silent fein | 30,5 mm + 2,5 - 3 mm Putz |  | 900 x 2100 x 30,5 mm | 460 mm | ca. 21 kg / m² inkl. Putz | [6 empty] | 0.62 |  |  | 0.6 |  |  | 0.72 |  |  | 0.74 |  |  | 0.58 |  |  | 0.53 |  |  |  | 0.6316667 | 0.66 | 0.555 | 0.8409091 | 1000 | 0.74 | 2 |  | 2 |  | x | [9 empty] | Herstellerangabe www.knauf.de |  |  | d
1525 | Beschichtete Akustikplatte auf Metallunterkonstruktion | Sto-Knauf-Akustik-Element-Decke D 125 |  | Knauf Hauptverwaltung Iphofen Westdeutsche Gipswerke Postfach 10 D-97343 Iphofen Tel: (+49) 9323 31-0 Fax: (+49) 9323 31-277 http://www.knauf.de E-mail: info@knauf.de | Sto Silent fein | 30,5 mm + 2,5 - 3 mm Putz |  | 900 x 2100 x 30,5 mm |  | ca. 21 kg / m² inkl. Putz | [5 empty] | 0.3 | 0.42 | 0.69 | 0.59 | 0.7 | 0.82 | 0.81 | 0.82 | 0.78 | 0.74 | 0.73 | 0.71 | 0.7 | 0.65 | 0.58 | 0.54 | 0.61 | 0.54 |  |  | 0.655 | 0.76 | 0.63 | 0.8289474 | 315 | 0.82 | 2 |  | 2 |  | x | [9 empty] | Angabe:www.stucknagel.de | Prüfinstitut: Müller BBM |  | d
1526 | Akustikputz, gipsgebunden, Baustoffklasse A1 | Knauf Akustikputz | P 142 | Knauf Hauptverwaltung Iphofen Westdeutsche Gipswerke Postfach 10 D-97343 Iphofen Tel: (+49) 9323 31-0 Fax: (+49) 9323 31-277 http://www.knauf.de E-mail: info@knauf.de |  |  |  |  | 0, direkt auf Massivdecke | ca. 3 kg / m² bei 15 mm Schichtdicke | [5 empty] | 0.03 | 0.04 | 0.04 | 0.06 | 0.09 | 0.12 | 0.19 | 0.24 | 0.31 | 0.37 | 0.43 | 0.52 | 0.61 | 0.72 | 0.81 | 0.98 | 1.06 | 1.01 |  |  | 0.43 | 0.165 | 0.89 | 5.393939 | 4000 | 1.06 | 4 |  | 2 |  | x | [9 empty] | Herstellerangabe www.knauf.de |  |  | d
1527 | Akustikputz, gipsgebunden, Baustoffklasse A1 | Knauf Akustikputz | P 142 | Knauf Hauptverwaltung Iphofen Westdeutsche Gipswerke Postfach 10 D-97343 Iphofen Tel: (+49) 9323 31-0 Fax: (+49) 9323 31-277 http://www.knauf.de E-mail: info@knauf.de |  |  |  |  | 60 mm, auf Deckenbekleidung aus Gipsplatten | ca. 3 kg / m² bei 15 mm Schichtdicke | [5 empty] | 0.11 | 0.19 | 0.17 | 0.17 | 0.15 | 0.15 | 0.18 | 0.21 | 0.25 | 0.33 | 0.42 | 0.5 | 0.6 | 0.72 | 0.81 | 0.99 | 1.01 | 1.03 |  |  | 0.45 | 0.18 | 0.865 | 4.805556 | 5000 | 1.03 | 4 |  | 2 |  | x | [9 empty] | Herstellerangabe www.knauf.de |  |  | d
1528 | Akustikdesignplatte auf Unterkonstruktion mit Verbundplatte, 20 mm Mineralfaserdämmstoff hinterlegt inkl.Standard-Faservlies, Brandschutz F30A alleinvon unten/oben, ballwurfsicher, gerade Rundlochung 8/18, Lochanteil 15,5 % | Knauf Twin | D 123 Lochung 8/18 | Knauf Hauptverwaltung Iphofen Westdeutsche Gipswerke Postfach 10 D-97343 Iphofen Tel: (+49) 9323 31-0 Fax: (+49) 9323 31-277 http://www.knauf.de E-mail: info@knauf.de |  | 12,5 + 12,5 mm |  | 1188 mm x 1998 mm | 358 mm | [6 empty] | 0.26 | 0.26 | 0.31 | 0.38 | 0.54 | 0.58 | 0.75 | 0.87 | 0.99 | 1.08 | 0.97 | 0.86 | 0.77 | 0.66 | 0.6 | 0.56 | 0.57 | 0.66 |  |  | 0.645 | 0.705 | 0.615 | 0.8723404 | 800 | 1.08 | 2 |  | 2 |  | x | 1 | 4 | [7 empty] | Herstellerangabe www.knauf.de |  |  | d
1529 | Akustikdesignplatte auf Unterkonstruktion mit Verbundplatte, 20 mm Mineralfaserdämmstoff hinterlegt inkl. Standard-Faservlies, Brandschutz F30A alleinvon unten/oben, ballwurfsicher, gerade Rundlochung 15/30, Lochanteil 19,6 % | Knauf Twin | D 123 Lochung 15/30 | Knauf Hauptverwaltung Iphofen Westdeutsche Gipswerke Postfach 10 D-97343 Iphofen Tel: (+49) 9323 31-0 Fax: (+49) 9323 31-277 http://www.knauf.de E-mail: info@knauf.de |  | 12,5 + 12,5 mm |  | 1200 mm x 1980 mm | 358 mm | [6 empty] | 0.28 | 0.29 | 0.31 | 0.39 | 0.49 | 0.61 | 0.75 | 0.87 | 1.01 | 1.08 | 1 | 0.95 | 0.84 | 0.71 | 0.63 | 0.58 | 0.62 | 0.73 |  |  | 0.6633333 | 0.68 | 0.665 | 0.9779412 | 800 | 1.08 | 2 |  | 2 |  | x | 1 | 4 | [7 empty] | Herstellerangabe www.knauf.de |  |  | d
1530 | Akustikdesignplatte auf Unterkonstruktion mit Verbundplatte, 20 mm Mineralfaserdämmstoff hinterlegt inkl. Standard-Faservlies, Brandschutz F30A alleinvon unten/oben, ballwurfsicher, Streulochung 12/20/35, Lochanteil 9,8 % | Knauf Twin | D 123 Lochung 12/20/35 | Knauf Hauptverwaltung Iphofen Westdeutsche Gipswerke Postfach 10 D-97343 Iphofen Tel: (+49) 9323 31-0 Fax: (+49) 9323 31-277 http://www.knauf.de E-mail: info@knauf.de |  | 12,5 + 12,5 mm |  | 1200 mm x 1875 mm od. 2500 mm | 358 mm | [6 empty] | 0.32 | 0.22 | 0.32 | 0.42 | 0.63 | 0.66 | 0.66 | 0.77 | 0.8 | 0.8 | 0.64 | 0.59 | 0.5 | 0.41 | 0.38 | 0.38 | 0.4 | 0.41 |  |  | 0.5116667 | 0.7 | 0.405 | 0.5785714 | 630 | 0.8 | 2 |  | 2 |  | x | 1 | 4 | [7 empty] | Herstellerangabe www.knauf.de |  |  | d
1531 | Akustikdesignplatte, gelochte Gipskartonplatte auf Unterkonstruktion, ballwurfsicher, gerade Rundlochung 6/18 R, Lochanteil 8,7 %, inkl. Standard-Faservlies | Akustikdesignplatte | D 127 Lochung 6/18R | Knauf Hauptverwaltung Iphofen Westdeutsche Gipswerke Postfach 10 D-97343 Iphofen Tel: (+49) 9323 31-0 Fax: (+49) 9323 31-277 http://www.knauf.de E-mail: info@knauf.de |  | 12,5 mm |  | 1188 mm x 1998 mm | 400 mm | <15 kg / m² | [5 empty] | 0.5 | 0.55 | 0.82 | 0.8 | 0.83 | 0.75 | 0.64 | 0.56 | 0.61 | 0.55 | 0.52 | 0.46 | 0.41 | 0.37 | 0.32 | 0.32 | 0.38 |  |  |  | 0.535 | 0.695 | 0.375 | 0.5395683 | 250 | 0.83 | 2 | 1 | 2 |  | x | 1 | [8 empty] | Herstellerangabe www.knauf.de |  |  | d
1532 | Akustikdesignplatte, gelochte Gipskartonplatte auf Unterkonstruktion, ballwurfsicher, gerade Rundlochung 6/18 R, Lochanteil 8,7 %, inkl. Standard-Faservlies | Akustikdesignplatte | D 127 Lochung 6/18R | Knauf Hauptverwaltung Iphofen Westdeutsche Gipswerke Postfach 10 D-97343 Iphofen Tel: (+49) 9323 31-0 Fax: (+49) 9323 31-277 http://www.knauf.de E-mail: info@knauf.de |  | 12,5 mm |  | 1188 mm x 1998 mm | 60 mm | <15 kg / m² | [5 empty] | 0.08 | 0.19 | 0.11 | 0.2 | 0.3 | 0.42 | 0.64 | 0.74 | 0.86 | 0.8 | 0.7 | 0.6 | 0.52 | 0.35 | 0.36 | 0.46 | 0.59 |  |  |  | 0.4783333 | 0.52 | 0.47 | 0.9038462 | 630 | 0.86 | 2 | 1 | 2 |  | x | 1 | [8 empty] | Herstellerangabe www.knauf.de |  |  | d
1533 | Akustikdesignplatte, gelochte Gipskartonplatte auf Unterkonstruktion, ballwurfsicher, gerade Rundlochung 6/18 R, Lochanteil 8,7 %, hinterlegt mit Mineralfaser 20 mm, inkl. Standard-Faservlies | Akustikdesignplatte | D 127 Lochung 6/18R | Knauf Hauptverwaltung Iphofen Westdeutsche Gipswerke Postfach 10 D-97343 Iphofen Tel: (+49) 9323 31-0 Fax: (+49) 9323 31-277 http://www.knauf.de E-mail: info@knauf.de |  | 12,5 mm + 20 mm Mineralfaser |  | 1188 mm x 1998 mm | 400 mm | <15 kg / m² | [5 empty] | 0.58 | 0.62 | 0.8 | 0.9 | 0.83 | 0.8 | 0.7 | 0.71 | 0.73 | 0.71 | 0.64 | 0.55 | 0.47 | 0.72 | 0.39 | 0.4 | 0.51 |  |  |  | 0.6716667 | 0.77 | 0.615 | 0.7987013 | 200 | 0.9 | 2 | 1 | 2 |  | x | 1 | [8 empty] | Herstellerangabe www.knauf.de |  |  | d
1534 | Akustikdesignplatte, gelochte Gipskartonplatte auf Unterkonstruktion, ballwurfsicher, gerade Rundlochung 6/18 R, Lochanteil 8,7 %, hinterlegt mit Mineralfaser 20 mm, inkl. Standard-Faservlies | Akustikdesignplatte | D 127 Lochung 6/18R | Knauf Hauptverwaltung Iphofen Westdeutsche Gipswerke Postfach 10 D-97343 Iphofen Tel: (+49) 9323 31-0 Fax: (+49) 9323 31-277 http://www.knauf.de E-mail: info@knauf.de |  | 12,5 mm + 20 mm Mineralfaser |  | 1188 mm x 1998 mm | 60 mm | <15 kg / m² | [5 empty] | 0.18 | 0.33 | 0.32 | 0.58 | 0.64 | 0.81 | 0.98 | 0.99 | 0.98 | 0.8 | 0.63 | 0.5 | 0.4 | 0.29 | 0.3 | 0.39 | 0.45 |  |  |  | 0.555 | 0.815 | 0.37 | 0.4539877 | 500 | 0.99 | 2 | 3 | 2 |  | x | 1 | [8 empty] | Herstellerangabe www.knauf.de |  |  | d
1535 | Akustikdesignplatte, gelochte Gipskartonplatte auf Unterkonstruktion, ballwurfsicher, gerade Rundlochung 8/18 R, Lochanteil 15,5 %, inkl. Standard-Faservlies | Akustikdesignplatte | D 127 Lochung 8/18R | Knauf Hauptverwaltung Iphofen Westdeutsche Gipswerke Postfach 10 D-97343 Iphofen Tel: (+49) 9323 31-0 Fax: (+49) 9323 31-277 http://www.knauf.de E-mail: info@knauf.de |  | 12,5 mm |  | 1188 mm x 1998 mm | 400 mm | <15 kg / m² | [5 empty] | 0.47 | 0.56 | 0.91 | 0.86 | 0.84 | 0.8 | 0.6 | 0.53 | 0.63 | 0.6 | 0.56 | 0.5 | 0.49 | 0.43 | 0.4 | 0.41 | 0.48 |  |  |  | 0.5666667 | 0.685 | 0.455 | 0.6642336 | 160 | 0.91 | 2 |  | 2 |  | x | 1 | [8 empty] | Herstellerangabe www.knauf.de |  |  | d
1536 | Akustikdesignplatte, gelochte Gipskartonplatte auf Unterkonstruktion, ballwurfsicher, gerade Rundlochung 8/18 R, Lochanteil 15,5 %, inkl. Standard-Faservlies | Akustikdesignplatte | D 127 Lochung 8/18R | Knauf Hauptverwaltung Iphofen Westdeutsche Gipswerke Postfach 10 D-97343 Iphofen Tel: (+49) 9323 31-0 Fax: (+49) 9323 31-277 http://www.knauf.de E-mail: info@knauf.de |  | 12,5 mm |  | 1188 mm x 1998 mm | 60 mm | <15 kg / m² | [5 empty] | 0.09 | 0.16 | 0.1 | 0.13 | 0.23 | 0.32 | 0.5 | 0.67 | 0.83 | 0.9 | 0.82 | 0.75 | 0.6 | 0.48 | 0.48 | 0.55 | 0.69 |  |  |  | 0.5083333 | 0.45 | 0.585 | 1.3 | 800 | 0.9 | 2 |  | 2 |  | x | 1 | [8 empty] | Herstellerangabe www.knauf.de |  |  | d
1537 | Akustikdesignplatte, gelochte Gipskartonplatte auf Unterkonstruktion, ballwurfsicher, gerade Rundlochung 8/18 R, Lochanteil 15,5 %, hinterlegt mit Mineralfaser 20 mm, inkl. Standard-Faservlies | Akustikdesignplatte | D 127 Lochung 8/18R | Knauf Hauptverwaltung Iphofen Westdeutsche Gipswerke Postfach 10 D-97343 Iphofen Tel: (+49) 9323 31-0 Fax: (+49) 9323 31-277 http://www.knauf.de E-mail: info@knauf.de |  | 12,5 mm + 20 mm Mineralfaser |  | 1188 mm x 1998 mm | 400 mm | <15 kg / m² | [5 empty] | 0.56 | 0.68 | 0.91 | 0.9 | 0.93 | 0.85 | 0.75 | 0.76 | 0.84 | 0.85 | 0.84 | 0.76 | 0.68 | 0.56 | 0.53 | 0.54 | 0.65 |  |  |  | 0.7366667 | 0.845 | 0.605 | 0.7159763 | 250 | 0.93 | 2 |  | 2 |  | x | 1 | [8 empty] | Herstellerangabe www.knauf.de |  |  | d
1538 | Akustikdesignplatte, gelochte Gipskartonplatte auf Unterkonstruktion, ballwurfsicher, gerade Rundlochung 8/18 R, Lochanteil 15,5 %, hinterlegt mit Mineralfaser 20 mm, inkl. Standard-Faservlies | Akustikdesignplatte | D 127 Lochung 8/18R | Knauf Hauptverwaltung Iphofen Westdeutsche Gipswerke Postfach 10 D-97343 Iphofen Tel: (+49) 9323 31-0 Fax: (+49) 9323 31-277 http://www.knauf.de E-mail: info@knauf.de |  | 12,5 mm + 20 mm Mineralfaser |  | 1188 mm x 1998 mm | 60 mm | <15 kg / m² | [5 empty] | 0.18 | 0.29 | 0.26 | 0.42 | 0.55 | 0.78 | 0.99 | 1.07 | 1.09 | 1.03 | 0.86 | 0.7 | 0.58 | 0.45 | 0.45 | 0.5 | 0.56 |  |  |  | 0.63 | 0.81 | 0.505 | 0.6234568 | 630 | 1.09 | 2 |  | 2 |  | x | 1 | [8 empty] | Herstellerangabe www.knauf.de |  |  | d
1539 | Akustikdesignplatte, gelochte Gipskartonplatte auf Unterkonstruktion, ballwurfsicher, gerade Rundlochung 10/23 R, Lochanteil 14,8 %, inkl. Standard-Faservlies | Akustikdesignplatte | D 127 Lochung 10/23R | Knauf Hauptverwaltung Iphofen Westdeutsche Gipswerke Postfach 10 D-97343 Iphofen Tel: (+49) 9323 31-0 Fax: (+49) 9323 31-277 http://www.knauf.de E-mail: info@knauf.de |  | 12,5 mm |  | 1196 mm x 2001 mm | 400 mm | <15 kg / m² | [5 empty] | 0.43 | 0.56 | 0.9 | 0.86 | 0.86 | 0.8 | 0.6 | 0.55 | 0.62 | 0.6 | 0.57 | 0.5 | 0.47 | 0.42 | 0.4 | 0.39 | 0.45 |  |  |  | 0.5683333 | 0.705 | 0.435 | 0.6170213 | 160 | 0.9 | 2 |  | 2 |  | x | 1 | [8 empty] | Herstellerangabe www.knauf.de |  |  | d
1540 | Akustikdesignplatte, gelochte Gipskartonplatte auf Unterkonstruktion, ballwurfsicher, gerade Rundlochung 10/23 R, Lochanteil 14,8 %, inkl. Standard-Faservlies | Akustikdesignplatte | D 127 Lochung 10/23R | Knauf Hauptverwaltung Iphofen Westdeutsche Gipswerke Postfach 10 D-97343 Iphofen Tel: (+49) 9323 31-0 Fax: (+49) 9323 31-277 http://www.knauf.de E-mail: info@knauf.de |  | 12,5 mm |  | 1196 mm x 2001 mm | 60 mm | <15 kg / m² | [5 empty] | 0.08 | 0.19 | 0.08 | 0.13 | 0.22 | 0.39 | 0.5 | 0.69 | 0.84 | 0.89 | 0.8 | 0.65 | 0.56 | 0.44 | 0.43 | 0.47 | 0.63 |  |  |  | 0.495 | 0.455 | 0.535 | 1.175824 | 800 | 0.89 | 2 |  | 2 |  | x | 1 | [8 empty] | Herstellerangabe www.knauf.de |  |  | d
1541 | Akustikdesignplatte, gelochte Gipskartonplatte auf Unterkonstruktion, ballwurfsicher, gerade Rundlochung 10/23 R, Lochanteil 14,8 %, hinterlegt mit Mineralfaser 20 mm, inkl. Standard-Faservlies | Akustikdesignplatte | D 127 Lochung 10/23R | Knauf Hauptverwaltung Iphofen Westdeutsche Gipswerke Postfach 10 D-97343 Iphofen Tel: (+49) 9323 31-0 Fax: (+49) 9323 31-277 http://www.knauf.de E-mail: info@knauf.de |  | 12,5 mm + 20 mm Mineralfaser |  | 1196 mm x 2001 mm | 400 mm | <15 kg / m² | [5 empty] | 0.55 | 0.67 | 0.87 | 0.93 | 0.94 | 0.86 | 0.74 | 0.76 | 0.83 | 0.84 | 0.8 | 0.68 | 0.66 | 0.55 | 0.54 | 0.54 | 0.64 |  |  |  | 0.7266667 | 0.85 | 0.595 | 0.7 | 250 | 0.94 | 2 |  | 2 |  | x | 1 | [8 empty] | Herstellerangabe www.knauf.de |  |  | d
1542 | Akustikdesignplatte, gelochte Gipskartonplatte auf Unterkonstruktion, ballwurfsicher, gerade Rundlochung 10/23 R, Lochanteil 14,8 %, hinterlegt mit Mineralfaser 20 mm, inkl. Standard-Faservlies | Akustikdesignplatte | D 127 Lochung 10/23R | Knauf Hauptverwaltung Iphofen Westdeutsche Gipswerke Postfach 10 D-97343 Iphofen Tel: (+49) 9323 31-0 Fax: (+49) 9323 31-277 http://www.knauf.de E-mail: info@knauf.de |  | 12,5 mm + 20 mm Mineralfaser |  | 1196 mm x 2001 mm | 60 mm | <15 kg / m² | [5 empty] | 0.15 | 0.29 | 0.32 | 0.42 | 0.58 | 0.8 | 1 | 1.1 | 1.1 | 0.99 | 0.82 | 0.68 | 0.6 | 0.53 | 0.54 | 0.62 | 0.83 |  |  |  | 0.6916667 | 0.84 | 0.68 | 0.8095238 | 500 | 1.1 | 2 |  | 2 |  | x | 1 | [8 empty] | Herstellerangabe www.knauf.de |  |  | d
1543 | Akustikdesignplatte, gelochte Gipskartonplatte auf Unterkonstruktion, ballwurfsicher, gerade Rundlochung 12/25 R, Lochanteil 18,1 %, inkl. Standard-Faservlies | Akustikdesignplatte | D 127 Lochung 12/25R | Knauf Hauptverwaltung Iphofen Westdeutsche Gipswerke Postfach 10 D-97343 Iphofen Tel: (+49) 9323 31-0 Fax: (+49) 9323 31-277 http://www.knauf.de E-mail: info@knauf.de |  | 12,5 mm |  | 1200 mm x 2000 mm | 400 mm | <15 kg / m² | [5 empty] | 0.38 | 0.6 | 0.9 | 0.87 | 0.87 | 0.78 | 0.6 | 0.52 | 0.62 | 0.61 | 0.56 | 0.5 | 0.49 | 0.43 | 0.42 | 0.43 | 0.51 |  |  |  | 0.5816667 | 0.695 | 0.47 | 0.676259 | 160 | 0.9 | 2 |  | 2 |  | x | 1 | [8 empty] | Herstellerangabe www.knauf.de |  |  | d
1544 | Akustikdesignplatte, gelochte Gipskartonplatte auf Unterkonstruktion, ballwurfsicher, gerade Rundlochung 12/25 R, Lochanteil 18,1 %, inkl. Standard-Faservlies | Akustikdesignplatte | D 127 Lochung 12/25R | Knauf Hauptverwaltung Iphofen Westdeutsche Gipswerke Postfach 10 D-97343 Iphofen Tel: (+49) 9323 31-0 Fax: (+49) 9323 31-277 http://www.knauf.de E-mail: info@knauf.de |  | 12,5 mm |  | 1200 mm x 2000 mm | 60 mm | <15 kg / m² | [5 empty] | 0.09 | 0.17 | 0.08 | 0.1 | 0.21 | 0.29 | 0.45 | 0.63 | 0.8 | 0.85 | 0.81 | 0.66 | 0.6 | 0.46 | 0.48 | 0.53 | 0.68 |  |  |  | 0.4933333 | 0.42 | 0.57 | 1.357143 | 800 | 0.85 | 2 |  | 2 |  | x | 1 | [8 empty] | Herstellerangabe www.knauf.de |  |  | d
1545 | Akustikdesignplatte, gelochte Gipskartonplatte auf Unterkonstruktion, ballwurfsicher, gerade Rundlochung 12/25 R, Lochanteil 18,1 %, hinterlegt mit Mineralfaser 20 mm, inkl. Standard-Faservlies | Akustikdesignplatte | D 127 Lochung 12/25R | Knauf Hauptverwaltung Iphofen Westdeutsche Gipswerke Postfach 10 D-97343 Iphofen Tel: (+49) 9323 31-0 Fax: (+49) 9323 31-277 http://www.knauf.de E-mail: info@knauf.de |  | 12,5 mm + 20 mm Mineralfaser |  | 1200 mm x 2000 mm | 400 mm | <15 kg / m² | [5 empty] | 0.56 | 0.67 | 0.98 | 0.91 | 0.92 | 0.82 | 0.76 | 0.75 | 0.86 | 0.87 | 0.84 | 0.75 | 0.72 | 0.62 | 0.59 | 0.6 | 0.73 |  |  |  | 0.755 | 0.835 | 0.675 | 0.8083832 | 160 | 0.98 | 2 |  | 2 |  | x | 1 | [8 empty] | Herstellerangabe www.knauf.de |  |  | d
1546 | Akustikdesignplatte, gelochte Gipskartonplatte auf Unterkonstruktion, ballwurfsicher, gerade Rundlochung 12/25 R, Lochanteil 18,1 %, hinterlegt mit Mineralfaser 20 mm, inkl. Standard-Faservlies | Akustikdesignplatte | D 127 Lochung 12/25R | Knauf Hauptverwaltung Iphofen Westdeutsche Gipswerke Postfach 10 D-97343 Iphofen Tel: (+49) 9323 31-0 Fax: (+49) 9323 31-277 http://www.knauf.de E-mail: info@knauf.de |  | 12,5 mm + 20 mm Mineralfaser |  | 1200 mm x 2000 mm | 60 mm | <15 kg / m² | [5 empty] | 0.18 | 0.29 | 0.22 | 0.4 | 0.51 | 0.79 | 0.99 | 1.12 | 1.11 | 1.03 | 0.85 | 0.7 | 0.6 | 0.45 | 0.45 | 0.52 | 0.58 |  |  |  | 0.6333333 | 0.815 | 0.515 | 0.6319018 | 500 | 1.12 | 2 |  | 2 |  | x | 1 | [8 empty] | Herstellerangabe www.knauf.de |  |  | d
1547 | Akustikdesignplatte, gelochte Gipskartonplatte auf Unterkonstruktion, ballwurfsicher, gerade Rundlochung 15/30 R, Lochanteil 19,6 %, inkl. Standard-Faservlies | Akustikdesignplatte | D 127 Lochung 15/30R | Knauf Hauptverwaltung Iphofen Westdeutsche Gipswerke Postfach 10 D-97343 Iphofen Tel: (+49) 9323 31-0 Fax: (+49) 9323 31-277 http://www.knauf.de E-mail: info@knauf.de |  | 12,5 mm |  | 1200 mm x 1980 mm | 400 mm | <15 kg / m² | [5 empty] | 0.39 | 0.56 | 0.86 | 0.87 | 0.86 | 0.8 | 0.6 | 0.51 | 0.6 | 0.62 | 0.55 | 0.49 | 0.49 | 0.43 | 0.41 | 0.4 | 0.5 |  |  |  | 0.5683333 | 0.685 | 0.465 | 0.6788321 | 200 | 0.87 | 2 |  | 2 |  | x | 1 | [8 empty] | Herstellerangabe www.knauf.de |  |  | d
1548 | Akustikdesignplatte, gelochte Gipskartonplatte auf Unterkonstruktion, ballwurfsicher, gerade Rundlochung 15/30 R, Lochanteil 19,6 %, inkl. Standard-Faservlies | Akustikdesignplatte | D 127 Lochung 15/30R | Knauf Hauptverwaltung Iphofen Westdeutsche Gipswerke Postfach 10 D-97343 Iphofen Tel: (+49) 9323 31-0 Fax: (+49) 9323 31-277 http://www.knauf.de E-mail: info@knauf.de |  | 12,5 mm |  | 1200 mm x 1980 mm | 60 mm | <15 kg / m² | [5 empty] | 0.07 | 0.15 | 0.07 | 0.08 | 0.21 | 0.26 | 0.48 | 0.62 | 0.82 | 0.91 | 0.8 | 0.62 | 0.59 | 0.46 | 0.46 | 0.55 | 0.63 |  |  |  | 0.4783333 | 0.415 | 0.545 | 1.313253 | 800 | 0.91 | 2 |  | 2 |  | x | 1 | [8 empty] | Herstellerangabe www.knauf.de |  |  | d
1549 | Akustikdesignplatte, gelochte Gipskartonplatte auf Unterkonstruktion, ballwurfsicher, gerade Rundlochung 15/30 R, Lochanteil 19,6 %, hinterlegt mit Mineralfaser 20 mm, inkl. Standard-Faservlies | Akustikdesignplatte | D 127 Lochung 15/30R | Knauf Hauptverwaltung Iphofen Westdeutsche Gipswerke Postfach 10 D-97343 Iphofen Tel: (+49) 9323 31-0 Fax: (+49) 9323 31-277 http://www.knauf.de E-mail: info@knauf.de |  | 12,5 mm + 20 mm Mineralfaser |  | 1200 mm x 1980 mm | 400 mm | <15 kg / m² | [5 empty] | 0.5 | 0.66 | 0.94 | 0.93 | 0.9 | 0.83 | 0.76 | 0.77 | 0.86 | 0.87 | 0.83 | 0.78 | 0.7 | 0.63 | 0.6 | 0.6 | 0.71 |  |  |  | 0.75 | 0.835 | 0.67 | 0.8023952 | 160 | 0.94 | 2 |  | 2 |  | x | 1 | [8 empty] | Herstellerangabe www.knauf.de |  |  | d
1550 | Akustikdesignplatte, gelochte Gipskartonplatte auf Unterkonstruktion, ballwurfsicher, gerade Rundlochung 15/30 R, Lochanteil 19,6 %, hinterlegt mit Mineralfaser 20 mm, inkl. Standard-Faservlies | Akustikdesignplatte | D 127 Lochung 15/30R | Knauf Hauptverwaltung Iphofen Westdeutsche Gipswerke Postfach 10 D-97343 Iphofen Tel: (+49) 9323 31-0 Fax: (+49) 9323 31-277 http://www.knauf.de E-mail: info@knauf.de |  | 12,5 mm + 20 mm Mineralfaser |  | 1200 mm x 1980 mm | 60 mm | <15 kg / m² | [5 empty] | 0.18 | 0.29 | 0.2 | 0.4 | 0.52 | 0.7 | 0.87 | 1.08 | 1.1 | 1.05 | 0.87 | 0.7 | 0.67 | 0.53 | 0.53 | 0.63 | 0.7 |  |  |  | 0.665 | 0.8 | 0.615 | 0.76875 | 630 | 1.1 | 2 |  | 2 |  | x | 1 | [8 empty] | Herstellerangabe www.knauf.de |  |  | d
1551 | Akustikdesignplatte, gelochte Gipskartonplatte auf Unterkonstruktion, ballwurfsicher, versetzte Rundlochung 8/12/50 R, Lochanteil 13,1 %, inkl. Standard-Faservlies | Akustikdesignplatte | D 127 Lochung 8/12/50R | Knauf Hauptverwaltung Iphofen Westdeutsche Gipswerke Postfach 10 D-97343 Iphofen Tel: (+49) 9323 31-0 Fax: (+49) 9323 31-277 http://www.knauf.de E-mail: info@knauf.de |  | 12,5 mm |  | 1200 mm x 2000 mm | 400 mm | <15 kg / m² | [5 empty] | 0.47 | 0.62 | 0.89 | 0.87 | 0.84 | 0.8 | 0.6 | 0.54 | 0.61 | 0.6 | 0.54 | 0.47 | 0.47 | 0.38 | 0.36 | 0.37 | 0.42 |  |  |  | 0.5566667 | 0.69 | 0.4 | 0.5797101 | 160 | 0.89 | 2 |  | 2 |  | x | 1 | [8 empty] | Herstellerangabe www.knauf.de |  |  | d
1552 | Akustikdesignplatte, gelochte Gipskartonplatte auf Unterkonstruktion, ballwurfsicher, versetzte Rundlochung 8/12/50 R, Lochanteil 13,1 %, inkl. Standard-Faservlies | Akustikdesignplatte | D 127 Lochung 8/12/50R | Knauf Hauptverwaltung Iphofen Westdeutsche Gipswerke Postfach 10 D-97343 Iphofen Tel: (+49) 9323 31-0 Fax: (+49) 9323 31-277 http://www.knauf.de E-mail: info@knauf.de |  | 12,5 mm |  | 1200 mm x 2000 mm | 60 mm | <15 kg / m² | [5 empty] | 0.09 | 0.18 | 0.09 | 0.15 | 0.25 | 0.35 | 0.58 | 0.7 | 0.86 | 0.87 | 0.77 | 0.62 | 0.53 | 0.4 | 0.4 | 0.47 | 0.6 |  |  |  | 0.4833333 | 0.475 | 0.5 | 1.052632 | 800 | 0.87 | 2 |  | 2 |  | x | 1 | [8 empty] | Herstellerangabe www.knauf.de |  |  | d
1553 | Akustikdesignplatte, gelochte Gipskartonplatte auf Unterkonstruktion, ballwurfsicher, versetzte Rundlochung 8/12/50 R, Lochanteil 13,1 %, hinterlegt mit Mineralfaser 20 mm, inkl. Standard-Faservlies | Akustikdesignplatte | D 127 Lochung 8/12/50R | Knauf Hauptverwaltung Iphofen Westdeutsche Gipswerke Postfach 10 D-97343 Iphofen Tel: (+49) 9323 31-0 Fax: (+49) 9323 31-277 http://www.knauf.de E-mail: info@knauf.de |  | 12,5 mm + 20 mm Mineralfaser |  | 1200 mm x 2000 mm | 400 mm | <15 kg / m² | [5 empty] | 0.52 | 0.65 | 0.9 | 0.88 | 0.89 | 0.85 | 0.72 | 0.73 | 0.81 | 0.79 | 0.77 | 0.63 | 0.59 | 0.49 | 0.46 | 0.49 | 0.61 |  |  |  | 0.69 | 0.81 | 0.55 | 0.6790123 | 160 | 0.9 | 2 |  | 2 |  | x | 1 | [8 empty] | Herstellerangabe www.knauf.de |  |  | d
1554 | Akustikdesignplatte, gelochte Gipskartonplatte auf Unterkonstruktion, ballwurfsicher, versetzte Rundlochung 8/12/50 R, Lochanteil 13,1 %, hinterlegt mit Mineralfaser 20 mm, inkl. Standard-Faservlies | Akustikdesignplatte | D 127 Lochung 8/12/50R | Knauf Hauptverwaltung Iphofen Westdeutsche Gipswerke Postfach 10 D-97343 Iphofen Tel: (+49) 9323 31-0 Fax: (+49) 9323 31-277 http://www.knauf.de E-mail: info@knauf.de |  | 12,5 mm + 20 mm Mineralfaser |  | 1200 mm x 2000 mm | 60 mm | <15 kg / m² | [5 empty] | 0.19 | 0.3 | 0.26 | 0.47 | 0.61 | 0.82 | 0.9 | 1.11 | 1.1 | 0.98 | 0.75 | 0.6 | 0.5 | 0.36 | 0.35 | 0.42 | 0.47 |  |  |  | 0.6 | 0.86 | 0.415 | 0.4825581 | 500 | 1.11 | 2 |  | 2 |  | x | 1 | [8 empty] | Herstellerangabe www.knauf.de |  |  | d
1555 | Akustikdesignplatte, gelochte Gipskartonplatte auf Unterkonstruktion, ballwurfsicher, versetzte Rundlochung 12/20/66 R, Lochanteil 19,6 %, inkl. Standard-Faservlies | Akustikdesignplatte | D 127 Lochung 12/20/66R | Knauf Hauptverwaltung Iphofen Westdeutsche Gipswerke Postfach 10 D-97343 Iphofen Tel: (+49) 9323 31-0 Fax: (+49) 9323 31-277 http://www.knauf.de E-mail: info@knauf.de |  | 12,5 mm |  | 1188 mm x 1980 mm | 400 mm | <15 kg / m² | [5 empty] | 0.4 | 0.58 | 0.9 | 0.88 | 0.86 | 0.8 | 0.6 | 0.5 | 0.62 | 0.59 | 0.56 | 0.53 | 0.45 | 0.41 | 0.39 | 0.4 | 0.5 |  |  |  | 0.5683333 | 0.68 | 0.455 | 0.6691176 | 160 | 0.9 | 2 |  | 2 |  | x | 1 | [8 empty] | Herstellerangabe www.knauf.de |  |  | d
1556 | Akustikdesignplatte, gelochte Gipskartonplatte auf Unterkonstruktion, ballwurfsicher, versetzte Rundlochung 12/20/66 R, Lochanteil 19,6 %, inkl. Standard-Faservlies | Akustikdesignplatte | D 127 Lochung 12/20/66R | Knauf Hauptverwaltung Iphofen Westdeutsche Gipswerke Postfach 10 D-97343 Iphofen Tel: (+49) 9323 31-0 Fax: (+49) 9323 31-277 http://www.knauf.de E-mail: info@knauf.de |  | 12,5 mm |  | 1188 mm x 1980 mm | 60 mm | <15 kg / m² | [5 empty] | 0.08 | 0.16 | 0.08 | 0.1 | 0.21 | 0.28 | 0.45 | 0.62 | 0.82 | 0.88 | 0.79 | 0.7 | 0.6 | 0.41 | 0.44 | 0.55 | 0.69 |  |  |  | 0.48 | 0.415 | 0.55 | 1.325301 | 800 | 0.88 | 2 |  | 2 |  | x | 1 | [8 empty] | Herstellerangabe www.knauf.de |  |  | d
1557 | Akustikdesignplatte, gelochte Gipskartonplatte auf Unterkonstruktion, ballwurfsicher, versetzte Rundlochung 12/20/66 R, Lochanteil 19,6 %, hinterlegt mit Mineralfaser 20 mm, inkl. Standard-Faservlies | Akustikdesignplatte | D 127 Lochung 12/20/66R | Knauf Hauptverwaltung Iphofen Westdeutsche Gipswerke Postfach 10 D-97343 Iphofen Tel: (+49) 9323 31-0 Fax: (+49) 9323 31-277 http://www.knauf.de E-mail: info@knauf.de |  | 12,5 mm + 20 mm Mineralfaser |  | 1188 mm x 1980 mm | 400 mm | <15 kg / m² | [5 empty] | 0.51 | 0.66 | 0.96 | 0.93 | 0.94 | 0.85 | 0.77 | 0.78 | 0.86 | 0.86 | 0.85 | 0.8 | 0.69 | 0.59 | 0.57 | 0.6 | 0.74 |  |  |  | 0.76 | 0.86 | 0.665 | 0.7732558 | 160 | 0.96 | 2 |  | 2 |  | x | 1 | [8 empty] | Herstellerangabe www.knauf.de |  |  | d
1558 | Akustikdesignplatte, gelochte Gipskartonplatte auf Unterkonstruktion, ballwurfsicher, versetzte Rundlochung 12/20/66 R, Lochanteil 19,6 %, hinterlegt mit Mineralfaser 20 mm, inkl. Standard-Faservlies | Akustikdesignplatte | D 127 Lochung 12/20/66R | Knauf Hauptverwaltung Iphofen Westdeutsche Gipswerke Postfach 10 D-97343 Iphofen Tel: (+49) 9323 31-0 Fax: (+49) 9323 31-277 http://www.knauf.de E-mail: info@knauf.de |  | 12,5 mm + 20 mm Mineralfaser |  | 1188 mm x 1980 mm | 60 mm | <15 kg / m² | [5 empty] | 0.18 | 0.28 | 0.24 | 0.4 | 0.55 | 0.65 | 0.98 | 1.07 | 1.12 | 1.03 | 0.85 | 0.65 | 0.6 | 0.43 | 0.43 | 0.5 | 0.59 |  |  |  | 0.6283333 | 0.81 | 0.51 | 0.6296296 | 630 | 1.12 | 2 |  | 2 |  | x | 1 | [8 empty] | Herstellerangabe www.knauf.de |  |  | d
1559 | Akustikdesignplatte, gelochte Gipskartonplatte auf Unterkonstruktion, ballwurfsicher, gerade Quadratlochung 8/18 Q, Lochanteil 19,8 %, inkl. Standard-Faservlies |  | D 127 Lochung 8/18Q | Knauf Hauptverwaltung Iphofen Westdeutsche Gipswerke Postfach 10 D-97343 Iphofen Tel: (+49) 9323 31-0 Fax: (+49) 9323 31-277 http://www.knauf.de E-mail: info@knauf.de |  | 12,5 mm |  | 1188 mm x 1998 mm | 400 mm | <15 kg / m² | [5 empty] | 0.4 | 0.57 | 0.88 | 0.86 | 0.86 | 0.8 | 0.6 | 0.52 | 0.62 | 0.6 | 0.59 | 0.52 | 0.52 | 0.47 | 0.46 | 0.45 | 0.52 |  |  |  | 0.5883333 | 0.69 | 0.495 | 0.7173913 | 160 | 0.88 | 2 |  | 2 |  | x | 1 | [8 empty] | Herstellerangabe www.knauf.de |  |  | d
1560 | Akustikdesignplatte, gelochte Gipskartonplatte auf Unterkonstruktion, ballwurfsicher, gerade Quadratlochung 8/18 Q, Lochanteil 19,8 %, inkl. Standard-Faservlies |  | D 127 Lochung 8/18Q | Knauf Hauptverwaltung Iphofen Westdeutsche Gipswerke Postfach 10 D-97343 Iphofen Tel: (+49) 9323 31-0 Fax: (+49) 9323 31-277 http://www.knauf.de E-mail: info@knauf.de |  | 12,5 mm |  | 1188 mm x 1998 mm | 60 mm | <15 kg / m² | [5 empty] | 0.08 | 0.17 | 0.08 | 0.1 | 0.18 | 0.28 | 0.46 | 0.6 | 0.8 | 0.86 | 0.81 | 0.7 | 0.6 | 0.5 | 0.47 | 0.6 | 0.69 |  |  |  | 0.4916667 | 0.39 | 0.595 | 1.525641 | 800 | 0.86 | 2 |  | 2 |  | x | 1 | [8 empty] | Herstellerangabe www.knauf.de |  |  | d
1561 | Akustikdesignplatte, gelochte Gipskartonplatte auf Unterkonstruktion, ballwurfsicher, gerade Quadratlochung 8/18 Q, Lochanteil 19,8 %, hinterlegt mit Mineralfaser 20 mm, inkl. Standard-Faservlies |  | D 127 Lochung 8/18Q | Knauf Hauptverwaltung Iphofen Westdeutsche Gipswerke Postfach 10 D-97343 Iphofen Tel: (+49) 9323 31-0 Fax: (+49) 9323 31-277 http://www.knauf.de E-mail: info@knauf.de |  | 12,5 mm + 20 mm Mineralfaser |  | 1188 mm x 1998 mm | 400 mm | <15 kg / m² | [5 empty] | 0.48 | 0.66 | 0.95 | 0.95 | 0.95 | 0.86 | 0.79 | 0.77 | 0.88 | 0.89 | 0.9 | 0.81 | 0.75 | 0.67 | 0.65 | 0.63 | 0.75 |  |  |  | 0.7833333 | 0.86 | 0.71 | 0.8255814 | 160 | 0.95 | 2 |  | 2 |  | x | 1 | [8 empty] | Herstellerangabe www.knauf.de |  |  | d
1562 | Akustikdesignplatte, gelochte Gipskartonplatte auf Unterkonstruktion, ballwurfsicher, gerade Quadratlochung 8/18 Q, Lochanteil 19,8 %, hinterlegt mit Mineralfaser 20 mm, inkl. Standard-Faservlies |  | D 127 Lochung 8/18Q | Knauf Hauptverwaltung Iphofen Westdeutsche Gipswerke Postfach 10 D-97343 Iphofen Tel: (+49) 9323 31-0 Fax: (+49) 9323 31-277 http://www.knauf.de E-mail: info@knauf.de |  | 12,5 mm + 20 mm Mineralfaser |  | 1188 mm x 1998 mm | 60 mm | <15 kg / m² | [5 empty] | 0.15 | 0.27 | 0.25 | 0.4 | 0.53 | 0.65 | 1 | 1.09 | 1.13 | 1.04 | 0.9 | 0.78 | 0.65 | 0.52 | 0.55 | 0.62 | 0.68 |  |  |  | 0.665 | 0.81 | 0.6 | 0.7407407 | 630 | 1.13 | 2 |  | 2 |  | x | 1 | [8 empty] | Herstellerangabe www.knauf.de |  |  | d
1563 | Akustikdesignplatte, gelochte Gipskartonplatte auf Unterkonstruktion, ballwurfsicher, gerade Quadratlochung 12/25 Q, Lochanteil 23 %, inkl. Standard-Faservlies |  | D 127 Lochung 12/25Q | Knauf Hauptverwaltung Iphofen Westdeutsche Gipswerke Postfach 10 D-97343 Iphofen Tel: (+49) 9323 31-0 Fax: (+49) 9323 31-277 http://www.knauf.de E-mail: info@knauf.de |  | 12,5 mm |  | 1200 mm x 2000 mm | 400 mm | <15 kg / m² | [5 empty] | 0.4 | 0.6 | 0.86 | 0.84 | 0.82 | 0.75 | 0.6 | 0.48 | 0.6 | 0.57 | 0.54 | 0.54 | 0.51 | 0.48 | 0.47 | 0.45 | 0.51 |  |  |  | 0.5716667 | 0.65 | 0.495 | 0.7615385 | 160 | 0.86 | 2 |  | 2 |  | x | 1 | [8 empty] | Herstellerangabe www.knauf.de |  |  | d
1564 | Akustikdesignplatte, gelochte Gipskartonplatte auf Unterkonstruktion, ballwurfsicher, gerade Quadratlochung 12/25 Q, Lochanteil 23 %, inkl. Standard-Faservlies |  | D 127 Lochung 12/25Q | Knauf Hauptverwaltung Iphofen Westdeutsche Gipswerke Postfach 10 D-97343 Iphofen Tel: (+49) 9323 31-0 Fax: (+49) 9323 31-277 http://www.knauf.de E-mail: info@knauf.de |  | 12,5 mm |  | 1200 mm x 2000 mm | 60 mm | <15 kg / m² | [5 empty] | 0.08 | 0.16 | 0.08 | 0.1 | 0.2 | 0.28 | 0.42 | 0.55 | 0.75 | 0.85 | 0.83 | 0.7 | 0.6 | 0.52 | 0.53 | 0.6 | 0.69 |  |  |  | 0.4916667 | 0.375 | 0.605 | 1.613333 | 800 | 0.85 | 2 |  | 2 |  | x | 1 | [8 empty] | Herstellerangabe www.knauf.de |  |  | d
1565 | Akustikdesignplatte, gelochte Gipskartonplatte auf Unterkonstruktion, ballwurfsicher, gerade Quadratlochung 12/25 Q, Lochanteil 23 %, hinterlegt mit Mineralfaser 20 mm, inkl. Standard-Faservlies |  | D 127 Lochung 12/25Q | Knauf Hauptverwaltung Iphofen Westdeutsche Gipswerke Postfach 10 D-97343 Iphofen Tel: (+49) 9323 31-0 Fax: (+49) 9323 31-277 http://www.knauf.de E-mail: info@knauf.de |  | 12,5 mm + 20 mm Mineralfaser |  | 1200 mm x 2000 mm | 400 mm | <15 kg / m² | [5 empty] | 0.5 | 0.65 | 0.95 | 0.93 | 0.96 | 0.85 | 0.8 | 0.76 | 0.88 | 0.9 | 0.88 | 0.83 | 0.78 | 0.7 | 0.68 | 0.7 | 0.79 |  |  |  | 0.79 | 0.86 | 0.745 | 0.8662791 | 250 | 0.96 | 2 |  | 2 |  | x | 1 | [8 empty] | Herstellerangabe www.knauf.de |  |  | d
1566 | Akustikdesignplatte, gelochte Gipskartonplatte auf Unterkonstruktion, ballwurfsicher, gerade Quadratlochung 12/25 Q, Lochanteil 23 %, hinterlegt mit Mineralfaser 20 mm, inkl. Standard-Faservlies |  | D 127 Lochung 12/25Q | Knauf Hauptverwaltung Iphofen Westdeutsche Gipswerke Postfach 10 D-97343 Iphofen Tel: (+49) 9323 31-0 Fax: (+49) 9323 31-277 http://www.knauf.de E-mail: info@knauf.de |  | 12,5 mm + 20 mm Mineralfaser |  | 1200 mm x 2000 mm | 60 mm | <15 kg / m² | [5 empty] | 0.16 | 0.28 | 0.2 | 0.4 | 0.47 | 0.65 | 0.95 | 1.06 | 1.12 | 1.1 | 0.89 | 0.8 | 0.67 | 0.54 | 0.52 | 0.61 | 0.67 |  |  |  | 0.6516667 | 0.765 | 0.605 | 0.7908497 | 630 | 1.12 | 2 |  | 2 |  | x | 1 | [8 empty] | Herstellerangabe www.knauf.de |  |  | d
1567 | Akustikdesignplatte, gelochte Gipskartonplatte auf Unterkonstruktion, ballwurfsicher, Streulochung Plus 8/15/20 R, Lochanteil 9,9 %, inkl. Standard-Faservlies |  | D 127 Lochung 8/15/20R | Knauf Hauptverwaltung Iphofen Westdeutsche Gipswerke Postfach 10 D-97343 Iphofen Tel: (+49) 9323 31-0 Fax: (+49) 9323 31-277 http://www.knauf.de E-mail: info@knauf.de |  | 12,5 mm |  | 1200 mm x 1875/2500 mm | 400 mm | <15 kg / m² | [5 empty] | 0.48 | 0.56 | 0.85 | 0.81 | 0.83 | 0.79 | 0.62 | 0.53 | 0.58 | 0.53 | 0.49 | 0.41 | 0.37 | 0.33 | 0.29 | 0.29 | 0.35 |  |  |  | 0.515 | 0.68 | 0.34 | 0.5 | 160 | 0.85 | 2 |  | 2 |  | x | 1 | [8 empty] | Herstellerangabe www.knauf.de |  |  | d
1568 | Akustikdesignplatte, gelochte Gipskartonplatte auf Unterkonstruktion, ballwurfsicher, Streulochung Plus 8/15/20 R, Lochanteil 9,9 %, inkl. Standard-Faservlies |  | D 127 Lochung 8/15/20R | Knauf Hauptverwaltung Iphofen Westdeutsche Gipswerke Postfach 10 D-97343 Iphofen Tel: (+49) 9323 31-0 Fax: (+49) 9323 31-277 http://www.knauf.de E-mail: info@knauf.de |  | 12,5 mm |  | 1200 mm x 1875/2500 mm | 60 mm | <15 kg / m² | [5 empty] | 0.09 | 0.19 | 0.1 | 0.2 | 0.29 | 0.41 | 0.62 | 0.78 | 0.86 | 0.8 | 0.64 | 0.5 | 0.4 | 0.32 | 0.34 | 0.48 | 0.57 |  |  |  | 0.465 | 0.535 | 0.445 | 0.8317757 | 630 | 0.86 | 2 |  | 2 |  | x | 1 | [8 empty] | Herstellerangabe www.knauf.de |  |  | d
1569 | Akustikdesignplatte, gelochte Gipskartonplatte auf Unterkonstruktion, ballwurfsicher, Streulochung Plus 8/15/20 R, Lochanteil 9,9 %, hinterlegt mit Mineralfaser 20 mm, inkl. Standard-Faservlies |  | D 127 Lochung 8/15/20R | Knauf Hauptverwaltung Iphofen Westdeutsche Gipswerke Postfach 10 D-97343 Iphofen Tel: (+49) 9323 31-0 Fax: (+49) 9323 31-277 http://www.knauf.de E-mail: info@knauf.de |  | 12,5 mm + 20 mm Mineralfaser |  | 1200 mm x 1875/2500 mm | 400 mm | <15 kg / m² | [5 empty] | 0.59 | 0.64 | 0.85 | 0.84 | 0.85 | 0.8 | 0.67 | 0.69 | 0.72 | 0.67 | 0.62 | 0.52 | 0.44 | 0.37 | 0.35 | 0.4 | 0.48 |  |  |  | 0.6083333 | 0.77 | 0.425 | 0.5519481 | 160 | 0.85 | 2 |  | 2 |  | x | 1 | [8 empty] | Herstellerangabe www.knauf.de |  |  | d
1570 | Akustikdesignplatte, gelochte Gipskartonplatte auf Unterkonstruktion, ballwurfsicher, Streulochung Plus 8/15/20 R, Lochanteil 9,9 %, hinterlegt mit Mineralfaser 20 mm, inkl. Standard-Faservlies |  | D 127 Lochung 8/15/20R | Knauf Hauptverwaltung Iphofen Westdeutsche Gipswerke Postfach 10 D-97343 Iphofen Tel: (+49) 9323 31-0 Fax: (+49) 9323 31-277 http://www.knauf.de E-mail: info@knauf.de |  | 12,5 mm + 20 mm Mineralfaser |  | 1200 mm x 1875/2500 mm | 60 mm | <15 kg / m² | [5 empty] | 0.19 | 0.31 | 0.32 | 0.6 | 0.68 | 0.85 | 1 | 1.02 | 0.95 | 0.8 | 0.6 | 0.45 | 0.39 | 0.25 | 0.26 | 0.3 | 0.4 |  |  |  | 0.5433333 | 0.85 | 0.325 | 0.3823529 | 500 | 1.02 | 2 |  | 2 |  | x | 1 | [8 empty] | Herstellerangabe www.knauf.de |  |  | d
1571 | Akustikdesignplatte, gelochte Gipskartonplatte auf Unterkonstruktion, ballwurfsicher, Streulochung Plus 12/20/35 R, Lochanteil 9,8 %, inkl. Standard-Faservlies |  | D 127 Lochung 12/20/35R | Knauf Hauptverwaltung Iphofen Westdeutsche Gipswerke Postfach 10 D-97343 Iphofen Tel: (+49) 9323 31-0 Fax: (+49) 9323 31-277 http://www.knauf.de E-mail: info@knauf.de |  | 12,5 mm |  | 1200 mm x 1875/2500 mm | 400 mm | <15 kg / m² | [5 empty] | 0.48 | 0.55 | 0.83 | 0.82 | 0.81 | 0.75 | 0.6 | 0.5 | 0.54 | 0.48 | 0.44 | 0.35 | 0.32 | 0.29 | 0.25 | 0.25 | 0.28 |  |  |  | 0.4783333 | 0.655 | 0.285 | 0.4351145 | 160 | 0.83 | 2 |  | 2 |  | x | 1 | [8 empty] | Herstellerangabe www.knauf.de |  |  | d
1572 | Akustikdesignplatte, gelochte Gipskartonplatte auf Unterkonstruktion, ballwurfsicher, Streulochung Plus 12/20/35 R, Lochanteil 9,8 %, inkl. Standard-Faservlies |  | D 127 Lochung 12/20/35R | Knauf Hauptverwaltung Iphofen Westdeutsche Gipswerke Postfach 10 D-97343 Iphofen Tel: (+49) 9323 31-0 Fax: (+49) 9323 31-277 http://www.knauf.de E-mail: info@knauf.de |  | 12,5 mm |  | 1200 mm x 1875/2500 mm | 60 mm | <15 kg / m² | [5 empty] | 0.1 | 0.18 | 0.12 | 0.21 | 0.3 | 0.45 | 0.68 | 0.75 | 0.84 | 0.75 | 0.55 | 0.4 | 0.35 | 0.28 | 0.31 | 0.42 | 0.5 |  |  |  | 0.4266667 | 0.525 | 0.39 | 0.7428571 | 630 | 0.84 | 2 |  | 2 |  | x | 1 | [8 empty] | Herstellerangabe www.knauf.de |  |  | d
1573 | Akustikdesignplatte, gelochte Gipskartonplatte auf Unterkonstruktion, ballwurfsicher, Streulochung Plus 12/20/35 R, Lochanteil 9,8 %, hinterlegt mit Mineralfaser 20 mm, inkl. Standard-Faservlies |  | D 127 Lochung 12/20/35R | Knauf Hauptverwaltung Iphofen Westdeutsche Gipswerke Postfach 10 D-97343 Iphofen Tel: (+49) 9323 31-0 Fax: (+49) 9323 31-277 http://www.knauf.de E-mail: info@knauf.de |  | 12,5 mm + 20 mm Mineralfaser |  | 1200 mm x 1875/2500 mm | 400 mm | <15 kg / m² | [5 empty] | 0.54 | 0.64 | 0.86 | 0.8 | 0.82 | 0.79 | 0.64 | 0.67 | 0.69 | 0.65 | 0.55 | 0.45 | 0.4 | 0.32 | 0.3 | 0.37 | 0.42 |  |  |  | 0.57 | 0.745 | 0.37 | 0.4966443 | 160 | 0.86 | 2 |  | 2 |  | x | 1 | [8 empty] | Herstellerangabe www.knauf.de |  |  | d
1574 | Akustikdesignplatte, gelochte Gipskartonplatte auf Unterkonstruktion, ballwurfsicher, Streulochung Plus 12/20/35 R, Lochanteil 9,8 %, hinterlegt mit Mineralfaser 20 mm, inkl. Standard-Faservlies |  | D 127 Lochung 12/20/35R | Knauf Hauptverwaltung Iphofen Westdeutsche Gipswerke Postfach 10 D-97343 Iphofen Tel: (+49) 9323 31-0 Fax: (+49) 9323 31-277 http://www.knauf.de E-mail: info@knauf.de |  | 12,5 mm + 20 mm Mineralfaser |  | 1200 mm x 1875/2500 mm | 60 mm | <15 kg / m² | [5 empty] | 0.19 | 0.34 | 0.28 | 0.6 | 0.69 | 0.83 | 1.02 | 1.02 | 0.86 | 0.7 | 0.49 | 0.38 | 0.3 | 0.21 | 0.23 | 0.26 | 0.33 |  |  |  | 0.5133333 | 0.855 | 0.27 | 0.3157895 | 400 | 1.02 | 2 |  | 2 |  | x | 1 | [8 empty] | Herstellerangabe www.knauf.de |  |  | d
1575 | Akustikdesignplatte, geschlitzte Gipskartonplatte auf Unterkonstruktion, ballwurfsicher, Blockschlitzung Design B4, 16 Schlitzreihen mit je 60 Schlitzen, Lochanteil 13,7 %, inkl. Standard-Faservlies |  | D 127 slotline B4 | Knauf Hauptverwaltung Iphofen Westdeutsche Gipswerke Postfach 10 D-97343 Iphofen Tel: (+49) 9323 31-0 Fax: (+49) 9323 31-277 http://www.knauf.de E-mail: info@knauf.de |  | 12,5 mm |  | 1200 mm x 2400 mm | 400 mm | <15 kg / m² | [5 empty] | 0.44 | 0.43 | 0.83 | 0.92 | 0.9 | 0.77 | 0.63 | 0.54 | 0.6 | 0.52 | 0.52 | 0.47 | 0.42 | 0.4 | 0.4 | 0.4 | 0.45 |  |  |  | 0.54 | 0.72 | 0.425 | 0.5902778 | 200 | 0.92 | 2 |  | 2 |  | x | 1 | [8 empty] | Herstellerangabe www.knauf.de |  |  | d
1576 | Akustikdesignplatte, geschlitzte Gipskartonplatte auf Unterkonstruktion, ballwurfsicher, Blockschlitzung Design B4, 16 Schlitzreihen mit je 60 Schlitzen, Lochanteil 13,7 %, inkl. Standard-Faservlies |  | D 127 slotline B4 | Knauf Hauptverwaltung Iphofen Westdeutsche Gipswerke Postfach 10 D-97343 Iphofen Tel: (+49) 9323 31-0 Fax: (+49) 9323 31-277 http://www.knauf.de E-mail: info@knauf.de |  | 12,5 mm |  | 1200 mm x 2400 mm | 60 mm | <15 kg / m² | [5 empty] | 0.06 | 0.07 | 0.15 | 0.25 | 0.34 | 0.44 | 0.63 | 0.75 | 0.82 | 0.78 | 0.69 | 0.59 | 0.45 | 0.39 | 0.31 | 0.29 | 0.32 |  |  |  | 0.4266667 | 0.545 | 0.355 | 0.6513761 | 630 | 0.82 | 2 |  | 2 |  | x | 1 | [8 empty] | Herstellerangabe www.knauf.de |  |  | d
1577 | Akustikdesignplatte, geschlitzte Gipskartonplatte auf Unterkonstruktion, ballwurfsicher, Blockschlitzung Design B4, 16 Schlitzreihen mit je 60 Schlitzen, Lochanteil 13,7 %, hinterlegt mit Mineralfaser 20 mm, inkl. Standard-Faservlies |  | D 127 slotline B4 | Knauf Hauptverwaltung Iphofen Westdeutsche Gipswerke Postfach 10 D-97343 Iphofen Tel: (+49) 9323 31-0 Fax: (+49) 9323 31-277 http://www.knauf.de E-mail: info@knauf.de |  | 12,5 mm + 20 mm Mineralfaser |  | 1200 mm x 2400 mm | 400 mm | <15 kg / m² | [5 empty] | 0.52 | 0.56 | 0.87 | 0.93 | 0.88 | 0.77 | 0.65 | 0.66 | 0.74 | 0.71 | 0.68 | 0.6 | 0.49 | 0.47 | 0.45 | 0.44 | 0.46 |  |  |  | 0.6183333 | 0.77 | 0.465 | 0.6038961 | 200 | 0.93 | 2 |  | 2 |  | x | 1 | [8 empty] | Herstellerangabe www.knauf.de |  |  | d
1578 | Akustikdesignplatte, geschlitzte Gipskartonplatte auf Unterkonstruktion, ballwurfsicher, Blockschlitzung Design B4, 16 Schlitzreihen mit je 60 Schlitzen, Lochanteil 13,7 %, hinterlegt mit Mineralfaser 20 mm, inkl. Standard-Faservlies |  | D 127 slotline B4 | Knauf Hauptverwaltung Iphofen Westdeutsche Gipswerke Postfach 10 D-97343 Iphofen Tel: (+49) 9323 31-0 Fax: (+49) 9323 31-277 http://www.knauf.de E-mail: info@knauf.de |  | 12,5 mm + 20 mm Mineralfaser |  | 1200 mm x 2400 mm | 60 mm | <15 kg / m² | [5 empty] | 0.17 | 0.27 | 0.37 | 0.59 | 0.66 | 0.84 | 1.02 | 0.98 | 0.97 | 0.8 | 0.7 | 0.6 | 0.44 | 0.4 | 0.35 | 0.34 | 0.32 |  |  |  | 0.555 | 0.82 | 0.36 | 0.4390244 | 400 | 1.02 | 2 |  | 2 |  | x | 1 | [8 empty] | Herstellerangabe www.knauf.de |  |  | d
1579 | Akustikdesignplatte, geschlitzte Gipskartonplatte auf Unterkonstruktion, ballwurfsicher, Blockschlitzung Design B5, 16 Schlitzreihen mit je 48 Schlitzen, Lochanteil 10,9 %, inkl. Standard-Faservlies |  | D 127 slotline B5 | Knauf Hauptverwaltung Iphofen Westdeutsche Gipswerke Postfach 10 D-97343 Iphofen Tel: (+49) 9323 31-0 Fax: (+49) 9323 31-277 http://www.knauf.de E-mail: info@knauf.de |  | 12,5 mm |  | 1200 mm x 2400 mm | 400 mm | <15 kg / m² | [5 empty] | 0.46 | 0.45 | 0.86 | 0.88 | 0.87 | 0.72 | 0.6 | 0.55 | 0.6 | 0.5 | 0.49 | 0.44 | 0.39 | 0.37 | 0.36 | 0.35 | 0.36 |  |  |  | 0.515 | 0.71 | 0.365 | 0.5140845 | 200 | 0.88 | 2 |  | 2 |  | x | 1 | [8 empty] | Herstellerangabe www.knauf.de |  |  | d
1580 | Akustikdesignplatte, geschlitzte Gipskartonplatte auf Unterkonstruktion, ballwurfsicher, Blockschlitzung Design B5, 16 Schlitzreihen mit je 48 Schlitzen, Lochanteil 10,9 %, inkl. Standard-Faservlies |  | D 127 slotline B5 | Knauf Hauptverwaltung Iphofen Westdeutsche Gipswerke Postfach 10 D-97343 Iphofen Tel: (+49) 9323 31-0 Fax: (+49) 9323 31-277 http://www.knauf.de E-mail: info@knauf.de |  | 12,5 mm |  | 1200 mm x 2400 mm | 60 mm | <15 kg / m² | [5 empty] | 0.07 | 0.1 | 0.18 | 0.28 | 0.36 | 0.46 | 0.72 | 0.76 | 0.81 | 0.76 | 0.65 | 0.54 | 0.42 | 0.35 | 0.3 | 0.29 | 0.28 |  |  |  | 0.4166667 | 0.56 | 0.315 | 0.5625 | 630 | 0.81 | 2 |  | 2 |  | x | 1 | [8 empty] | Herstellerangabe www.knauf.de |  |  | d
1581 | Akustikdesignplatte, geschlitzte Gipskartonplatte auf Unterkonstruktion, ballwurfsicher, Blockschlitzung Design B5, 16 Schlitzreihen mit je 48 Schlitzen, Lochanteil 10,9 %, hinterlegt mit Mineralfaser 20 mm, inkl. Standard-Faservlies |  | D 127 slotline B5 | Knauf Hauptverwaltung Iphofen Westdeutsche Gipswerke Postfach 10 D-97343 Iphofen Tel: (+49) 9323 31-0 Fax: (+49) 9323 31-277 http://www.knauf.de E-mail: info@knauf.de |  | 12,5 mm + 20 mm Mineralfaser |  | 1200 mm x 2400 mm | 400 mm | <15 kg / m² | [5 empty] | 0.55 | 0.57 | 0.84 | 0.87 | 0.84 | 0.7 | 0.67 | 0.65 | 0.7 | 0.66 | 0.64 | 0.58 | 0.46 | 0.42 | 0.39 | 0.37 | 0.36 |  |  |  | 0.58 | 0.745 | 0.39 | 0.5234899 | 200 | 0.87 | 2 |  | 2 |  | x | 1 | [8 empty] | Herstellerangabe www.knauf.de |  |  | d
1582 | Akustikdesignplatte, geschlitzte Gipskartonplatte auf Unterkonstruktion, ballwurfsicher, Blockschlitzung Design B5, 16 Schlitzreihen mit je 48 Schlitzen, Lochanteil 10,9 %, hinterlegt mit Mineralfaser 20 mm, inkl. Standard-Faservlies |  | D 127 slotline B5 | Knauf Hauptverwaltung Iphofen Westdeutsche Gipswerke Postfach 10 D-97343 Iphofen Tel: (+49) 9323 31-0 Fax: (+49) 9323 31-277 http://www.knauf.de E-mail: info@knauf.de |  | 12,5 mm + 20 mm Mineralfaser |  | 1200 mm x 2400 mm | 60 mm | <15 kg / m² | [5 empty] | 0.2 | 0.3 | 0.38 | 0.62 | 0.69 | 0.84 | 1 | 0.94 | 0.9 | 0.75 | 0.64 | 0.5 | 0.4 | 0.38 | 0.34 | 0.33 | 0.32 |  |  |  | 0.545 | 0.815 | 0.35 | 0.4294479 | 400 | 1 | 2 |  | 2 |  | x | 1 | [8 empty] | Herstellerangabe www.knauf.de |  |  | d
1583 | Akustikdesignplatte, geschlitzte Gipskartonplatte auf Unterkonstruktion, ballwurfsicher, Blockschlitzung Design B6, 16 Schlitzreihen mit je 69 Schlitzen, Lochanteil 15,7 %, inkl. Standard-Faservlies |  | D 127 slotline B6 | Knauf Hauptverwaltung Iphofen Westdeutsche Gipswerke Postfach 10 D-97343 Iphofen Tel: (+49) 9323 31-0 Fax: (+49) 9323 31-277 http://www.knauf.de E-mail: info@knauf.de |  | 12,5 mm |  | 1200 mm x 2400 mm | 400 mm | <15 kg / m² | [5 empty] | 0.45 | 0.44 | 0.86 | 0.92 | 0.9 | 0.8 | 0.62 | 0.55 | 0.62 | 0.58 | 0.55 | 0.52 | 0.46 | 0.45 | 0.44 | 0.45 | 0.49 |  |  |  | 0.5633333 | 0.725 | 0.47 | 0.6482759 | 200 | 0.92 | 2 |  | 2 |  | x | 1 | [8 empty] | Herstellerangabe www.knauf.de |  |  | d
1584 | Akustikdesignplatte, geschlitzte Gipskartonplatte auf Unterkonstruktion, ballwurfsicher, Blockschlitzung Design B6, 16 Schlitzreihen mit je 69 Schlitzen, Lochanteil 15,7 %, inkl. Standard-Faservlies |  | D 127 slotline B6 | Knauf Hauptverwaltung Iphofen Westdeutsche Gipswerke Postfach 10 D-97343 Iphofen Tel: (+49) 9323 31-0 Fax: (+49) 9323 31-277 http://www.knauf.de E-mail: info@knauf.de |  | 12,5 mm |  | 1200 mm x 2400 mm | 60 mm | <15 kg / m² | [5 empty] | 0.06 | 0.1 | 0.14 | 0.23 | 0.3 | 0.42 | 0.62 | 0.73 | 0.82 | 0.86 | 0.76 | 0.64 | 0.5 | 0.42 | 0.33 | 0.31 | 0.29 |  |  |  | 0.4333333 | 0.515 | 0.355 | 0.6893204 | 800 | 0.86 | 2 |  | 2 |  | x | 1 | [8 empty] | Herstellerangabe www.knauf.de |  |  | d
1585 | Akustikdesignplatte, geschlitzte Gipskartonplatte auf Unterkonstruktion, ballwurfsicher, Blockschlitzung Design B6, 16 Schlitzreihen mit je 69 Schlitzen, Lochanteil 15,7 %, hinterlegt mit Mineralfaser 20 mm, inkl. Standard-Faservlies |  | D 127 slotline B6 | Knauf Hauptverwaltung Iphofen Westdeutsche Gipswerke Postfach 10 D-97343 Iphofen Tel: (+49) 9323 31-0 Fax: (+49) 9323 31-277 http://www.knauf.de E-mail: info@knauf.de |  | 12,5 mm + 20 mm Mineralfaser |  | 1200 mm x 2400 mm | 400 mm | <15 kg / m² | [5 empty] | 0.5 | 0.56 | 0.87 | 0.97 | 0.94 | 0.8 | 0.74 | 0.71 | 0.8 | 0.78 | 0.76 | 0.7 | 0.6 | 0.56 | 0.54 | 0.53 | 0.57 |  |  |  | 0.6833333 | 0.825 | 0.565 | 0.6848485 | 200 | 0.97 | 2 |  | 2 |  | x | 1 | [8 empty] | Herstellerangabe www.knauf.de |  |  | d
1586 | Akustikdesignplatte, geschlitzte Gipskartonplatte auf Unterkonstruktion, ballwurfsicher, Blockschlitzung Design B6, 16 Schlitzreihen mit je 69 Schlitzen, Lochanteil 15,7 %, hinterlegt mit Mineralfaser 20 mm, inkl. Standard-Faservlies |  | D 127 slotline B6 | Knauf Hauptverwaltung Iphofen Westdeutsche Gipswerke Postfach 10 D-97343 Iphofen Tel: (+49) 9323 31-0 Fax: (+49) 9323 31-277 http://www.knauf.de E-mail: info@knauf.de |  | 12,5 mm + 20 mm Mineralfaser |  | 1200 mm x 2400 mm | 60 mm | <15 kg / m² | [5 empty] | 0.19 | 0.27 | 0.35 | 0.54 | 0.61 | 0.8 | 1 | 1.05 | 1 | 0.92 | 0.8 | 0.65 | 0.57 | 0.48 | 0.42 | 0.41 | 0.4 |  |  |  | 0.6016667 | 0.83 | 0.44 | 0.5301205 | 500 | 1.05 | 2 |  | 2 |  | x | 1 | [8 empty] | Herstellerangabe www.knauf.de |  |  | d
1587 | Akustikdesignplatte, gelochte Gipskartonplatte auf Unterkonstruktion, ballwurfsicher, Blocklochung mit Rundlochung 8/18 R, Design B4, 120 Lochreihen mit je 60 Löchern, Lochanteil 12,1 %, inkl. Standard-Faservlies | D 127 Blocklochung m. Rundloch. 8/18R Design B4 |  | Knauf Hauptverwaltung Iphofen Westdeutsche Gipswerke Postfach 10 D-97343 Iphofen Tel: (+49) 9323 31-0 Fax: (+49) 9323 31-277 http://www.knauf.de E-mail: info@knauf.de |  | 12,5 mm |  | 1224 mm x 2448 mm | 400 mm | <15 kg / m² | [5 empty] | 0.4 | 0.52 | 0.8 | 0.88 | 0.94 | 0.82 | 0.6 | 0.69 | 0.6 | 0.58 | 0.59 | 0.58 | 0.54 | 0.49 | 0.48 | 0.48 | 0.45 |  |  |  | 0.6133333 | 0.815 | 0.47 | 0.5766871 | 250 | 0.94 | 2 |  | 2 |  | x | 1 | [8 empty] | Herstellerangabe www.knauf.de |  |  | d
1588 | Akustikdesignplatte, gelochte Gipskartonplatte auf Unterkonstruktion, ballwurfsicher, Blocklochung mit Rundlochung 8/18 R, Design B4, 120 Lochreihen mit je 60 Löchern, Lochanteil 12,1 %, inkl. Standard-Faservlies | D 127 Blocklochung m. Rundloch. 8/18R Design B4 |  | Knauf Hauptverwaltung Iphofen Westdeutsche Gipswerke Postfach 10 D-97343 Iphofen Tel: (+49) 9323 31-0 Fax: (+49) 9323 31-277 http://www.knauf.de E-mail: info@knauf.de |  | 12,5 mm |  | 1224 mm x 2448 mm | 60 mm | <15 kg / m² | [5 empty] | 0.21 | 0.16 | 0.2 | 0.35 | 0.42 | 0.45 | 0.66 | 0.7 | 0.8 | 0.75 | 0.69 | 0.68 | 0.6 | 0.45 | 0.39 | 0.39 | 0.44 |  |  |  | 0.4766667 | 0.56 | 0.445 | 0.7946429 | 630 | 0.8 | 2 |  | 2 |  | x | 1 | [8 empty] | Herstellerangabe www.knauf.de |  |  | d
1589 | Akustikdesignplatte, gelochte Gipskartonplatte auf Unterkonstruktion, ballwurfsicher, Blocklochung mit Rundlochung 8/18 R, Design B4, 120 Lochreihen mit je 60 Löchern, Lochanteil 12,1 %, hinterlegt mit Mineralfaser 20 mm, inkl. Standard-Faservlies | D 127 Blocklochung m. Rundloch. 8/18R Design B4 |  | Knauf Hauptverwaltung Iphofen Westdeutsche Gipswerke Postfach 10 D-97343 Iphofen Tel: (+49) 9323 31-0 Fax: (+49) 9323 31-277 http://www.knauf.de E-mail: info@knauf.de |  | 12,5 mm + 20 mm Mineralfaser |  | 1224 mm x 2448 mm | 400 mm | <15 kg / m² | [5 empty] | 0.49 | 0.71 | 0.62 | 0.63 | 0.75 | 0.82 | 0.59 | 0.7 | 0.66 | 0.74 | 0.75 | 0.66 | 0.64 | 0.59 | 0.59 | 0.53 | 0.63 |  |  |  | 0.6883333 | 0.725 | 0.61 | 0.8413793 | 315 | 0.82 | 2 |  | 2 |  | x | 1 | [8 empty] | Herstellerangabe www.knauf.de |  |  | d
1590 | Akustikdesignplatte, gelochte Gipskartonplatte auf Unterkonstruktion, ballwurfsicher, Blocklochung mit Rundlochung 8/18 R, Design B4, 120 Lochreihen mit je 60 Löchern, Lochanteil 12,1 %, hinterlegt mit Mineralfaser 20 mm, inkl. Standard-Faservlies | D 127 Blocklochung m. Rundloch. 8/18R Design B4 |  | Knauf Hauptverwaltung Iphofen Westdeutsche Gipswerke Postfach 10 D-97343 Iphofen Tel: (+49) 9323 31-0 Fax: (+49) 9323 31-277 http://www.knauf.de E-mail: info@knauf.de |  | 12,5 mm + 20 mm Mineralfaser |  | 1224 mm x 2448 mm | 60 mm | <15 kg / m² | [5 empty] | 0.2 | 0.37 | 0.45 | 0.79 | 0.8 | 0.99 | 0.95 | 0.83 | 0.82 | 0.78 | 0.78 | 0.62 | 0.5 | 0.44 | 0.4 | 0.41 | 0.42 |  |  |  | 0.6066667 | 0.815 | 0.43 | 0.5276074 | 315 | 0.99 | 2 |  | 2 |  | x | 1 | [8 empty] | Herstellerangabe www.knauf.de |  |  | d
1591 | Akustikdesignplatte, gelochte Gipskartonplatte auf Unterkonstruktion, ballwurfsicher, Blocklochung mit Rundlochung 8/18 R, Design B5, 104 Lochreihen mit je 52 Löchern, Lochanteil 9,1 %, inkl. Standard-Faservlies | D 127 Blocklochung m. Rundloch. 8/18R Design B5 |  | Knauf Hauptverwaltung Iphofen Westdeutsche Gipswerke Postfach 10 D-97343 Iphofen Tel: (+49) 9323 31-0 Fax: (+49) 9323 31-277 http://www.knauf.de E-mail: info@knauf.de |  | 12,5 mm |  | 1224 mm x 2448 mm | 400 mm | <15 kg / m² | [5 empty] | 0.41 | 0.59 | 0.79 | 0.73 | 0.74 | 0.77 | 0.55 | 0.62 | 0.59 | 0.59 | 0.51 | 0.52 | 0.47 | 0.45 | 0.42 | 0.4 | 0.41 |  |  |  | 0.5533333 | 0.68 | 0.43 | 0.6323529 | 160 | 0.79 | 2 |  | 2 |  | x | 1 | [8 empty] | Herstellerangabe www.knauf.de |  |  | d
1592 | Akustikdesignplatte, gelochte Gipskartonplatte auf Unterkonstruktion, ballwurfsicher, Blocklochung mit Rundlochung 8/18 R, Design B5, 104 Lochreihen mit je 52 Löchern, Lochanteil 9,1 %, inkl. Standard-Faservlies | D 127 Blocklochung m. Rundloch. 8/18R Design B5 |  | Knauf Hauptverwaltung Iphofen Westdeutsche Gipswerke Postfach 10 D-97343 Iphofen Tel: (+49) 9323 31-0 Fax: (+49) 9323 31-277 http://www.knauf.de E-mail: info@knauf.de |  | 12,5 mm |  | 1224 mm x 2448 mm | 60 mm | <15 kg / m² | [5 empty] | 0.16 | 0.2 | 0.14 | 0.4 | 0.52 | 0.43 | 0.48 | 0.76 | 0.78 | 0.71 | 0.71 | 0.5 | 0.44 | 0.43 | 0.31 | 0.3 | 0.34 |  |  |  | 0.4933333 | 0.64 | 0.385 | 0.6015625 | 630 | 0.78 | 2 |  | 2 |  | x | 1 | [8 empty] | Herstellerangabe www.knauf.de |  |  | d
1593 | Akustikdesignplatte, gelochte Gipskartonplatte auf Unterkonstruktion, ballwurfsicher, Blocklochung mit Rundlochung 8/18 R, Design B5, 104 Lochreihen mit je 52 Löchern, Lochanteil 9,1 %, hinterlegt mit Mineralfaser 20 mm, inkl. Standard-Faservlies | D 127 Blocklochung m. Rundloch. 8/18R Design B5 |  | Knauf Hauptverwaltung Iphofen Westdeutsche Gipswerke Postfach 10 D-97343 Iphofen Tel: (+49) 9323 31-0 Fax: (+49) 9323 31-277 http://www.knauf.de E-mail: info@knauf.de |  | 12,5 mm + 20 mm Mineralfaser |  | 1224 mm x 2448 mm | 400 mm | <15 kg / m² | [5 empty] | 0.4 | 0.68 | 0.67 | 0.8 | 0.85 | 0.86 | 0.6 | 0.63 | 0.6 | 0.68 | 0.71 | 0.62 | 0.55 | 0.5 | 0.51 | 0.49 | 0.53 |  |  |  | 0.65 | 0.74 | 0.515 | 0.6959459 | 315 | 0.86 | 2 |  | 2 |  | x | 1 | [8 empty] | Herstellerangabe www.knauf.de |  |  | d
1594 | Akustikdesignplatte, gelochte Gipskartonplatte auf Unterkonstruktion, ballwurfsicher, Blocklochung mit Rundlochung 8/18 R, Design B5, 104 Lochreihen mit je 52 Löchern, Lochanteil 9,1 %, hinterlegt mit Mineralfaser 20 mm, inkl. Standard-Faservlies | D 127 Blocklochung m. Rundloch. 8/18R Design B5 |  | Knauf Hauptverwaltung Iphofen Westdeutsche Gipswerke Postfach 10 D-97343 Iphofen Tel: (+49) 9323 31-0 Fax: (+49) 9323 31-277 http://www.knauf.de E-mail: info@knauf.de |  | 12,5 mm + 20 mm Mineralfaser |  | 1224 mm x 2448 mm | 60 mm | <15 kg / m² | [5 empty] | 0.25 | 0.42 | 0.44 | 0.72 | 0.74 | 0.82 | 0.92 | 0.66 | 0.79 | 0.62 | 0.58 | 0.53 | 0.48 | 0.35 | 0.34 | 0.33 | 0.32 |  |  |  | 0.5116667 | 0.7 | 0.335 | 0.4785714 | 400 | 0.92 | 2 |  | 2 |  | x | 1 | [8 empty] | Herstellerangabe www.knauf.de |  |  | d
1595 | Akustikdesignplatte, gelochte Gipskartonplatte auf Unterkonstruktion, ballwurfsicher, Blocklochung mit Rundlochung 8/18 R, Design B6, 120 Lochreihen mit je 64 Löchern, Lochanteil 12,9 %, inkl. Standard-Faservlies | D 127 Blocklochung m. Rundloch. 8/18R Design B6 |  | Knauf Hauptverwaltung Iphofen Westdeutsche Gipswerke Postfach 10 D-97343 Iphofen Tel: (+49) 9323 31-0 Fax: (+49) 9323 31-277 http://www.knauf.de E-mail: info@knauf.de |  | 12,5 mm |  | 1224 mm x 2448 mm | 400 mm | <15 kg / m² | [5 empty] | 0.4 | 0.49 | 0.94 | 0.82 | 0.89 | 0.83 | 0.6 | 0.58 | 0.66 | 0.61 | 0.63 | 0.56 | 0.57 | 0.56 | 0.54 | 0.45 | 0.46 |  |  |  | 0.6016667 | 0.735 | 0.51 | 0.6938776 | 160 | 0.94 | 2 |  | 2 |  | x | 1 | [8 empty] | Herstellerangabe www.knauf.de |  |  | d
1596 | Akustikdesignplatte, gelochte Gipskartonplatte auf Unterkonstruktion, ballwurfsicher, Blocklochung mit Rundlochung 8/18 R, Design B6, 120 Lochreihen mit je 64 Löchern, Lochanteil 12,9 %, inkl. Standard-Faservlies | D 127 Blocklochung m. Rundloch. 8/18R Design B6 |  | Knauf Hauptverwaltung Iphofen Westdeutsche Gipswerke Postfach 10 D-97343 Iphofen Tel: (+49) 9323 31-0 Fax: (+49) 9323 31-277 http://www.knauf.de E-mail: info@knauf.de |  | 12,5 mm |  | 1224 mm x 2448 mm | 60 mm | <15 kg / m² | [5 empty] | 0.21 | 0.19 | 0.09 | 0.4 | 0.41 | 0.45 | 0.58 | 0.7 | 0.9 | 0.95 | 0.8 | 0.78 | 0.62 | 0.47 | 0.41 | 0.43 | 0.43 |  |  |  | 0.5 | 0.555 | 0.45 | 0.8108108 | 800 | 0.95 | 2 |  | 2 |  | x | 1 | [8 empty] | Herstellerangabe www.knauf.de |  |  | d
1597 | Akustikdesignplatte, gelochte Gipskartonplatte auf Unterkonstruktion, ballwurfsicher, Blocklochung mit Rundlochung 8/18 R, Design B6, 120 Lochreihen mit je 64 Löchern, Lochanteil 12,9 %, hinterlegt mit Mineralfaser 20 mm, inkl. Standard-Faservlies | D 127 Blocklochung m. Rundloch. 8/18R Design B6 |  | Knauf Hauptverwaltung Iphofen Westdeutsche Gipswerke Postfach 10 D-97343 Iphofen Tel: (+49) 9323 31-0 Fax: (+49) 9323 31-277 http://www.knauf.de E-mail: info@knauf.de |  | 12,5 mm + 20 mm Mineralfaser |  | 1224 mm x 2448 mm | 400 mm | <15 kg / m² | [5 empty] | 0.39 | 0.67 | 0.78 | 0.66 | 0.72 | 0.8 | 0.82 | 0.62 | 0.77 | 0.75 | 0.76 | 0.76 | 0.79 | 0.61 | 0.6 | 0.57 | 0.65 |  |  |  | 0.6716667 | 0.67 | 0.63 | 0.9402985 | 400 | 0.82 | 2 |  | 2 |  | x | 1 | [8 empty] | Herstellerangabe www.knauf.de |  |  | d
1598 | Akustikdesignplatte, gelochte Gipskartonplatte auf Unterkonstruktion, ballwurfsicher, Blocklochung mit Rundlochung 8/18 R, Design B6, 120 Lochreihen mit je 64 Löchern, Lochanteil 12,9 %, hinterlegt mit Mineralfaser 20 mm, inkl. Standard-Faservlies | D 127 Blocklochung m. Rundloch. 8/18R Design B6 |  | Knauf Hauptverwaltung Iphofen Westdeutsche Gipswerke Postfach 10 D-97343 Iphofen Tel: (+49) 9323 31-0 Fax: (+49) 9323 31-277 http://www.knauf.de E-mail: info@knauf.de |  | 12,5 mm + 20 mm Mineralfaser |  | 1224 mm x 2448 mm | 60 mm | <15 kg / m² | [5 empty] | 0.18 | 0.28 | 0.5 | 0.83 | 0.83 | 0.85 | 0.79 | 0.89 | 0.92 | 0.78 | 0.77 | 0.66 | 0.57 | 0.52 | 0.42 | 0.44 | 0.47 |  |  |  | 0.6266667 | 0.86 | 0.495 | 0.5755814 | 630 | 0.92 | 2 |  | 2 |  | x | 1 | [8 empty] | Herstellerangabe www.knauf.de |  |  | d
1599 | Akustikdesignplatte, gelochte Gipskartonplatte auf Unterkonstruktion, ballwurfsicher, Blocklochung mit Quadratlochung 12/25 Q, Design B4, 84 Lochreihen mit je 42 Löchern, Lochanteil 17,7 %, inkl. Standard-Faservlies | D 127 Blockloch. m. Quadratloch. 12/25Q Design B4 |  | Knauf Hauptverwaltung Iphofen Westdeutsche Gipswerke Postfach 10 D-97343 Iphofen Tel: (+49) 9323 31-0 Fax: (+49) 9323 31-277 http://www.knauf.de E-mail: info@knauf.de |  | 12,5 mm |  | 1200 mm x 2400 mm | 400 mm | <15 kg / m² | [5 empty] | 0.39 | 0.55 | 0.86 | 0.84 | 0.83 | 0.84 | 0.6 | 0.63 | 0.65 | 0.65 | 0.62 | 0.57 | 0.59 | 0.55 | 0.49 | 0.45 | 0.45 |  |  |  | 0.605 | 0.73 | 0.5 | 0.6849315 | 160 | 0.86 | 2 |  | 2 |  | x | 1 | [8 empty] | Herstellerangabe www.knauf.de |  |  | d
1600 | Akustikdesignplatte, gelochte Gipskartonplatte auf Unterkonstruktion, ballwurfsicher, Blocklochung mit Quadratlochung 12/25 Q, Design B4, 84 Lochreihen mit je 42 Löchern, Lochanteil 17,7 %, inkl. Standard-Faservlies | D 127 Blockloch. m. Quadratloch. 12/25Q Design B4 |  | Knauf Hauptverwaltung Iphofen Westdeutsche Gipswerke Postfach 10 D-97343 Iphofen Tel: (+49) 9323 31-0 Fax: (+49) 9323 31-277 http://www.knauf.de E-mail: info@knauf.de |  | 12,5 mm |  | 1200 mm x 2400 mm | 60 mm | <15 kg / m² | [5 empty] | 0.05 | 0.12 | 0.08 | 0.26 | 0.31 | 0.6 | 0.72 | 0.72 | 0.83 | 0.92 | 0.82 | 0.71 | 0.6 | 0.5 | 0.35 | 0.4 | 0.41 |  |  |  | 0.48 | 0.515 | 0.455 | 0.8834951 | 800 | 0.92 | 2 |  | 2 |  | x | 1 | [8 empty] | Herstellerangabe www.knauf.de |  |  | d
1601 | Akustikdesignplatte, gelochte Gipskartonplatte auf Unterkonstruktion, ballwurfsicher, Blocklochung mit Quadratlochung 12/25 Q, Design B4, 84 Lochreihen mit je 42 Löchern, Lochanteil 17,7 %, hinterlegt mit Mineralfaser 20 mm, inkl. Standard-Faservlies | D 127 Blockloch. m. Quadratloch. 12/25Q Design B4 |  | Knauf Hauptverwaltung Iphofen Westdeutsche Gipswerke Postfach 10 D-97343 Iphofen Tel: (+49) 9323 31-0 Fax: (+49) 9323 31-277 http://www.knauf.de E-mail: info@knauf.de |  | 12,5 mm + 20 mm Mineralfaser |  | 1200 mm x 2400 mm | 400 mm | <15 kg / m² | [5 empty] | 0.47 | 0.66 | 0.81 | 0.81 | 0.91 | 0.7 | 0.6 | 0.65 | 0.73 | 0.72 | 0.74 | 0.72 | 0.81 | 0.64 | 0.59 | 0.58 | 0.54 |  |  |  | 0.69 | 0.78 | 0.59 | 0.7564103 | 250 | 0.91 | 2 |  | 2 |  | x | 1 | [8 empty] | Herstellerangabe www.knauf.de |  |  | d
1602 | Akustikdesignplatte, gelochte Gipskartonplatte auf Unterkonstruktion, ballwurfsicher, Blocklochung mit Quadratlochung 12/25 Q, Design B4, 84 Lochreihen mit je 42 Löchern, Lochanteil 17,7 %, hinterlegt mit Mineralfaser 20 mm, inkl. Standard-Faservlies | D 127 Blockloch. m. Quadratloch. 12/25Q Design B4 |  | Knauf Hauptverwaltung Iphofen Westdeutsche Gipswerke Postfach 10 D-97343 Iphofen Tel: (+49) 9323 31-0 Fax: (+49) 9323 31-277 http://www.knauf.de E-mail: info@knauf.de |  | 12,5 mm + 20 mm Mineralfaser |  | 1200 mm x 2400 mm | 60 mm | <15 kg / m² | [5 empty] | 0.32 | 0.35 | 0.4 | 0.62 | 0.64 | 0.87 | 0.95 | 0.95 | 0.91 | 0.9 | 0.79 | 0.64 | 0.53 | 0.48 | 0.44 | 0.44 | 0.45 |  |  |  | 0.61 | 0.795 | 0.465 | 0.5849057 | 400 | 0.95 | 2 |  | 2 |  | x | 1 | [8 empty] | Herstellerangabe www.knauf.de |  |  | d
1603 | Akustikdesignplatte, gelochte Gipskartonplatte auf Unterkonstruktion, ballwurfsicher, Blocklochung mit Quadratlochung 12/25 Q, Design B5, 72 Lochreihen mit je 36 Löchern, Lochanteil 13,0 %, inkl. Standard-Faservlies | D 127 Blockloch. m. Quadratloch. 12/25Q Design B5 |  | Knauf Hauptverwaltung Iphofen Westdeutsche Gipswerke Postfach 10 D-97343 Iphofen Tel: (+49) 9323 31-0 Fax: (+49) 9323 31-277 http://www.knauf.de E-mail: info@knauf.de |  | 12,5 mm |  | 1200 mm x 2400 mm | 400 mm | <15 kg / m² | [5 empty] | 0.39 | 0.49 | 0.88 | 0.72 | 0.78 | 0.77 | 0.57 | 0.59 | 0.57 | 0.55 | 0.53 | 0.43 | 0.46 | 0.43 | 0.38 | 0.4 | 0.41 |  |  |  | 0.5383333 | 0.685 | 0.42 | 0.6131387 | 160 | 0.88 | 2 |  | 2 |  | x | 1 | [8 empty] | Herstellerangabe www.knauf.de |  |  | d
1604 | Akustikdesignplatte, gelochte Gipskartonplatte auf Unterkonstruktion, ballwurfsicher, Blocklochung mit Quadratlochung 12/25 Q, Design B5, 72 Lochreihen mit je 36 Löchern, Lochanteil 13,0 %, inkl. Standard-Faservlies | D 127 Blockloch. m. Quadratloch. 12/25Q Design B5 |  | Knauf Hauptverwaltung Iphofen Westdeutsche Gipswerke Postfach 10 D-97343 Iphofen Tel: (+49) 9323 31-0 Fax: (+49) 9323 31-277 http://www.knauf.de E-mail: info@knauf.de |  | 12,5 mm |  | 1200 mm x 2400 mm | 60 mm | <15 kg / m² | [5 empty] | 0.26 | 0.18 | 0.14 | 0.4 | 0.54 | 0.5 | 0.64 | 0.79 | 0.8 | 0.68 | 0.67 | 0.52 | 0.5 | 0.38 | 0.26 | 0.3 | 0.38 |  |  |  | 0.49 | 0.665 | 0.38 | 0.5714286 | 630 | 0.8 | 2 |  | 2 |  | x | 1 | [8 empty] | Herstellerangabe www.knauf.de |  |  | d
1605 | Akustikdesignplatte, gelochte Gipskartonplatte auf Unterkonstruktion, ballwurfsicher, Blocklochung mit Quadratlochung 12/25 Q, Design B5, 72 Lochreihen mit je 36 Löchern, Lochanteil 13,0 %, hinterlegt mit Mineralfaser 20 mm, inkl. Standard-Faservlies | D 127 Blockloch. m. Quadratloch. 12/25Q Design B5 |  | Knauf Hauptverwaltung Iphofen Westdeutsche Gipswerke Postfach 10 D-97343 Iphofen Tel: (+49) 9323 31-0 Fax: (+49) 9323 31-277 http://www.knauf.de E-mail: info@knauf.de |  | 12,5 mm + 20 mm Mineralfaser |  | 1200 mm x 2400 mm | 400 mm | <15 kg / m² | [5 empty] | 0.5 | 0.7 | 0.74 | 0.82 | 0.83 | 0.75 | 0.73 | 0.71 | 0.6 | 0.65 | 0.63 | 0.6 | 0.57 | 0.5 | 0.47 | 0.48 | 0.5 |  |  |  | 0.645 | 0.77 | 0.5 | 0.6493506 | 250 | 0.83 | 2 |  | 2 |  | x | 1 | [8 empty] | Herstellerangabe www.knauf.de |  |  | d
1606 | Akustikdesignplatte, gelochte Gipskartonplatte auf Unterkonstruktion, ballwurfsicher, Blocklochung mit Quadratlochung 12/25 Q, Design B5, 72 Lochreihen mit je 36 Löchern, Lochanteil 13,0 %, hinterlegt mit Mineralfaser 20 mm, inkl. Standard-Faservlies | D 127 Blockloch. m. Quadratloch. 12/25Q Design B5 |  | Knauf Hauptverwaltung Iphofen Westdeutsche Gipswerke Postfach 10 D-97343 Iphofen Tel: (+49) 9323 31-0 Fax: (+49) 9323 31-277 http://www.knauf.de E-mail: info@knauf.de |  | 12,5 mm + 20 mm Mineralfaser |  | 1200 mm x 2400 mm | 60 mm | <15 kg / m² | [5 empty] | 0.25 | 0.41 | 0.47 | 0.76 | 0.77 | 0.83 | 0.9 | 0.8 | 0.86 | 0.65 | 0.58 | 0.58 | 0.4 | 0.34 | 0.32 | 0.33 | 0.35 |  |  |  | 0.5416667 | 0.785 | 0.345 | 0.4394904 | 400 | 0.9 | 2 |  | 2 |  | x | 1 | [8 empty] | Herstellerangabe www.knauf.de |  |  | d
1607 | Akustikdesignplatte, gelochte Gipskartonplatte auf Unterkonstruktion, ballwurfsicher, Blocklochung mit Quadratlochung 12/25 Q, Design B6, 84 Lochreihen mit je 45 Löchern, Lochanteil 18,9 %, inkl. Standard-Faservlies | D 127 Blockloch. m. Quadratloch. 12/25Q Design B6 |  | Knauf Hauptverwaltung Iphofen Westdeutsche Gipswerke Postfach 10 D-97343 Iphofen Tel: (+49) 9323 31-0 Fax: (+49) 9323 31-277 http://www.knauf.de E-mail: info@knauf.de |  | 12,5 mm |  | 1200 mm x 2400 mm | 400 mm | <15 kg / m² | [5 empty] | 0.53 | 0.53 | 0.82 | 0.8 | 0.78 | 0.82 | 0.66 | 0.69 | 0.69 | 0.67 | 0.67 | 0.6 | 0.58 | 0.58 | 0.51 | 0.5 | 0.49 |  |  |  | 0.6233333 | 0.735 | 0.535 | 0.7278912 | 160 | 0.82 | 2 |  | 2 |  | x | 1 | [8 empty] | Herstellerangabe www.knauf.de |  |  | d
1608 | Akustikdesignplatte, gelochte Gipskartonplatte auf Unterkonstruktion, ballwurfsicher, Blocklochung mit Quadratlochung 12/25 Q, Design B6, 84 Lochreihen mit je 45 Löchern, Lochanteil 18,9 %, inkl. Standard-Faservlies | D 127 Blockloch. m. Quadratloch. 12/25Q Design B6 |  | Knauf Hauptverwaltung Iphofen Westdeutsche Gipswerke Postfach 10 D-97343 Iphofen Tel: (+49) 9323 31-0 Fax: (+49) 9323 31-277 http://www.knauf.de E-mail: info@knauf.de |  | 12,5 mm |  | 1200 mm x 2400 mm | 60 mm | <15 kg / m² | [5 empty] | 0.15 | 0.08 | 0.15 | 0.39 | 0.33 | 0.47 | 0.66 | 0.68 | 0.86 | 0.85 | 0.81 | 0.7 | 0.6 | 0.49 | 0.43 | 0.41 | 0.45 |  |  |  | 0.4733333 | 0.505 | 0.47 | 0.9306931 | 630 | 0.86 | 2 |  | 2 |  | x | 1 | [8 empty] | Herstellerangabe www.knauf.de |  |  | d
1609 | Akustikdesignplatte, gelochte Gipskartonplatte auf Unterkonstruktion, ballwurfsicher, Blocklochung mit Quadratlochung 12/25 Q, Design B6, 84 Lochreihen mit je 45 Löchern, Lochanteil 18,9 %, hinterlegt mit Mineralfaser 20 mm, inkl. Standard-Faservlies | D 127 Blockloch. m. Quadratloch. 12/25Q Design B6 |  | Knauf Hauptverwaltung Iphofen Westdeutsche Gipswerke Postfach 10 D-97343 Iphofen Tel: (+49) 9323 31-0 Fax: (+49) 9323 31-277 http://www.knauf.de E-mail: info@knauf.de |  | 12,5 mm + 20 mm Mineralfaser |  | 1200 mm x 2400 mm | 400 mm | <15 kg / m² | [5 empty] | 0.41 | 0.58 | 0.8 | 0.97 | 0.92 | 0.94 | 0.66 | 0.77 | 0.75 | 0.77 | 0.87 | 0.76 | 0.79 | 0.64 | 0.58 | 0.64 | 0.62 |  |  |  | 0.7333333 | 0.845 | 0.63 | 0.7455621 | 200 | 0.97 | 2 |  | 2 |  | x | 1 | [8 empty] | Herstellerangabe www.knauf.de |  |  | d
1610 | Akustikdesignplatte, gelochte Gipskartonplatte auf Unterkonstruktion, ballwurfsicher, Blocklochung mit Quadratlochung 12/25 Q, Design B6, 84 Lochreihen mit je 45 Löchern, Lochanteil 18,9 %, hinterlegt mit Mineralfaser 20 mm, inkl. Standard-Faservlies | D 127 Blockloch. m. Quadratloch. 12/25Q Design B6 |  | Knauf Hauptverwaltung Iphofen Westdeutsche Gipswerke Postfach 10 D-97343 Iphofen Tel: (+49) 9323 31-0 Fax: (+49) 9323 31-277 http://www.knauf.de E-mail: info@knauf.de |  | 12,5 mm + 20 mm Mineralfaser |  | 1200 mm x 2400 mm | 60 mm | <15 kg / m² | [5 empty] | 0.21 | 0.3 | 0.5 | 0.71 | 0.73 | 0.94 | 0.92 | 0.96 | 0.94 | 1.02 | 0.88 | 0.74 | 0.58 | 0.5 | 0.48 | 0.47 | 0.52 |  |  |  | 0.6483333 | 0.845 | 0.51 | 0.6035503 | 800 | 1.02 | 2 |  | 2 |  | x | 1 | [8 empty] | Herstellerangabe www.knauf.de |  |  | d
1611 | Duct liner, matte facing |  | Type M | Knauf Fiber Glass; Shelbyville, IN 46176 |  | 1 inch |  | roll | 0 | 0.12 lb/ft² | [6 empty] | 0.17 |  |  | 0.35 |  |  | 0.59 |  |  | 0.81 |  |  | 0.9 |  |  | 0.94 |  |  |  | 0.6266667 | 0.47 | 0.92 | 1.957447 | 4000 | 0.94 | 2 |  | 1 |  | x | [9 empty] | C.M.Harris, Noise Control in Buildings, McGraw Hill 1994 |  |  | e
1612 | Duct liner, matte facing |  | Type M | Knauf Fiber Glass; Shelbyville, IN 46176 |  | 1 1/2 inch |  | roll | 0 | 0.18 lb/ft² | [6 empty] | 0.35 |  |  | 0.51 |  |  | 0.83 |  |  | 0.93 |  |  | 0.97 |  |  | 0.96 |  |  |  | 0.7583333 | 0.67 | 0.965 | 1.440299 | 2000 | 0.97 | 2 |  | 1 |  | x | [9 empty] | C.M.Harris, Noise Control in Buildings, McGraw Hill 1994 |  |  | e
1613 | Duct liner, matte facing |  | Type M | Knauf Fiber Glass; Shelbyville, IN 46176 |  | 2 inches |  | roll | 0 | 0.24 lb/ft² | [6 empty] | 0.34 |  |  | 0.64 |  |  | 0.96 |  |  | 1.03 |  |  | 1 |  |  | 1.03 |  |  |  | 0.8333333 | 0.8 | 1.015 | 1.26875 | 1000 | 1.03 | 2 |  | 1 |  | x | [9 empty] | C.M.Harris, Noise Control in Buildings, McGraw Hill 1994 |  |  | e
1614 | Duct liner, matte facing |  | Type M | Knauf Fiber Glass; Shelbyville, IN 46176 |  | 1/2 inch |  | roll | 0 | 0.08 lb/ft² | [6 empty] | 0.09 |  |  | 0.14 |  |  | 0.4 |  |  | 0.6 |  |  | 0.73 |  |  | 0.82 |  |  |  | 0.4633333 | 0.27 | 0.775 | 2.87037 | 4000 | 0.82 | 2 |  | 1 |  | x | [9 empty] | C.M.Harris, Noise Control in Buildings, McGraw Hill 1994 |  |  | e
1615 | Duct liner, matte facing |  | Type M | Knauf Fiber Glass; Shelbyville, IN 46176 |  | 1 inch |  | roll | 0 | 0.17 lb/ft² | [6 empty] | 0.25 |  |  | 0.35 |  |  | 0.69 |  |  | 0.89 |  |  | 0.96 |  |  | 1.01 |  |  |  | 0.6916667 | 0.52 | 0.985 | 1.894231 | 4000 | 1.01 | 2 |  | 1 |  | x | [9 empty] | C.M.Harris, Noise Control in Buildings, McGraw Hill 1994 |  |  | e
1616 | Duct liner, matte facing |  | Type M | Knauf Fiber Glass; Shelbyville, IN 46176 |  | 1 1/2 inch |  | roll | 0 | 0.25 lb/ft² | [6 empty] | 0.27 |  |  | 0.55 |  |  | 0.87 |  |  | 0.99 |  |  | 1 |  |  | 0.98 |  |  |  | 0.7766667 | 0.71 | 0.99 | 1.394366 | 2000 | 1 | 2 |  | 1 |  | x | [9 empty] | C.M.Harris, Noise Control in Buildings, McGraw Hill 1994 |  |  | e
1617 | Rigid plenum liner |  |  | Knauf Fiber Glass; Shelbyville, IN 46176 |  | 1 inch |  | 24 or 48 x 36 to 120 inches | 0 | 0.25 lb/ft² | [6 empty] | 0.13 |  |  | 0.24 |  |  | 0.56 |  |  | 0.83 |  |  | 0.92 |  |  | 0.98 |  |  |  | 0.61 | 0.4 | 0.95 | 2.375 | 4000 | 0.98 | 2 |  | 1 |  | x | [9 empty] | C.M.Harris, Noise Control in Buildings, McGraw Hill 1994 |  |  | e
1618 | Rigid plenum liner |  |  | Knauf Fiber Glass; Shelbyville, IN 46176 |  | 1 1/2 inch |  | 24 or 48 x 36 to 120 inches | 0 | 0.37 lb/ft² | [6 empty] | 0.19 |  |  | 0.41 |  |  | 0.89 |  |  | 1.02 |  |  | 1.03 |  |  | 1.04 |  |  |  | 0.7633333 | 0.65 | 1.035 | 1.592308 | 4000 | 1.04 | 2 |  | 1 |  | x | [9 empty] | C.M.Harris, Noise Control in Buildings, McGraw Hill 1994 |  |  | e
1619 | Rigid plenum liner |  |  | Knauf Fiber Glass; Shelbyville, IN 46176 |  | 2 inches |  | 24 or 48 x 36 to 120 inches | 0 | 0.50 lb/ft² | [6 empty] | 0.33 |  |  | 0.67 |  |  | 1.07 |  |  | 1.07 |  |  | 1.03 |  |  | 1.06 |  |  |  | 0.8716667 | 0.87 | 1.045 | 1.201149 | 500 | 1.07 | 2 |  | 1 |  | x | [9 empty] | C.M.Harris, Noise Control in Buildings, McGraw Hill 1994 |  |  | e
1620 | Air duct board, one side faced with foil-scrim-Kraft vapor retarder |  | Type EI475 | Knauf Fiber Glass; Shelbyville, IN 46176 |  | 1 inch |  | 48 x 96 in., 48 x 120 in. | 0 | 0.35 lb/ft² | [6 empty] | 0.27 |  |  | 0.46 |  |  | 0.64 |  |  | 0.9 |  |  | 0.98 |  |  | 0.96 |  |  |  | 0.7016667 | 0.55 | 0.97 | 1.763636 | 2000 | 0.98 | 2 |  | 1 |  | x | [9 empty] | C.M.Harris, Noise Control in Buildings, McGraw Hill 1994 |  |  | e
1621 | Fiberglass insulation board, unfaced |  |  | Knauf Fiber Glass; Shelbyville, IN 46176 |  | 3/4 inch |  | 48 x 96 in., 48 x 120 in. | 0 | 0.19 lb/ft² | [6 empty] | 0 |  |  | 0.15 |  |  | 0.48 |  |  | 0.72 |  |  | 0.86 |  |  | 0.97 |  |  |  | 0.53 | 0.315 | 0.915 | 2.904762 | 4000 | 0.97 | 2 |  | 1 |  | x | [9 empty] | C.M.Harris, Noise Control in Buildings, McGraw Hill 1994 |  |  | e
1622 | Fiberglass insulation board, unfaced |  |  | Knauf Fiber Glass; Shelbyville, IN 46176 |  | 1 inch |  | 48 x 96 in., 48 x 120 in. | 0 | 0.25 lb/ft² | [6 empty] | 0.1 |  |  | 0.26 |  |  | 0.6 |  |  | 0.85 |  |  | 0.99 |  |  | 0.96 |  |  |  | 0.6266667 | 0.43 | 0.975 | 2.267442 | 2000 | 0.99 | 2 |  | 1 |  | x | [9 empty] | C.M.Harris, Noise Control in Buildings, McGraw Hill 1994 |  |  | e
1623 | Fiberglass insulation board, unfaced |  |  | Knauf Fiber Glass; Shelbyville, IN 46176 |  | 1 1/2 inch |  | 48 x 96 in., 48 x 120 in. | 0 | 0.38 lb/ft² | [6 empty] | 0.35 |  |  | 0.46 |  |  | 0.86 |  |  | 0.98 |  |  | 1.02 |  |  | 1.04 |  |  |  | 0.785 | 0.66 | 1.03 | 1.560606 | 4000 | 1.04 | 2 |  | 1 |  | x | [9 empty] | C.M.Harris, Noise Control in Buildings, McGraw Hill 1994 |  |  | e
1624 | Fiberglass insulation board, unfaced |  |  | Knauf Fiber Glass; Shelbyville, IN 46176 |  | 2 inches |  | 48 x 96 in., 48 x 120 in. | 0 | 0.50 lb/ft² | [6 empty] | 0.18 |  |  | 0.59 |  |  | 1.03 |  |  | 1.14 |  |  | 1.06 |  |  | 0.99 |  |  |  | 0.8316667 | 0.81 | 1.025 | 1.265432 | 1000 | 1.14 | 2 |  | 1 |  | x | [9 empty] | C.M.Harris, Noise Control in Buildings, McGraw Hill 1994 |  |  | e
1625 | Fiberglass insulation board, unfaced |  |  | Knauf Fiber Glass; Shelbyville, IN 46176 |  | 1 inch |  | 48 x 96 in., 48 x 120 in. | 0 | 0.33 lb/ft² | [6 empty] | 0.07 |  |  | 0.24 |  |  | 0.69 |  |  | 0.88 |  |  | 0.98 |  |  | 1.03 |  |  |  | 0.6483333 | 0.465 | 1.005 | 2.16129 | 4000 | 1.03 | 2 |  | 1 |  | x | [9 empty] | C.M.Harris, Noise Control in Buildings, McGraw Hill 1994 |  |  | e
1626 | Fiberglass insulation board, unfaced |  |  | Knauf Fiber Glass; Shelbyville, IN 46176 |  | 1 inch |  | 48 x 96 in., 48 x 120 in. | 0 | 0.50 lb/ft² | [6 empty] | 0.19 |  |  | 0.32 |  |  | 0.71 |  |  | 0.98 |  |  | 1.1 |  |  | 0.98 |  |  |  | 0.7133333 | 0.515 | 1.04 | 2.019417 | 2000 | 1.1 | 2 |  | 1 |  | x | [9 empty] | C.M.Harris, Noise Control in Buildings, McGraw Hill 1994 |  |  | e
1627 | Fiberglass acoustical blanket, max width: 96", max length: 125' |  | Type KN | Knauf Fiber Glass; Shelbyville, IN 46176 |  | 1 inch |  | roll | 0 | 0.75 lb/ft² | [6 empty] | 0.12 |  |  | 0.18 |  |  | 0.51 |  |  | 0.72 |  |  | 0.78 |  |  | 0.86 |  |  |  | 0.5283333 | 0.345 | 0.82 | 2.376812 | 4000 | 0.86 | 2 |  | 1 |  | x | [9 empty] | C.M.Harris, Noise Control in Buildings, McGraw Hill 1994 |  |  | e
1628 | Fiberglass acoustical blanket, max width: 96", max length: 125' |  | Type KN | Knauf Fiber Glass; Shelbyville, IN 46176 |  | 1 1/2 inch |  | roll | 0 | 0.75 lb/ft² | [6 empty] | 0.2 |  |  | 0.42 |  |  | 0.82 |  |  | 0.87 |  |  | 0.94 |  |  | 0.91 |  |  |  | 0.6933333 | 0.62 | 0.925 | 1.491935 | 2000 | 0.94 | 2 |  | 1 |  | x | [9 empty] | C.M.Harris, Noise Control in Buildings, McGraw Hill 1994 |  |  | e
1629 | Fiberglass acoustical blanket, max width: 96", max length: 125' |  | Type KN | Knauf Fiber Glass; Shelbyville, IN 46176 |  | 1 inch |  | roll | 0 | 0.08 lb/ft² | [6 empty] | 0.17 |  |  | 0.24 |  |  | 0.62 |  |  | 0.79 |  |  | 0.88 |  |  | 0.96 |  |  |  | 0.61 | 0.43 | 0.92 | 2.139535 | 4000 | 0.96 | 2 |  | 1 |  | x | [9 empty] | C.M.Harris, Noise Control in Buildings, McGraw Hill 1994 |  |  | e
1630 | Fiberglass acoustical blanket, max width: 96", max length: 125' |  | Type KN | Knauf Fiber Glass; Shelbyville, IN 46176 |  | 1 1/2 inch |  | roll | 0 | 0.13 lb/ft² | [6 empty] | 0.31 |  |  | 0.5 |  |  | 0.89 |  |  | 0.98 |  |  | 1.01 |  |  | 1.01 |  |  |  | 0.7833333 | 0.695 | 1.01 | 1.453237 | 2000 | 1.01 | 2 |  | 1 |  | x | [9 empty] | C.M.Harris, Noise Control in Buildings, McGraw Hill 1994 |  |  | e
1631 | Fiberglass acoustical blanket, max width: 96", max length: 125' |  | Type KN | Knauf Fiber Glass; Shelbyville, IN 46176 |  | 1 inch |  | roll | 0 | 0.13 lb/ft² | [6 empty] | 0.03 |  |  | 0.28 |  |  | 0.56 |  |  | 0.82 |  |  | 0.9 |  |  | 0.94 |  |  |  | 0.5883333 | 0.42 | 0.92 | 2.190476 | 4000 | 0.94 | 2 |  | 1 |  | x | [9 empty] | C.M.Harris, Noise Control in Buildings, McGraw Hill 1994 |  |  | e
1632 | Fiberglass acoustical blanket, max width: 96", max length: 125' |  | Type KN | Knauf Fiber Glass; Shelbyville, IN 46176 |  | 1 1/2 inch |  | roll | 0 | 0.19 lb/ft² | [6 empty] | 0.21 |  |  | 0.51 |  |  | 0.97 |  |  | 1.08 |  |  | 1.07 |  |  | 1.06 |  |  |  | 0.8166667 | 0.74 | 1.065 | 1.439189 | 1000 | 1.08 | 2 |  | 1 |  | x | [9 empty] | C.M.Harris, Noise Control in Buildings, McGraw Hill 1994 |  |  | e
1633 | Fiberglass duct wrap |  | Type KN | Knauf Fiber Glass; Shelbyville, IN 46176 |  | 1 1/2 inch |  | roll | 25 mm | 0.25 lb/ft² | [6 empty] | 0.35 |  |  | 0.64 |  |  | 0.69 |  |  | 0.76 |  |  | 0.79 |  |  | 0.81 |  |  |  | 0.6733333 | 0.665 | 0.8 | 1.203008 | 4000 | 0.81 | 2 |  | 1 |  | x | [9 empty] | C.M.Harris, Noise Control in Buildings, McGraw Hill 1994 |  |  | e
1634 | Fiberglass duct wrap |  | Type KN | Knauf Fiber Glass; Shelbyville, IN 46176 |  | 2 inch |  | roll | 25 mm | 0.38 lb/ft² | [6 empty] | 0.43 |  |  | 0.74 |  |  | 0.83 |  |  | 0.87 |  |  | 0.88 |  |  | 0.88 |  |  |  | 0.7716667 | 0.785 | 0.88 | 1.121019 | 2000 | 0.88 | 2 |  | 1 |  | x | [9 empty] | C.M.Harris, Noise Control in Buildings, McGraw Hill 1994 |  |  | e
1635 | Fiberglass duct wrap |  | Type KN | Knauf Fiber Glass; Shelbyville, IN 46176 |  | 1 1/2 inch |  | roll | 25 mm | 0.13 lb/ft² | [6 empty] | 0.41 |  |  | 0.69 |  |  | 0.77 |  |  | 0.86 |  |  | 0.9 |  |  | 0.85 |  |  |  | 0.7466667 | 0.73 | 0.875 | 1.19863 | 2000 | 0.9 | 2 |  | 1 |  | x | [9 empty] | C.M.Harris, Noise Control in Buildings, McGraw Hill 1994 |  |  | e
1636 | Fiberglass duct wrap |  | Type KN | Knauf Fiber Glass; Shelbyville, IN 46176 |  | 2 inch |  | roll | 25 mm | 0.17 lb/ft² | [6 empty] | 0.45 |  |  | 0.78 |  |  | 0.88 |  |  | 0.9 |  |  | 0.91 |  |  | 0.91 |  |  |  | 0.805 | 0.83 | 0.91 | 1.096386 | 2000 | 0.91 | 2 |  | 1 |  | x | [9 empty] | C.M.Harris, Noise Control in Buildings, McGraw Hill 1994 |  |  | e
1637 | Fiberglass blanket, max width: 72", max length: 150" |  | Metal bldg. Insulation | Knauf Fiber Glass; Shelbyville, IN 46176 |  | 2 inch |  | roll | 0 | 0.11 lb/ft² | [6 empty] | 0.25 |  |  | 0.48 |  |  | 0.81 |  |  | 0.9 |  |  | 0.97 |  |  | 0.94 |  |  |  | 0.725 | 0.645 | 0.955 | 1.48062 | 2000 | 0.97 | 2 |  | 1 |  | x | [9 empty] | C.M.Harris, Noise Control in Buildings, McGraw Hill 1994 |  |  | e
1638 | Fiberglass blanket, max width: 72", max length: 150" |  | Metal bldg. Insulation | Knauf Fiber Glass; Shelbyville, IN 46176 |  | 3 inch |  | roll | 0 | 0.16 lb/ft² | [6 empty] | 0.36 |  |  | 0.76 |  |  | 1.04 |  |  | 0.94 |  |  | 0.98 |  |  | 1 |  |  |  | 0.8466667 | 0.9 | 0.99 | 1.1 | 500 | 1.04 | 2 |  | 1 |  | x | [9 empty] | C.M.Harris, Noise Control in Buildings, McGraw Hill 1994 |  |  | e
1639 | Fiberglass blanket, max width: 72", max length: 150" |  | Metal bldg. Insulation | Knauf Fiber Glass; Shelbyville, IN 46176 |  | 4 inch |  | roll | 0 | 0.22 lb/ft² | [6 empty] | 0.59 |  |  | 1.01 |  |  | 0.97 |  |  | 0.96 |  |  | 1.06 |  |  | 1.08 |  |  |  | 0.945 | 0.99 | 1.07 | 1.080808 | 4000 | 1.08 | 2 |  | 1 |  | x | [9 empty] | C.M.Harris, Noise Control in Buildings, McGraw Hill 1994 |  |  | e
1640 | Fiberglass blanket, max width: 72", max length: 150" |  | Metal bldg. Insulation | Knauf Fiber Glass; Shelbyville, IN 46176 |  | 6 inch |  | roll | 0 | 0.33 lb/ft² | [6 empty] | 1.18 |  |  | 1.36 |  |  | 1.02 |  |  | 1.02 |  |  | 1.12 |  |  | 1.07 |  |  |  | 1.128333 | 1.19 | 1.095 | 0.9201681 | 250 | 1.36 | 2 |  | 1 |  | x | [9 empty] | C.M.Harris, Noise Control in Buildings, McGraw Hill 1994 |  |  | e
1641 | Lignoform Quadrillo-Compact audio, für Decken-, Säulen- und Wandverkleidungen. Front: Quadrillo-Membrane vollflächig aufgeklebt, Rückseite: Hartfaserplatte perforiert mit Akustikvlies, Kern: zementgebundenes Polystyrol |  | Lignoform Quadrillo-Compact audio, | Lignoform Benken AG CH-8717 Benken Tel. +41 55 283 01 00 Fax +41 55 283 28 50 E-Mail info@lignoform.com http://www.lignoform.com | gerillte Holzoberfläche, Rillenachsmass 5 bzw 10 mm | 31 mm | Montage Nut/Kamm mit Hutprofil Schattenfuge min. 3 mm | 3000 x 600 mm | 350 mm | 12 kg/m^2 | [5 empty] | 0.36 | 0.62 | 0.68 | 0.65 | 0.68 | 0.68 | 0.63 | 0.63 | 0.68 | 0.73 | 0.77 | 0.82 | 0.88 | 0.97 | 0.93 | 0.79 | 0.7 | 0.68 |  |  | 0.7283333 | 0.655 | 0.835 | 1.274809 | 2000 | 0.97 | 2 |  | 3 | 7 | x | [9 empty] | Herstellerangabe unter http://www.lignoform.com, Feb. 01 |  |  | d
1642 | Lignoform Quadrillo-Compact für Decken-, Säulen- und Wandverkleidungen. Front: Quadrillo-Membrane vollflächig aufgeklebt, Rückseite: Hartfaserplatte perforiert mit Akustikvlies, Kern: zementgebundenes Polystyrol |  | Lignoform Quadrillo-Compact | Lignoform Benken AG CH-8717 Benken Tel. +41 55 283 01 00 Fax +41 55 283 28 50 E-Mail info@lignoform.com http://www.lignoform.com | gerillte Holzoberfläche, Rillenachsmass 5 bzw 10 mm | 31 mm | Montage Nut/Kamm mit Hutprofil Schattenfuge min. 3 mm | 3000 x 600 mm | 0 | 12 kg/m^2 | [5 empty] | 0.03 | 0.09 | 0.17 | 0.26 | 0.35 | 0.5 | 0.7 | 0.72 | 0.71 | 0.71 | 0.66 | 0.62 | 0.65 | 0.65 | 0.77 | 0.75 | 0.69 | 0.76 |  |  | 0.5266667 | 0.535 | 0.67 | 1.252336 | 2500 | 0.77 | 2 |  | 3 | 7 | x | [9 empty] | Herstellerangabe unter http://www.lignoform.com, Feb. 01 |  |  | d
1643 | Lignoform Quadrillo-Compact audio, für Decken-, Säulen- und Wandverkleidungen. Front: Quadrillo-Membrane vollflächig aufgeklebt, Rückseite: Hartfaserplatte perforiert mit Akustikvlies, Kern: zementgebundenes Polystyrol |  | Lignoform Quadrillo-Compact audio, | Lignoform Benken AG CH-8717 Benken Tel. +41 55 283 01 00 Fax +41 55 283 28 50 E-Mail info@lignoform.com http://www.lignoform.com | gerillte Holzoberfläche, Rillenachsmass 5 bzw 10 mm | 31 mm | Montage Nut/Kamm mit Hutprofil Schattenfuge min. 3 mm | 3000 x 600 mm | 0 | 12 kg/m^2 | [5 empty] | 0.03 | 0.09 | 0.18 | 0.29 | 0.34 | 0.44 | 0.63 | 0.69 | 0.76 | 0.87 | 0.85 | 0.84 | 0.86 | 0.88 | 0.91 | 0.75 | 0.6 | 0.62 |  |  | 0.575 | 0.515 | 0.74 | 1.436893 | 2500 | 0.91 | 2 |  | 3 | 7 | x | [9 empty] | Herstellerangabe unter http://www.lignoform.com, Feb. 01 |  |  | d
1644 | Lignoform Quadrillo-Sandwich, für Decken-, Säulen- und Wandverkleidungen. Front: Quadrillo-Membrane, Rückseite: Hartfaserplatte perforiert, Kern: Spanplattenrahmen mit Weichfaserplatteneinlage |  | Lignoform Quadrillo-Sandwich, | Lignoform Benken AG CH-8717 Benken Tel. +41 55 283 01 00 Fax +41 55 283 28 50 E-Mail info@lignoform.com http://www.lignoform.com | gerillte Holzoberfläche, Rillenachsmass 5 bzw 10 mm | 31 mm | Montage mit einfacher Feder oder T-Feder Schattenfuge min. 3 mm | 3000 x 600 mm | 350 mm | [6 empty] | 0.44 | 0.67 | 0.53 | 0.56 | 0.6 | 0.6 | 0.62 | 0.64 | 0.7 | 0.79 | 0.88 | 0.91 | 0.96 | 0.94 | 0.94 | 0.91 | 0.9 | 0.86 |  |  | 0.7716667 | 0.62 | 0.92 | 1.483871 | 1600 | 0.96 | 2 |  | 3 |  | x | [9 empty] | Herstellerangabe unter http://www.lignoform.com, Feb. 01 |  |  | d
1645 | Lignoform Quadrillo-Sandwich, für Decken-, Säulen- und Wandverkleidungen. Front: Quadrillo-Membrane, Rückseite: Hartfaserplatte perforiert, Kern: Spanplattenrahmen mit Weichfaserplatteneinlage |  | Lignoform Quadrillo-Sandwich, | Lignoform Benken AG CH-8717 Benken Tel. +41 55 283 01 00 Fax +41 55 283 28 50 E-Mail info@lignoform.com http://www.lignoform.com | gerillte Holzoberfläche, Rillenachsmass 5 bzw 10 mm | 31 mm | Montage mit einfacher Feder oder T-Feder Schattenfuge min. 3 mm | 3000 x 600 mm | 150 mm | [6 empty] | 0.32 | 0.45 | 0.51 | 0.54 | 0.65 | 0.65 | 0.74 | 0.74 | 0.75 | 0.78 | 0.83 | 0.91 | 0.95 | 0.91 | 0.93 | 0.92 | 0.89 | 0.89 |  |  | 0.745 | 0.695 | 0.9 | 1.294964 | 1600 | 0.95 | 2 |  | 3 |  | x | [9 empty] | Herstellerangabe unter http://www.lignoform.com, Feb. 01 |  |  | d
1646 | Lignoform Quadrillo-Sandwich, für Decken-, Säulen- und Wandverkleidungen. Front: Quadrillo-Membrane, Rückseite: Hartfaserplatte perforiert, Kern: Spanplattenrahmen mit Weichfaserplatteneinlage |  | Lignoform Quadrillo-Sandwich, | Lignoform Benken AG CH-8717 Benken Tel. +41 55 283 01 00 Fax +41 55 283 28 50 E-Mail info@lignoform.com http://www.lignoform.com | gerillte Holzoberfläche, Rillenachsmass 5 bzw 10 mm | 31 mm | Montage mit einfacher Feder oder T-Feder Schattenfuge min. 3 mm | 3000 x 600 mm | 0 | [6 empty] | 0.03 | 0.06 | 0.12 | 0.16 | 0.27 | 0.38 | 0.59 | 0.72 | 0.79 | 0.9 | 0.93 | 0.92 | 0.88 | 0.85 | 0.84 | 0.84 | 0.82 | 0.77 |  |  | 0.6083333 | 0.495 | 0.835 | 1.686869 | 1000 | 0.93 | 2 |  | 3 |  | x | [9 empty] | Herstellerangabe unter http://www.lignoform.com, Feb. 01 |  |  | d
1647 | Lignoform Quadrillo-Solo, für Decken- und Wandverkleidungen.Quadrillo-Membrane mit rückseitigem Akustikvlies |  | Lignoform Quadrillo-Solo, | Lignoform Benken AG CH-8717 Benken Tel. +41 55 283 01 00 Fax +41 55 283 28 50 E-Mail info@lignoform.com http://www.lignoform.com | gerillte Holzoberfläche, Rillenachsmass 8 bzw. 16 mm | 16 mm | Montage mit einfacher Feder oder Schattenfuge min. 3 mm oder auf Stoß mit Montagecips ggf. auf Unterkonstruktion | 192 mm x 2780 mm | 350 mm | [6 empty] | 0.66 | 0.48 | 0.54 | 0.61 | 0.68 | 0.68 | 0.7 | 0.58 | 0.61 | 0.63 | 0.65 | 0.67 | 0.64 | 0.66 | 0.72 | 0.71 | 0.69 | 0.77 |  |  | 0.6233333 | 0.63 | 0.675 | 1.071429 | 5000 | 0.77 | 2 |  | 3 |  | x | [9 empty] | Herstellerangabe unter http://www.lignoform.com, Feb. 01 |  |  | d
1648 | Lignoform Quadrillo-Solo, für Decken- und Wandverkleidungen.Quadrillo-Membrane mit rückseitigem Akustikvlies |  | Lignoform Quadrillo-Solo, | Lignoform Benken AG CH-8717 Benken Tel. +41 55 283 01 00 Fax +41 55 283 28 50 E-Mail info@lignoform.com http://www.lignoform.com | gerillte Holzoberfläche, Rillenachsmass 8 bzw. 16 mm | 16 mm | Montage mit einfacher Feder oder Schattenfuge min. 3 mm oder auf Stoß mit Montagecips ggf. auf Unterkonstruktion, mit zusätzlicher Isolationshinterlage 30 mm Mineralfaserplatte | 192 mm x 2780 mm | 350 mm | [6 empty] | 0.54 | 0.55 | 0.54 | 0.49 | 0.58 | 0.6 | 0.59 | 0.61 | 0.64 | 0.66 | 0.7 | 0.69 | 0.67 | 0.72 | 0.75 | 0.8 | 0.94 | 0.82 |  |  | 0.6833333 | 0.595 | 0.83 | 1.394958 | 4000 | 0.94 | 2 |  | 3 |  | x | [9 empty] | Herstellerangabe unter http://www.lignoform.com, Feb. 01 |  |  | d
1649 | Lignoform Quadrillo-Solo, für Decken- und Wandverkleidungen.Quadrillo-Membrane mit rückseitigem Akustikvlies |  | Lignoform Quadrillo-Solo, | Lignoform Benken AG CH-8717 Benken Tel. +41 55 283 01 00 Fax +41 55 283 28 50 E-Mail info@lignoform.com http://www.lignoform.com | gerillte Holzoberfläche, Rillenachsmass 8 bzw. 16 mm | 16 mm | Montage mit einfacher Feder oder Schattenfuge min. 3 mm oder auf Stoß mit Montagecips ggf. auf Unterkonstruktion | 192 mm x 2780 mm | 50 mm | [6 empty] | 0.07 | 0.17 | 0.22 | 0.25 | 0.29 | 0.42 | 0.58 | 0.64 | 0.71 | 0.74 | 0.75 | 0.69 | 0.72 | 0.7 | 0.65 | 0.67 | 0.68 | 0.77 |  |  | 0.5383333 | 0.465 | 0.69 | 1.483871 | 5000 | 0.77 | 2 |  | 3 |  | x | [9 empty] | Herstellerangabe unter http://www.lignoform.com, Feb. 01 |  |  | d
1650 | Lignoform Quadrillo-Solo, für Decken- und Wandverkleidungen.Quadrillo-Membrane mit rückseitigem Akustikvlies |  | Lignoform Quadrillo-Solo, | Lignoform Benken AG CH-8717 Benken Tel. +41 55 283 01 00 Fax +41 55 283 28 50 E-Mail info@lignoform.com http://www.lignoform.com | gerillte Holzoberfläche, Rillenachsmass 8 bzw. 16 mm | 16 mm | Montage mit einfacher Feder oder Schattenfuge min. 3 mm oder auf Stoß mit Montagecips ggf. auf Unterkonstruktion, mit zusätzlicher Isolationshinterlage 30 mm Mineralfaserplatte | 192 mm x 2780 mm | 50 mm | [6 empty] | 0.21 | 0.35 | 0.41 | 0.39 | 0.46 | 0.52 | 0.62 | 0.54 | 0.59 | 0.61 | 0.63 | 0.62 | 0.65 | 0.71 | 0.77 | 0.87 | 0.98 | 0.88 |  |  | 0.6116667 | 0.5 | 0.845 | 1.69 | 4000 | 0.98 | 2 |  | 3 |  | x | [9 empty] | Herstellerangabe unter http://www.lignoform.com, Feb. 01 |  |  | d
1651 | Lignoform Quadrillo-Ceiling panel, für Decken- und Wandverkleidungen.Quadrillo-Membrane mit rückseitigem Akustikvlies, Randverstärkung aus Sperrholz. |  | Lignoform Quadrillo-Ceiling panel mit Akustikvlies | Lignoform Benken AG CH-8717 Benken Tel. +41 55 283 01 00 Fax +41 55 283 28 50 E-Mail info@lignoform.com http://www.lignoform.com | gerillte Holzoberfläche, glatt im Randbereich 50 mm, Rillenachsmass 5 bzw. 10 mm | 10 mm | Montage: Einlegen in T-Profil | 600 mm x 600 mm; 625 mm x 625 mm | 150 mm | [6 empty] | 0.1 | 0.15 | 0.25 | 0.41 | 0.48 | 0.65 | 0.8 | 0.84 | 0.85 | 0.83 | 0.74 | 0.57 | 0.54 | 0.58 | 0.55 | 0.5 | 0.51 | 0.46 |  |  | 0.55 | 0.66 | 0.545 | 0.8257576 | 630 | 0.85 | 3 |  | 3 |  | x | [9 empty] | Herstellerangabe unter http://www.lignoform.com, Feb. 01 |  |  | d
1652 | Lignoform Quadrillo-Ceiling panel, für Decken- und Wandverkleidungen.Quadrillo-Membrane mit rückseitigem Akustikvlies |  | Lignoform Quadrillo-Ceiling panel mit Akustikvlies | Lignoform Benken AG CH-8717 Benken Tel. +41 55 283 01 00 Fax +41 55 283 28 50 E-Mail info@lignoform.com http://www.lignoform.com | gerillte Holzoberfläche, Rillenachsmass 8 bzw. 16 mm | 10 mm | Montage: Einlegen in T-Profil | 600 mm x 600 mm; 625 mm x 625 mm | 350 mm | [6 empty] | 0.41 | 0.39 | 0.74 | 0.8 | 0.85 | 0.81 | 0.76 | 0.55 | 0.53 | 0.65 | 0.63 | 0.6 | 0.61 | 0.6 | 0.57 | 0.55 | 0.52 | 0.49 |  |  | 0.59 | 0.7 | 0.56 | 0.8 | 250 | 0.85 | 2 |  | 3 |  | x | [9 empty] | Herstellerangabe unter http://www.lignoform.com, Feb. 01 |  |  | d
1653 | Lignoform Quadrillo-Türelemente, Schranktüren für Großraumbüros, Konferenzzimmer usw. Quadrillo-Membrane beidseitig, MDF-Rahmen mit Weichfasereinlage |  | Lignoform Quadrillo-Türelemente | Lignoform Benken AG CH-8717 Benken Tel. +41 55 283 01 00 Fax +41 55 283 28 50 E-Mail info@lignoform.com http://www.lignoform.com | gerillte Holzoberfläche, Rillenachsmass 8 bzw. 16 mm | 22 mm, 28 mm, 34 mm |  | bis 3000 mm x 700 mm | 350 mm | [6 empty] | 0.58 | 0.82 | 0.6 | 0.67 | 0.72 | 0.72 | 0.66 | 0.54 | 0.58 | 0.64 | 0.64 | 0.69 | 0.72 | 0.77 | 0.84 | 0.84 | 0.84 | 0.76 |  |  | 0.7216667 | 0.63 | 0.805 | 1.277778 | 2500 | 0.84 | 2 |  | 3 |  | x | [9 empty] | Herstellerangabe unter http://www.lignoform.com, Feb. 01 |  |  | d
1654 | Lignoform Perforierte Platten für ballwurfsichere Turnhallenwände. Gelocht und rückseitig mit Akustikvlies versehen. |  | Lignoform Perforierte Platte, Turnhallenplatte | Lignoform Benken AG CH-8717 Benken Tel. +41 55 283 01 00 Fax +41 55 283 28 50 E-Mail info@lignoform.com http://www.lignoform.com | Holzoberfläche | 18 mm |  | 600 mm - 640 mm x 2990 mm | 60 mm | [6 empty] | 0.07 | 0.1 | 0.25 | 0.52 | 0.69 | 0.74 | 0.9 | 0.91 | 0.87 | 0.88 | 0.9 | 0.89 | 0.83 | 0.65 | 0.57 | 0.52 | 0.42 | 0.45 |  |  | 0.6116667 | 0.8 | 0.535 | 0.66875 | 500 | 0.91 | 2 |  | 3 |  | x | 1 | [8 empty] | Herstellerangabe unter http://www.lignoform.com, Feb. 01 |  |  | d
1655 | Lignoform Perforierte Platten für ballwurfsichere Turnhallenwände. Gelocht und rückseitig mit Akustikvlies versehen. |  | Lignoform Perforierte Platte, Perfoplatte 16/16 Sackloch 12/3 | Lignoform Benken AG CH-8717 Benken Tel. +41 55 283 01 00 Fax +41 55 283 28 50 E-Mail info@lignoform.com http://www.lignoform.com | gelochte Holzoberfläche, Lochraster 16 mm x 16 mm, Sacklöcher 12 mm außen, 3 mm Durchgang | 18 mm |  | 600 mm - 640 mm x 2990 mm | 350 mm | [6 empty] | 0.53 | 0.83 | 0.64 | 0.75 | 0.63 | 0.81 | 0.82 | 0.8 | 0.9 | 0.84 | 0.77 | 0.61 | 0.5 | 0.38 | 0.26 | 0.21 | 0.15 | 0.11 |  |  | 0.5933333 | 0.715 | 0.265 | 0.3706294 | 630 | 0.9 | 3 |  | 3 |  | x | 1 | [8 empty] | Herstellerangabe unter http://www.lignoform.com, Feb. 01 |  |  | d
1656 | Lignoform Perforierte Platten für ballwurfsichere Turnhallenwände. Gelocht und rückseitig mit Akustikvlies versehen. |  | Lignoform Perforierte Platte, Perfoplatte MDF 16/16/8 mm | Lignoform Benken AG CH-8717 Benken Tel. +41 55 283 01 00 Fax +41 55 283 28 50 E-Mail info@lignoform.com http://www.lignoform.com | gelochte Holzoberfläche, Lochraster 16 mm x 16 mm, Lochdurchmesser 8 mm | 18 mm |  | 600 mm - 640 mm x 2990 mm | 350 mm | [6 empty] | 0.45 | 0.71 | 0.55 | 0.75 | 0.64 | 0.75 | 0.75 | 0.63 | 0.67 | 0.68 | 0.65 | 0.63 | 0.67 | 0.67 | 0.67 | 0.66 | 0.67 | 0.69 |  |  | 0.6616667 | 0.635 | 0.67 | 1.055118 | 200 | 0.75 | 2 |  | 3 |  | x | 1 | [8 empty] | Herstellerangabe unter http://www.lignoform.com, Feb. 01 |  |  | d
1657 | Lignoform Quadrillo Micro-Perfo, Furniertes Deck microperforiert, Kern zementgebundenes Polystyrol, Rückseite gelochte Hartfaser mit Akustikvlies |  | Lignoform Micro-Perfo | Lignoform Benken AG CH-8717 Benken Tel. +41 55 283 01 00 Fax +41 55 283 28 50 E-Mail info@lignoform.com http://www.lignoform.com | gelochte Holzoberfläche, Lochdurchmesser 1 mm, 40.000 Löcher / m^2, Lochflächenanteil 3%. Aus der Ferne ist die Lochung nicht mehr erkennbar. | 20 mm | Spezielles Abhängsystem ("Ceilencio") mit T-Profilen | Breiten: 600 mm, 625 mm; Längen: 600 mm, 625 mm, 1200 mm, 1250 mm, 2600 mm | 50 mm | [6 empty] | 0.1 | 0.13 | 0.19 | 0.28 | 0.43 | 0.44 | 0.48 | 0.59 | 0.5 | 0.46 | 0.39 | 0.43 | 0.47 | 0.54 | 0.56 | 0.51 | 0.49 | 0.49 |  |  | 0.4283333 | 0.51 | 0.515 | 1.009804 | 500 | 0.59 | 2 |  | 3 | 7 | x | [9 empty] | Herstellerangabe unter http://www.lignoform.com, Feb. 01 |  |  | d
1658 | Lignoform Quadrillo Micro-Perfo, Furniertes Deck microperforiert, Kern zementgebundenes Polystyrol, Rückseite gelochte Hartfaser mit Akustikvlies |  | Lignoform Micro-Perfo | Lignoform Benken AG CH-8717 Benken Tel. +41 55 283 01 00 Fax +41 55 283 28 50 E-Mail info@lignoform.com http://www.lignoform.com | gelochte Holzoberfläche, Lochdurchmesser 1 mm, 40.000 Löcher / m^2, Lochflächenanteil 3%. Aus der Ferne ist die Lochung nicht mehr erkennbar. | 20 mm | Spezielles Abhängsystem ("Ceilencio") mit T-Profilen, zusätzlich 30mm Steinwolleplatte im Hohlraum | Breiten: 600 mm, 625 mm; Längen: 600 mm, 625 mm, 1200 mm, 1250 mm, 2600 mm | 50 mm | [6 empty] | 0.42 | 0.63 | 0.67 | 0.57 | 0.64 | 0.5 | 0.53 | 0.49 | 0.44 | 0.45 | 0.4 | 0.48 | 0.53 | 0.59 | 0.56 | 0.51 | 0.53 | 0.55 |  |  | 0.5466667 | 0.565 | 0.56 | 0.9911504 | 160 | 0.67 | 2 |  | 3 | 7 | x | [9 empty] | Herstellerangabe unter http://www.lignoform.com, Feb. 01 |  |  | d
1659 | Lignoform Quadrillo Micro-Perfo, Furniertes Deck microperforiert, Kern zementgebundenes Polystyrol, Rückseite gelochte Hartfaser mit Akustikvlies |  | Lignoform Micro-Perfo | Lignoform Benken AG CH-8717 Benken Tel. +41 55 283 01 00 Fax +41 55 283 28 50 E-Mail info@lignoform.com http://www.lignoform.com | gelochte Holzoberfläche, Lochdurchmesser 1 mm, 40.000 Löcher / m^2, Lochflächenanteil 3%. Aus der Ferne ist die Lochung nicht mehr erkennbar. | 20 mm | Spezielles Abhängsystem ("Ceilencio") mit T-Profilen | Breiten: 600 mm, 625 mm; Längen: 600 mm, 625 mm, 1200 mm, 1250 mm, 2600 mm | 350 mm | [6 empty] | 0.51 | 0.5 | 0.46 | 0.42 | 0.46 | 0.4 | 0.35 | 0.34 | 0.33 | 0.38 | 0.41 | 0.5 | 0.55 | 0.59 | 0.6 | 0.54 | 0.54 | 0.55 |  |  | 0.4733333 | 0.4 | 0.565 | 1.4125 | 2500 | 0.6 | 2 |  | 3 | 7 | x | [9 empty] | Herstellerangabe unter http://www.lignoform.com, Feb. 01 |  |  | d
1660 | Lignoform Quadrillo Micro-Perfo, Furniertes Deck microperforiert, Kern zementgebundenes Polystyrol, Rückseite gelochte Hartfaser mit Akustikvlies |  | Lignoform Micro-Perfo | Lignoform Benken AG CH-8717 Benken Tel. +41 55 283 01 00 Fax +41 55 283 28 50 E-Mail info@lignoform.com http://www.lignoform.com | gelochte Holzoberfläche, Lochdurchmesser 1 mm, 40.000 Löcher / m^2, Lochflächenanteil 3%. Aus der Ferne ist die Lochung nicht mehr erkennbar. | 20 mm | Spezielles Abhängsystem ("Ceilencio") mit T-Profilen, zusätzlich 30mm Steinwolleplatte im Hohlraum | Breiten: 600 mm, 625 mm; Längen: 600 mm, 625 mm, 1200 mm, 1250 mm, 2600 mm | 350 mm | [6 empty] | 0.6 | 0.51 | 0.56 | 0.45 | 0.44 | 0.42 | 0.43 | 0.47 | 0.45 | 0.47 | 0.46 | 0.5 | 0.53 | 0.64 | 0.62 | 0.55 | 0.52 | 0.55 |  |  | 0.5066667 | 0.455 | 0.58 | 1.274725 | 2000 | 0.64 | 2 |  | 3 | 7 | x | [9 empty] | Herstellerangabe unter http://www.lignoform.com, Feb. 01 |  |  | d
1661 | Lindner-Metalldecke. Material: Deckenplatten aus Stahl 0.63 -0.75 mm oder aus Aluminium 0.7 - 1mm stark, Mineralwolle 20 - 50 mm stark; Unterkonstruktion aus Stahl oder Aluminium. Sämtliche Deckenteile sind nicht brennbar. Aufbau: Lineare Bandrasterdecke: |  |  | Lindner Holding KGaA Bahnhofstraße 29 Postfach 1180 94420 Arnstorf Tel: +49 08723 / 20-0 Fax: +49 08723 / 20-2147 E-Mail: info@lindner-holding.de | [6 empty] | x |  |  |  |  | 0.82 | 0.68 | 0.82 | 0.78 | 0.85 | 0.75 | 0.68 | 0.69 | 0.92 | 0.96 | 1 | 1.05 | 1.08 | 0.96 | 0.92 | 0.82 | 0.7 | 0.68 |  |  | 0.8133333 | 0.77 | 0.83 | 1.077922 | 1600 | 1.08 | 2 |  | 5 |  | x | 4 | [8 empty] | H. Lenz, Marktübersicht schallabsorbierende Anordnungen, Ruhr Universität Bochum, 1981, Seite 67 |  |  | d
1662 | Faserabsorber auf gelochtem Träger, geschlossene GPK-Kassette mit gelochter Frontseite, Lochflächenanteil 40%, eingelegte Mineralfaserplatte mit einer Dicke von 25mm | Maibach | M 200 TS | Maibach Industrie Plastic Gesellschaft Steinbeissstr. 11 D-73054 Eislingen Tel: +49 7161 99750 Fax: +49 7161 997599 http://www.maibach.com E-mail: info@maibach-ipg.de |  | 142 mm |  |  |  | 16,2 kg / m³ | x |  |  |  |  | 0.2 | 0.35 | 0.65 | 0.68 | 0.75 | 0.81 | 0.82 | 0.88 | 0.89 | 0.93 | 0.9 | 0.9 | 0.91 | 0.92 | 0.92 | 0.92 | 0.92 | 0.92 | 0.82 |  | 0.7866667 | 0.815 | 0.92 | 1.128834 | 800 | 0.93 | 2 |  | 2 |  | x | [9 empty] | H. Lenz, Marktübersicht schallabsorbierende Anordnungen, Ruhr Universität Bochum, 1981, Seite 212 |  |  | d
1663 | Akustikplatte mit 8 mm Bohrung, Raster 16 mm, Lochflächenanteil 20 %, Rückseite mit Akustikvlies beschichtet, hinterlegt mit 30 mm Mineralwolle, kein Lufthohlraum | Typ 8/16 | MAkustik MA01 gerade Bohrung | MAkustik Innenausbau Mäder AG Obere Dünnernstrasse 14 CH-4612 Wangen b. Olten Tel: +41 (0)62 212 20 75 Fax: +41 (0)62 212 42 72 E-Mail: info@makustik.com |  | 46 mm |  | 4000 x 3000 mm | 0 | [6 empty] | 0.06 | 0.1 | 0.2 | 0.32 | 0.52 | 0.72 | 0.86 | 1.06 | 1.02 | 1.06 | 0.99 | 0.84 | 0.72 | 0.61 | 0.57 | 0.54 | 0.58 | 0.6 |  |  | 0.6433333 | 0.79 | 0.595 | 0.7531646 | 500 | 1.06 | 2 |  | 3 |  | x | 1 | [8 empty] | Herstellerangabe |  |  | d
1664 | Akustikplatte mit 8 mm Bohrung, Raster 16 mm, Lochflächenanteil 20 %, Rückseite mit Akustikvlies beschichtet, hinterlegt mit 30 mm Mineralwolle, 320 mm Lufthohlraum | Typ 8/16 | MAkustik MA01 gerade Bohrung | MAkustik Innenausbau Mäder AG Obere Dünnernstrasse 14 CH-4612 Wangen b. Olten Tel: +41 (0)62 212 20 75 Fax: +41 (0)62 212 42 72 E-Mail: info@makustik.com |  | 46 mm |  | 4000 x 3000 mm | 320 mm | [6 empty] | 0.47 | 0.58 | 0.76 | 0.68 | 0.81 | 0.86 | 0.87 | 0.85 | 0.94 | 0.94 | 0.94 | 0.83 | 0.77 | 0.66 | 0.6 | 0.59 | 0.59 | 0.62 |  |  | 0.7383333 | 0.83 | 0.625 | 0.753012 | 630 | 0.94 | 2 |  | 3 |  | x | 1 | [8 empty] | Herstellerangabe |  |  | d
1665 | Akustikplatte mit 8 mm Bohrung, Raster 16 mm, Lochflächenanteil 20 %, Rückseite mit Akustikvlies beschichtet, hinterlegt mit 30 mm Mineralwolle, 170 mm Lufthohlraum | Typ 8/16 | MAkustik MA01 gerade Bohrung | MAkustik Innenausbau Mäder AG Obere Dünnernstrasse 14 CH-4612 Wangen b. Olten Tel: +41 (0)62 212 20 75 Fax: +41 (0)62 212 42 72 E-Mail: info@makustik.com |  | 46 mm |  | 4000 x 3000 mm | 170 mm | [6 empty] | 0.28 | 0.32 | 0.58 | 0.75 | 0.87 | 0.99 | 0.96 | 0.93 | 0.92 | 0.82 | 0.86 | 0.81 | 0.75 | 0.66 | 0.6 | 0.58 | 0.61 | 0.65 |  |  | 0.7083333 | 0.9 | 0.635 | 0.7055556 | 315 | 0.99 | 2 |  | 3 |  | x | 1 | [8 empty] | Herstellerangabe |  |  | d
1666 | Akustikplatte mit 6 mm Bohrung, Raster 16 mm, Lochflächenanteil 11 %, Rückseite mit Akustikvlies beschichtet, hinterlegt mit 30 mm Mineralwolle, kein Lufthohlraum | Typ 6/16 | MAkustik MA01 gerade Bohrung | MAkustik Innenausbau Mäder AG Obere Dünnernstrasse 14 CH-4612 Wangen b. Olten Tel: +41 (0)62 212 20 75 Fax: +41 (0)62 212 42 72 E-Mail: info@makustik.com |  | 46 mm |  | 4000 x 3000 mm | 0 | [6 empty] | 0.06 | 0.11 | 0.21 | 0.35 | 0.6 | 0.78 | 0.93 | 1.01 | 0.95 | 0.89 | 0.75 | 0.59 | 0.47 | 0.4 | 0.35 | 0.34 | 0.35 | 0.4 |  |  | 0.5366667 | 0.805 | 0.375 | 0.4658385 | 500 | 1.01 | 2 |  | 3 |  | x | 1 | [8 empty] | Herstellerangabe |  |  | d
1667 | Akustikplatte mit 6 mm Bohrung, Raster 16 mm, Lochflächenanteil 11 %, Rückseite mit Akustikvlies beschichtet, hinterlegt mit 30 mm Mineralwolle, 320 mm Lufthohlraum | Typ 6/16 | MAkustik MA01 gerade Bohrung | MAkustik Innenausbau Mäder AG Obere Dünnernstrasse 14 CH-4612 Wangen b. Olten Tel: +41 (0)62 212 20 75 Fax: +41 (0)62 212 42 72 E-Mail: info@makustik.com |  | 46 mm |  | 4000 x 3000 mm | 320 mm | [6 empty] | 0.44 | 0.6 | 0.67 | 0.61 | 0.74 | 0.75 | 0.75 | 0.76 | 0.83 | 0.76 | 0.74 | 0.6 | 0.52 | 0.45 | 0.4 | 0.38 | 0.37 | 0.39 |  |  | 0.61 | 0.75 | 0.41 | 0.5466667 | 630 | 0.83 | 2 |  | 3 |  | x | 1 | [8 empty] | Herstellerangabe |  |  | d
1668 | Akustikplatte mit 6 mm Bohrung, Raster 16 mm, Lochflächenanteil 11 %, Rückseite mit Akustikvlies beschichtet, hinterlegt mit 30 mm Mineralwolle, 170 mm Lufthohlraum | Typ 6/16 | MAkustik MA01 gerade Bohrung | MAkustik Innenausbau Mäder AG Obere Dünnernstrasse 14 CH-4612 Wangen b. Olten Tel: +41 (0)62 212 20 75 Fax: +41 (0)62 212 42 72 E-Mail: info@makustik.com |  | 46 mm |  | 4000 x 3000 mm | 170 mm | [6 empty] | 0.29 | 0.29 | 0.49 | 0.67 | 0.78 | 0.94 | 0.83 | 0.79 | 0.78 | 0.69 | 0.69 | 0.59 | 0.52 | 0.44 | 0.4 | 0.38 | 0.37 | 0.41 |  |  | 0.56 | 0.785 | 0.405 | 0.5159236 | 315 | 0.94 | 2 |  | 3 |  | x | 1 | [8 empty] | Herstellerangabe |  |  | d
1669 | Akustikplatte mit 3/10 mm Stufenbohrung, Raster 16 mm, Lochflächenanteil 3 %, Rückseite mit Akustikvlies beschichtet, hinterlegt mit 30 mm Mineralwolle, 170 mm Lufthohlraum | Typ 3/16 | MAkustik MA02 Stufenbohrung | MAkustik Innenausbau Mäder AG Obere Dünnernstrasse 14 CH-4612 Wangen b. Olten Tel: +41 (0)62 212 20 75 Fax: +41 (0)62 212 42 72 E-Mail: info@makustik.com |  | 46 mm |  | 4000 x 3000 mm | 170 mm | [6 empty] | 0.25 | 0.3 | 0.55 | 0.73 | 0.79 | 0.96 | 0.81 | 0.73 | 0.7 | 0.62 | 0.59 | 0.43 | 0.38 | 0.34 | 0.29 | 0.23 | 0.19 | 0.11 |  |  | 0.49 | 0.76 | 0.265 | 0.3486842 | 315 | 0.96 | 2 |  | 3 |  | x | [9 empty] | Herstellerangabe |  |  | d
1670 | Akustikplatte mit 3/10 mm Stufenbohrung, Raster 16 mm, Lochflächenanteil 3 %, Rückseite mit Akustikvlies beschichtet, hinterlegt mit 30 mm Mineralwolle, 320 mm Lufthohlraum | Typ 3/16 | MAkustik MA02 Stufenbohrung | MAkustik Innenausbau Mäder AG Obere Dünnernstrasse 14 CH-4612 Wangen b. Olten Tel: +41 (0)62 212 20 75 Fax: +41 (0)62 212 42 72 E-Mail: info@makustik.com |  | 46 mm |  | 4000 x 3000 mm | 320 mm | [6 empty] | 0.43 | 0.54 | 0.66 | 0.62 | 0.74 | 0.8 | 0.77 | 0.78 | 0.81 | 0.7 | 0.6 | 0.44 | 0.38 | 0.33 | 0.28 | 0.22 | 0.17 | 0.11 |  |  | 0.5266667 | 0.76 | 0.25 | 0.3289474 | 630 | 0.81 | 2 |  | 3 |  | x | [9 empty] | Herstellerangabe |  |  | d
1671 | Akustikplatte mit 3/10 mm Stufenbohrung, Raster 16 mm, Lochflächenanteil 3 %, Rückseite mit Akustikvlies beschichtet, hinterlegt mit 30 mm Mineralwolle, kein Lufthohlraum | Typ 3/16 | MAkustik MA02 Stufenbohrung | MAkustik Innenausbau Mäder AG Obere Dünnernstrasse 14 CH-4612 Wangen b. Olten Tel: +41 (0)62 212 20 75 Fax: +41 (0)62 212 42 72 E-Mail: info@makustik.com |  | 46 mm |  | 4000 x 3000 mm | 0 | [6 empty] | 0.05 | 0.09 | 0.19 | 0.33 | 0.59 | 0.82 | 1.05 | 1.08 | 0.92 | 0.72 | 0.54 | 0.38 | 0.3 | 0.28 | 0.23 | 0.19 | 0.14 | 0.12 |  |  | 0.4533333 | 0.835 | 0.21 | 0.251497 | 500 | 1.08 | 2 |  | 3 |  | x | [9 empty] | Herstellerangabe |  |  | d
1672 | Akustikplatte mit 8/12 mm Stufenbohrung, Raster 16 mm, Lochflächenanteil 20 %, Rückseite mit Akustikvlies beschichtet, hinterlegt mit 30 mm Mineralwolle, 170 mm Lufthohlraum | Typ 8/16 | MAkustik MA02 Stufenbohrung | MAkustik Innenausbau Mäder AG Obere Dünnernstrasse 14 CH-4612 Wangen b. Olten Tel: +41 (0)62 212 20 75 Fax: +41 (0)62 212 42 72 E-Mail: info@makustik.com |  | 46 mm |  | 4000 x 3000 mm | 170 mm | [6 empty] | 0.27 | 0.3 | 0.55 | 0.68 | 0.84 | 0.98 | 0.95 | 0.96 | 0.98 | 0.91 | 0.89 | 0.92 | 0.93 | 0.91 | 0.92 | 0.94 | 1.03 | 1.01 |  |  | 0.8216667 | 0.9 | 0.97 | 1.077778 | 4000 | 1.03 | 2 |  | 3 |  | x | [9 empty] | Herstellerangabe |  |  | d
1673 | Akustikplatte mit 8/12 mm Stufenbohrung, Raster 16 mm, Lochflächenanteil 20 %, Rückseite mit Akustikvlies beschichtet, hinterlegt mit 30 mm Mineralwolle, 320 mm Lufthohlraum | Typ 8/16 | MAkustik MA02 Stufenbohrung | MAkustik Innenausbau Mäder AG Obere Dünnernstrasse 14 CH-4612 Wangen b. Olten Tel: +41 (0)62 212 20 75 Fax: +41 (0)62 212 42 72 E-Mail: info@makustik.com |  | 46 mm |  | 4000 x 3000 mm | 320 mm | [6 empty] | 0.45 | 0.56 | 0.73 | 0.67 | 0.81 | 0.87 | 0.91 | 0.88 | 0.94 | 0.99 | 1.02 | 0.95 | 0.95 | 0.91 | 0.91 | 0.97 | 1 | 0.97 |  |  | 0.8633333 | 0.845 | 0.955 | 1.130178 | 1000 | 1.02 | 2 |  | 3 |  | x | [9 empty] | Herstellerangabe |  |  | d
1674 | Akustikplatte mit 8/12 mm Stufenbohrung, Raster 16 mm, Lochflächenanteil 20 %, Rückseite mit Akustikvlies beschichtet, hinterlegt mit 30 mm Mineralwolle, kein Lufthohlraum | Typ 8/16 | MAkustik MA02 Stufenbohrung | MAkustik Innenausbau Mäder AG Obere Dünnernstrasse 14 CH-4612 Wangen b. Olten Tel: +41 (0)62 212 20 75 Fax: +41 (0)62 212 42 72 E-Mail: info@makustik.com |  | 46 mm |  | 4000 x 3000 mm | 0 | [6 empty] | 0.05 | 0.09 | 0.19 | 0.29 | 0.48 | 0.65 | 0.8 | 0.96 | 0.93 | 1.02 | 1.01 | 0.96 | 0.92 | 0.87 | 0.88 | 0.89 | 1.03 | 0.91 |  |  | 0.74 | 0.72 | 0.95 | 1.319444 | 4000 | 1.03 | 2 |  | 3 |  | x | [9 empty] | Herstellerangabe |  |  | d
1675 | Akustikplatte mit 3 mm Schlitzen, Abstand 13 mm, 19 % Schlitze (ca. 15 % der Gesamtfläche), Rückseite mit Akustikvlies beschichtet, hinterlegt mit 30 mm Mineralwolle, 170 mm Lufthohlraum | Typ 13/3 | MAkustik MA03 abgesetzt geschlitzt | MAkustik Innenausbau Mäder AG Obere Dünnernstrasse 14 CH-4612 Wangen b. Olten Tel: +41 (0)62 212 20 75 Fax: +41 (0)62 212 42 72 E-Mail: info@makustik.com |  | 46 mm |  | 4000 x 3000 mm | 170 mm | [6 empty] | 0.3 | 0.56 | 0.61 | 1.03 | 0.9 | 0.92 | 0.96 | 0.88 | 0.89 | 0.85 | 0.85 | 0.8 | 0.7 | 0.65 | 0.62 | 0.63 | 0.5 | 0.47 |  |  | 0.7233333 | 0.89 | 0.575 | 0.6460674 | 200 | 1.03 | 2 |  | 3 |  | x | [9 empty] | Herstellerangabe |  |  | d
1676 | Akustikplatte mit 3 mm Schlitzen, Abstand 13 mm, 19 % Schlitze (ca. 15 % der Gesamtfläche), Rückseite mit Akustikvlies beschichtet, hinterlegt mit 30 mm Mineralwolle, 320 mm Lufthohlraum | Typ 13/3 | MAkustik MA03 abgesetzt geschlitzt | MAkustik Innenausbau Mäder AG Obere Dünnernstrasse 14 CH-4612 Wangen b. Olten Tel: +41 (0)62 212 20 75 Fax: +41 (0)62 212 42 72 E-Mail: info@makustik.com |  | 46 mm |  | 4000 x 3000 mm | 320 mm | [6 empty] | 0.45 | 1 | 0.97 | 0.98 | 0.89 | 0.88 | 0.81 | 0.78 | 0.86 | 0.91 | 0.88 | 0.82 | 0.79 | 0.71 | 0.7 | 0.67 | 0.56 | 0.52 |  |  | 0.8033333 | 0.835 | 0.635 | 0.760479 | 125 | 1 | 2 |  | 3 |  | x | [9 empty] | Herstellerangabe |  |  | d
1677 | Akustikplatte mit 3 mm Rillen, Abstand 13 mm, 19 % Rillen (ca. 8 % durchgehend offen), Rückseite mit Akustikvlies beschichtet, hinterlegt mit 30 mm Mineralwolle, 170 mm Lufthohlraum | Typ 13/3 | MAkustik MA04 durchgehend gerillt | MAkustik Innenausbau Mäder AG Obere Dünnernstrasse 14 CH-4612 Wangen b. Olten Tel: +41 (0)62 212 20 75 Fax: +41 (0)62 212 42 72 E-Mail: info@makustik.com |  | 46 mm |  | 4000 x 3000 mm | 170 mm | [6 empty] | 0.3 | 0.59 | 0.65 | 1.08 | 0.92 | 0.92 | 0.95 | 0.84 | 0.84 | 0.8 | 0.85 | 0.75 | 0.66 | 0.57 | 0.53 | 0.52 | 0.43 | 0.42 |  |  | 0.7 | 0.88 | 0.5 | 0.5681818 | 200 | 1.08 | 2 |  | 3 |  | x | 1 | [8 empty] | Herstellerangabe |  |  | d
1678 | Akustikplatte mit 3 mm Rillen, Abstand 13 mm, 19 % Rillen (ca. 8 % durchgehend offen), Rückseite mit Akustikvlies beschichtet, hinterlegt mit 30 mm Mineralwolle, 320 mm Lufthohlraum | Typ 13/3 | MAkustik MA04 durchgehend gerillt | MAkustik Innenausbau Mäder AG Obere Dünnernstrasse 14 CH-4612 Wangen b. Olten Tel: +41 (0)62 212 20 75 Fax: +41 (0)62 212 42 72 E-Mail: info@makustik.com |  | 46 mm |  | 4000 x 3000 mm | 320 mm | [6 empty] | 0.5 | 1.03 | 0.98 | 0.98 | 0.87 | 0.85 | 0.78 | 0.75 | 0.86 | 0.88 | 0.85 | 0.78 | 0.72 | 0.63 | 0.6 | 0.55 | 0.48 | 0.48 |  |  | 0.7683333 | 0.81 | 0.555 | 0.6851852 | 125 | 1.03 | 2 |  | 3 |  | x | 1 | [8 empty] | Herstellerangabe |  |  | d
1679 | Akustikplatte mit 3 mm Rillen, Abstand 13 mm, 19 % Rillen (ca. 8 % durchgehend offen), Rückseite mit Akustikvlies beschichtet, hinterlegt mit 30 mm Mineralwolle, kein Lufthohlraum | Typ 13/3 | MAkustik MA04 durchgehend gerillt | MAkustik Innenausbau Mäder AG Obere Dünnernstrasse 14 CH-4612 Wangen b. Olten Tel: +41 (0)62 212 20 75 Fax: +41 (0)62 212 42 72 E-Mail: info@makustik.com |  | 46 mm |  | 4000 x 3000 mm | 0 | [6 empty] | 0.04 | 0.12 | 0.14 | 0.35 | 0.48 | 0.73 | 0.95 | 1.1 | 1.08 | 0.92 | 0.83 | 0.68 | 0.63 | 0.57 | 0.55 | 0.53 | 0.45 | 0.43 |  |  | 0.5916667 | 0.79 | 0.51 | 0.6455696 | 500 | 1.1 | 2 |  | 3 |  | x | 1 | [8 empty] | Herstellerangabe |  |  | d
1680 | Akustikplatte mit 2 mm Rillen, Abstand 14 mm, 13 % Rillen (ca. 5 % durchgehend offen), Rückseite mit Akustikvlies beschichtet, hinterlegt mit 30 mm Mineralwolle, 170 mm Lufthohlraum | Typ 14/2 | MAkustik MA04 durchgehend gerillt | MAkustik Innenausbau Mäder AG Obere Dünnernstrasse 14 CH-4612 Wangen b. Olten Tel: +41 (0)62 212 20 75 Fax: +41 (0)62 212 42 72 E-Mail: info@makustik.com |  | 46 mm |  | 4000 x 3000 mm | 170 mm | [6 empty] | 0.3 | 0.6 | 0.66 | 1.1 | 0.9 | 0.93 | 0.93 | 0.82 | 0.82 | 0.78 | 0.8 | 0.68 | 0.6 | 0.52 | 0.48 | 0.44 | 0.37 | 0.36 |  |  | 0.6683333 | 0.86 | 0.445 | 0.5174419 | 200 | 1.1 | 2 |  | 3 |  | x | 1 | [8 empty] | Herstellerangabe |  |  | d
1681 | Akustikplatte mit 2 mm Rillen, Abstand 14 mm, 13 % Rillen (ca. 5 % durchgehend offen), Rückseite mit Akustikvlies beschichtet, hinterlegt mit 30 mm Mineralwolle, 320 mm Lufthohlraum | Typ 14/2 | MAkustik MA04 durchgehend gerillt | MAkustik Innenausbau Mäder AG Obere Dünnernstrasse 14 CH-4612 Wangen b. Olten Tel: +41 (0)62 212 20 75 Fax: +41 (0)62 212 42 72 E-Mail: info@makustik.com |  | 46 mm |  | 4000 x 3000 mm | 320 mm | [6 empty] | 0.48 | 1.02 | 0.95 | 0.94 | 0.86 | 0.83 | 0.74 | 0.73 | 0.84 | 0.84 | 0.8 | 0.73 | 0.64 | 0.56 | 0.55 | 0.52 | 0.43 | 0.42 |  |  | 0.7333333 | 0.795 | 0.495 | 0.6226415 | 125 | 1.02 | 2 |  | 3 |  | x | 1 | [8 empty] | Herstellerangabe |  |  | d
1682 | Akustikplatte mit 2 mm Rillen, Abstand 14 mm, 13 % Rillen (ca. 5 % durchgehend offen), Rückseite mit Akustikvlies beschichtet, hinterlegt mit 30 mm Mineralwolle, kein Lufthohlraum | Typ 14/2 | MAkustik MA04 durchgehend gerillt | MAkustik Innenausbau Mäder AG Obere Dünnernstrasse 14 CH-4612 Wangen b. Olten Tel: +41 (0)62 212 20 75 Fax: +41 (0)62 212 42 72 E-Mail: info@makustik.com |  | 46 mm |  | 4000 x 3000 mm | 0 | [6 empty] | 0.03 | 0.12 | 0.13 | 0.37 | 0.5 | 0.75 | 1.01 | 1.11 | 1.06 | 0.89 | 0.75 | 0.61 | 0.57 | 0.52 | 0.51 | 0.44 | 0.37 | 0.36 |  |  | 0.5616667 | 0.805 | 0.445 | 0.552795 | 500 | 1.11 | 2 |  | 3 |  | x | 1 | [8 empty] | Herstellerangabe |  |  | d
1683 | Akustikplatte mit 1,5 mm Rillen, Abstand 3 mm, 33 % Rillen (ca. 7 % durchgehend offen), Rückseite mit Akustikvlies beschichtet, hinterlegt mit 30 mm Mineralwolle, 170 mm Lufthohlraum | Typ 3/1.5 | MAkustik MA04 durchgehend gerillt | MAkustik Innenausbau Mäder AG Obere Dünnernstrasse 14 CH-4612 Wangen b. Olten Tel: +41 (0)62 212 20 75 Fax: +41 (0)62 212 42 72 E-Mail: info@makustik.com |  | 46 mm |  | 3600 x 3000 mm | 170 mm | [6 empty] | 0.33 | 0.41 | 0.6 | 0.86 | 0.96 | 0.9 | 0.96 | 0.9 | 0.88 | 0.82 | 0.9 | 0.9 | 0.84 | 0.8 | 0.76 | 0.7 | 0.64 | 0.58 |  |  | 0.7683333 | 0.93 | 0.72 | 0.7741935 | 250 | 0.96 | 2 |  | 3 |  | x | 1 | [8 empty] | Herstellerangabe |  |  | d
1684 | Akustikplatte mit 1,5 mm Rillen, Abstand 3 mm, 33 % Rillen (ca. 7 % durchgehend offen), Rückseite mit Akustikvlies beschichtet, hinterlegt mit 30 mm Mineralwolle, 320 mm Lufthohlraum | Typ 3/1.5 | MAkustik MA04 durchgehend gerillt | MAkustik Innenausbau Mäder AG Obere Dünnernstrasse 14 CH-4612 Wangen b. Olten Tel: +41 (0)62 212 20 75 Fax: +41 (0)62 212 42 72 E-Mail: info@makustik.com |  | 46 mm |  | 3600 x 3000 mm | 320 mm | [6 empty] | 0.4 | 0.71 | 0.67 | 0.79 | 0.82 | 0.82 | 0.86 | 0.83 | 0.92 | 0.97 | 0.95 | 0.94 | 0.85 | 0.81 | 0.79 | 0.73 | 0.71 | 0.62 |  |  | 0.805 | 0.825 | 0.76 | 0.9212121 | 800 | 0.97 | 2 |  | 3 |  | x | 1 | [8 empty] | Herstellerangabe |  |  | d
1685 | Akustikplatte mit 1,5 mm Rillen, Abstand 3 mm, 33 % Rillen (ca. 7 % durchgehend offen), Rückseite mit Akustikvlies beschichtet, hinterlegt mit 30 mm Mineralwolle, kein Lufthohlraum | Typ 3/1.5 | MAkustik MA04 durchgehend gerillt | MAkustik Innenausbau Mäder AG Obere Dünnernstrasse 14 CH-4612 Wangen b. Olten Tel: +41 (0)62 212 20 75 Fax: +41 (0)62 212 42 72 E-Mail: info@makustik.com |  | 46 mm |  | 3600 x 3000 mm | 0 | [6 empty] | 0.06 | 0.1 | 0.2 | 0.41 | 0.52 | 0.75 | 0.94 | 1.06 | 1.06 | 1.07 | 0.98 | 0.92 | 0.82 | 0.75 | 0.74 | 0.66 | 0.6 | 0.6 |  |  | 0.6683333 | 0.79 | 0.675 | 0.8544304 | 800 | 1.07 | 2 |  | 3 |  | x | 1 | [8 empty] | Herstellerangabe |  |  | d
1686 | Akustikplatte mit 3 mm Rillen, Abstand 5 mm, 38 % Rillen (ca. 16 % durchgehend offen), Rückseite mit Akustikvlies beschichtet, hinterlegt mit 30 mm Mineralwolle, 170 mm Lufthohlraum | Typ 5/3 | MAkustik MA04 durchgehend gerillt | MAkustik Innenausbau Mäder AG Obere Dünnernstrasse 14 CH-4612 Wangen b. Olten Tel: +41 (0)62 212 20 75 Fax: +41 (0)62 212 42 72 E-Mail: info@makustik.com |  | 46 mm |  | 4000 x 3000 mm | 170 mm | [6 empty] | 0.3 | 0.58 | 0.6 | 1.05 | 0.91 | 0.98 | 1.02 | 0.98 | 0.93 | 0.92 | 0.98 | 1 | 0.99 | 0.98 | 0.91 | 0.87 | 0.74 | 0.68 |  |  | 0.8616667 | 0.945 | 0.86 | 0.9100529 | 200 | 1.05 | 2 |  | 3 |  | x | 1 | [8 empty] | Herstellerangabe |  |  | d
1687 | Akustikplatte mit 3 mm Rillen, Abstand 5 mm, 38 % Rillen (ca. 16 % durchgehend offen), Rückseite mit Akustikvlies beschichtet, hinterlegt mit 30 mm Mineralwolle, 320 mm Lufthohlraum | Typ 5/3 | MAkustik MA04 durchgehend gerillt | MAkustik Innenausbau Mäder AG Obere Dünnernstrasse 14 CH-4612 Wangen b. Olten Tel: +41 (0)62 212 20 75 Fax: +41 (0)62 212 42 72 E-Mail: info@makustik.com |  | 46 mm |  | 4000 x 3000 mm | 320 mm | [6 empty] | 0.46 | 1 | 0.96 | 0.99 | 0.93 | 0.9 | 0.88 | 0.82 | 0.91 | 1.02 | 1.03 | 1.05 | 1.02 | 1.01 | 0.98 | 0.91 | 0.81 | 0.75 |  |  | 0.9333333 | 0.875 | 0.91 | 1.04 | 1250 | 1.05 | 2 |  | 3 |  | x | 1 | [8 empty] | Herstellerangabe |  |  | d
1688 | Akustikplatte mit 3 mm Rillen, Abstand 5 mm, 38 % Rillen (ca. 16 % durchgehend offen), Rückseite mit Akustikvlies beschichtet, hinterlegt mit 30 mm Mineralwolle, kein Lufthohlraum | Typ 5/3 | MAkustik MA04 durchgehend gerillt | MAkustik Innenausbau Mäder AG Obere Dünnernstrasse 14 CH-4612 Wangen b. Olten Tel: +41 (0)62 212 20 75 Fax: +41 (0)62 212 42 72 E-Mail: info@makustik.com |  | 46 mm |  | 4000 x 3000 mm | 0 | [6 empty] | 0.04 | 0.12 | 0.14 | 0.36 | 0.48 | 0.67 | 0.87 | 1.05 | 1.04 | 1.09 | 1.06 | 1.01 | 0.98 | 0.96 | 0.93 | 0.85 | 0.78 | 0.65 |  |  | 0.7416667 | 0.765 | 0.87 | 1.137255 | 800 | 1.09 | 2 |  | 3 |  | x | 1 | [8 empty] | Herstellerangabe |  |  | d
1689 | Akustikplatte mit 2 mm Rillen, Abstand 6 mm, 25 % Rillen (ca. 11 % durchgehend offen), Rückseite mit Akustikvlies beschichtet, hinterlegt mit 30 mm Mineralwolle, 170 mm Lufthohlraum | Typ 6/2 | MAkustik MA04 durchgehend gerillt | MAkustik Innenausbau Mäder AG Obere Dünnernstrasse 14 CH-4612 Wangen b. Olten Tel: +41 (0)62 212 20 75 Fax: +41 (0)62 212 42 72 E-Mail: info@makustik.com |  | 46 mm |  | 4000 x 3000 mm | 170 mm | [6 empty] | 0.27 | 0.51 | 0.63 | 1.1 | 0.97 | 1 | 1.04 | 0.97 | 0.92 | 0.91 | 0.96 | 0.95 | 0.91 | 0.84 | 0.79 | 0.7 | 0.6 | 0.54 |  |  | 0.8083333 | 0.97 | 0.72 | 0.742268 | 200 | 1.1 | 2 |  | 3 |  | x | 1 | [8 empty] | Herstellerangabe |  |  | d
1690 | Akustikplatte mit 2 mm Rillen, Abstand 6 mm, 25 % Rillen (ca. 11 % durchgehend offen), Rückseite mit Akustikvlies beschichtet, hinterlegt mit 30 mm Mineralwolle, 320 mm Lufthohlraum | Typ 6/2 | MAkustik MA04 durchgehend gerillt | MAkustik Innenausbau Mäder AG Obere Dünnernstrasse 14 CH-4612 Wangen b. Olten Tel: +41 (0)62 212 20 75 Fax: +41 (0)62 212 42 72 E-Mail: info@makustik.com |  | 46 mm |  | 4000 x 3000 mm | 320 mm | [6 empty] | 0.46 | 1.05 | 1.01 | 1.01 | 0.95 | 0.89 | 0.85 | 0.81 | 0.91 | 0.99 | 1.01 | 0.99 | 0.97 | 0.87 | 0.82 | 0.77 | 0.66 | 0.59 |  |  | 0.8916667 | 0.88 | 0.765 | 0.8693182 | 125 | 1.05 | 2 |  | 3 |  | x | 1 | [8 empty] | Herstellerangabe |  |  | d
1691 | Akustikplatte mit 2 mm Rillen, Abstand 6 mm, 25 % Rillen (ca. 11 % durchgehend offen), Rückseite mit Akustikvlies beschichtet, hinterlegt mit 30 mm Mineralwolle, kein Lufthohlraum | Typ 6/2 | MAkustik MA04 durchgehend gerillt | MAkustik Innenausbau Mäder AG Obere Dünnernstrasse 14 CH-4612 Wangen b. Olten Tel: +41 (0)62 212 20 75 Fax: +41 (0)62 212 42 72 E-Mail: info@makustik.com |  | 46 mm |  | 4000 x 3000 mm | 0 | [6 empty] | 0.03 | 0.11 | 0.13 | 0.32 | 0.41 | 0.63 | 0.85 | 1.03 | 1.05 | 1.09 | 1.01 | 0.92 | 0.86 | 0.81 | 0.74 | 0.68 | 0.6 | 0.52 |  |  | 0.6616667 | 0.72 | 0.705 | 0.9791667 | 800 | 1.09 | 2 |  | 3 |  | x | 1 | [8 empty] | Herstellerangabe |  |  | d
1692 | Akustikplatte mit 2 mm Schlitze, Abstand 9 mm, 18 % Rillen (ca. 8 % durchgehend offen), Rückseite mit Akustikvlies beschichtet, hinterlegt mit 30 mm Mineralwolle, 170 mm Lufthohlraum | Typ 9/2 | MAkustik MA04 durchgehend gerillt | MAkustik Innenausbau Mäder AG Obere Dünnernstrasse 14 CH-4612 Wangen b. Olten Tel: +41 (0)62 212 20 75 Fax: +41 (0)62 212 42 72 E-Mail: info@makustik.com |  | 46 mm |  | 4000 x 3000 mm | 170 mm | [6 empty] | 0.3 | 0.55 | 0.65 | 1.12 | 0.98 | 1 | 1.03 | 0.95 | 0.85 | 0.83 | 0.93 | 0.85 | 0.8 | 0.7 | 0.65 | 0.58 | 0.48 | 0.48 |  |  | 0.765 | 0.965 | 0.59 | 0.611399 | 200 | 1.12 | 2 |  | 3 |  | x | 1 | [8 empty] | Herstellerangabe |  |  | d
1693 | Akustikplatte mit 2 mm Schlitze, Abstand 9 mm, 18 % Rillen (ca. 8 % durchgehend offen), Rückseite mit Akustikvlies beschichtet, hinterlegt mit 30 mm Mineralwolle, 320 mm Lufthohlraum | Typ 9/2 | MAkustik MA04 durchgehend gerillt | MAkustik Innenausbau Mäder AG Obere Dünnernstrasse 14 CH-4612 Wangen b. Olten Tel: +41 (0)62 212 20 75 Fax: +41 (0)62 212 42 72 E-Mail: info@makustik.com |  | 46 mm |  | 4000 x 3000 mm | 320 mm | [6 empty] | 0.5 | 1.09 | 1.03 | 1.02 | 0.95 | 0.88 | 0.83 | 0.79 | 0.9 | 0.95 | 0.96 | 0.9 | 0.85 | 0.72 | 0.67 | 0.6 | 0.53 | 0.53 |  |  | 0.84 | 0.87 | 0.625 | 0.7183908 | 125 | 1.09 | 2 |  | 3 |  | x | 1 | [8 empty] | Herstellerangabe |  |  | d
1694 | Akustikplatte mit 2 mm Schlitze, Abstand 9 mm, 18 % Rillen (ca. 8 % durchgehend offen), Rückseite mit Akustikvlies beschichtet, hinterlegt mit 30 mm Mineralwolle, kein Lufthohlraum | Typ 9/2 | MAkustik MA04 durchgehend gerillt | MAkustik Innenausbau Mäder AG Obere Dünnernstrasse 14 CH-4612 Wangen b. Olten Tel: +41 (0)62 212 20 75 Fax: +41 (0)62 212 42 72 E-Mail: info@makustik.com |  | 46 mm |  | 4000 x 3000 mm | 0 | [6 empty] | 0.03 | 0.12 | 0.14 | 0.32 | 0.42 | 0.65 | 0.88 | 1.07 | 1.08 | 1.08 | 0.97 | 0.85 | 0.74 | 0.66 | 0.59 | 0.53 | 0.46 | 0.45 |  |  | 0.6166667 | 0.745 | 0.56 | 0.7516779 | 630 | 1.08 | 2 |  | 3 |  | x | 1 | [8 empty] | Herstellerangabe |  |  | d
1695 | Akustikplatte eckig perforiert mit 8 mm Seitenlänge, Abstand 16 mm, 25 % Lochflächenanteil, Rückseite mit Akustikvlies beschichtet, hinterlegt mit 30 mm Mineralwolle, 170 mm Lufthohlraum | Typ 8/16 | MAkustik MA07 eckig perforiert | MAkustik Innenausbau Mäder AG Obere Dünnernstrasse 14 CH-4612 Wangen b. Olten Tel: +41 (0)62 212 20 75 Fax: +41 (0)62 212 42 72 E-Mail: info@makustik.com |  | 46 mm |  | 4000 x 3000 mm | 170 mm | [6 empty] | 0.26 | 0.25 | 0.46 | 0.72 | 0.79 | 0.97 | 0.96 | 0.97 | 0.98 | 0.92 | 0.92 | 0.94 | 0.89 | 0.89 | 0.84 | 0.81 | 0.77 | 0.76 |  |  | 0.765 | 0.88 | 0.83 | 0.9431818 | 630 | 0.98 | 2 |  | 3 |  | x | [9 empty] | Herstellerangabe |  |  | d
1696 | Akustikplatte eckig perforiert mit 8 mm Seitenlänge, Abstand 16 mm, 25 % Lochflächenanteil, Rückseite mit Akustikvlies beschichtet, hinterlegt mit 30 mm Mineralwolle, 320 mm Lufthohlraum | Typ 8/16 | MAkustik MA07 eckig perforiert | MAkustik Innenausbau Mäder AG Obere Dünnernstrasse 14 CH-4612 Wangen b. Olten Tel: +41 (0)62 212 20 75 Fax: +41 (0)62 212 42 72 E-Mail: info@makustik.com |  | 46 mm |  | 4000 x 3000 mm | 320 mm | [6 empty] | 0.39 | 0.48 | 0.63 | 0.69 | 0.78 | 0.87 | 0.92 | 0.87 | 0.94 | 0.96 | 0.99 | 0.98 | 0.93 | 0.88 | 0.85 | 0.83 | 0.83 | 0.77 |  |  | 0.805 | 0.825 | 0.855 | 1.036364 | 1000 | 0.99 | 2 |  | 3 |  | x | [9 empty] | Herstellerangabe |  |  | d
1697 | Akustikplatte eckig perforiert mit 8 mm Seitenlänge, Abstand 16 mm, 25 % Lochflächenanteil, Rückseite mit Akustikvlies beschichtet, hinterlegt mit 30 mm Mineralwolle, kein Lufthohlraum | Typ 8/16 | MAkustik MA07 eckig perforiert | MAkustik Innenausbau Mäder AG Obere Dünnernstrasse 14 CH-4612 Wangen b. Olten Tel: +41 (0)62 212 20 75 Fax: +41 (0)62 212 42 72 E-Mail: info@makustik.com |  | 46 mm |  | 4000 x 3000 mm | 0 | [6 empty] | 0.06 | 0.08 | 0.19 | 0.28 | 0.45 | 0.61 | 0.77 | 0.96 | 1.01 | 1.05 | 1 | 0.93 | 0.86 | 0.84 | 0.81 | 0.81 | 0.79 | 0.78 |  |  | 0.6866667 | 0.705 | 0.815 | 1.156028 | 800 | 1.05 | 2 |  | 3 |  | x | [9 empty] | Herstellerangabe |  |  | d
1698 | Sandwichplatte mit Wabenkern, 2 mm Lochdurchmesser, 6 mm Abstand, 7 % Lochanteil, Rückseite mit Akustikvlies beschichtet, hinterlegt mit 30 mm Mineralwolle, 170 mm Lufthohlraum | Typ 2/6 | Makustik MA10 Sandwichplatte mit Wabenkern | MAkustik Innenausbau Mäder AG Obere Dünnernstrasse 14 CH-4612 Wangen b. Olten Tel: +41 (0)62 212 20 75 Fax: +41 (0)62 212 42 72 E-Mail: info@makustik.com |  | 49 mm |  | 3600 x 3000 mm | 170 mm | [6 empty] | 0.21 | 0.35 | 0.42 | 0.78 | 0.94 | 0.99 | 0.96 | 0.94 | 0.93 | 0.9 | 1 | 1.02 | 1.11 | 1.12 | 0.9 | 0.8 | 0.54 | 0.33 |  |  | 0.815 | 0.94 | 0.83 | 0.8829787 | 2000 | 1.12 | 2 |  | 3 |  | x | [9 empty] | Herstellerangabe |  |  | d
1699 | Sandwichplatte mit Wabenkern, 2 mm Lochdurchmesser, 6 mm Abstand, 7 % Lochanteil, Rückseite mit Akustikvlies beschichtet, hinterlegt mit 30 mm Mineralwolle, 320 mm Lufthohlraum | Typ 2/6 | Makustik MA10 Sandwichplatte mit Wabenkern | MAkustik Innenausbau Mäder AG Obere Dünnernstrasse 14 CH-4612 Wangen b. Olten Tel: +41 (0)62 212 20 75 Fax: +41 (0)62 212 42 72 E-Mail: info@makustik.com |  | 49 mm |  | 3600 x 3000 mm | 320 mm | [6 empty] | 0.37 | 0.72 | 0.53 | 0.8 | 0.84 | 0.81 | 0.74 | 0.8 | 0.89 | 0.89 | 0.98 | 1.02 | 1.13 | 1.18 | 1.1 | 0.83 | 0.55 | 0.39 |  |  | 0.845 | 0.82 | 0.865 | 1.054878 | 2000 | 1.18 | 2 |  | 3 |  | x | [9 empty] | Herstellerangabe |  |  | d
1700 | Sandwichplatte mit Wabenkern, 2 mm Lochdurchmesser, 6 mm Abstand, 7 % Lochanteil, Rückseite mit Akustikvlies beschichtet, hinterlegt mit 30 mm Mineralwolle, kein Lufthohlraum | Typ 2/6 | Makustik MA10 Sandwichplatte mit Wabenkern | MAkustik Innenausbau Mäder AG Obere Dünnernstrasse 14 CH-4612 Wangen b. Olten Tel: +41 (0)62 212 20 75 Fax: +41 (0)62 212 42 72 E-Mail: info@makustik.com |  | 49 mm |  | 3600 x 3000 mm | 0 | [6 empty] | 0.09 | 0.12 | 0.22 | 0.39 | 0.63 | 0.86 | 1.04 | 1.13 | 1.08 | 0.89 | 0.87 | 0.91 | 0.97 | 1 | 0.97 | 0.76 | 0.42 | 0.25 |  |  | 0.695 | 0.88 | 0.71 | 0.8068182 | 500 | 1.13 | 2 |  | 3 |  | x | [9 empty] | Herstellerangabe |  |  | d
1701 | Sandwichplatte mit Rahmen, 1.3 mm Lochdurchmesser, 5 mm Abstand, 5 % Lochanteil, hinterlegt mit 30 mm Mineralwolle, 170 mm Lufthohlraum | Typ 1.3/5 | Makustik MA10 Sandwichplatte mit Rahmen | MAkustik Innenausbau Mäder AG Obere Dünnernstrasse 14 CH-4612 Wangen b. Olten Tel: +41 (0)62 212 20 75 Fax: +41 (0)62 212 42 72 E-Mail: info@makustik.com |  | 49 mm |  | 3700 x 3000 mm | 170 mm | [6 empty] | 0.24 | 0.36 | 0.46 | 0.79 | 0.84 | 0.86 | 0.85 | 0.8 | 0.78 | 0.77 | 0.8 | 0.74 | 0.61 | 0.51 | 0.45 | 0.35 | 0.28 | 0.22 |  |  | 0.5983333 | 0.82 | 0.395 | 0.4817073 | 315 | 0.86 | 2 |  | 3 |  | x | [9 empty] | Herstellerangabe |  |  | d
1702 | Sandwichplatte mit Rahmen, 1.3 mm Lochdurchmesser, 5 mm Abstand, 5 % Lochanteil, hinterlegt mit 30 mm Mineralwolle, 320 mm Lufthohlraum | Typ 1.3/5 | Makustik MA10 Sandwichplatte mit Rahmen | MAkustik Innenausbau Mäder AG Obere Dünnernstrasse 14 CH-4612 Wangen b. Olten Tel: +41 (0)62 212 20 75 Fax: +41 (0)62 212 42 72 E-Mail: info@makustik.com |  | 49 mm |  | 3700 x 3000 mm | 320 mm | [6 empty] | 0.38 | 0.69 | 0.46 | 0.73 | 0.74 | 0.79 | 0.81 | 0.77 | 0.83 | 0.88 | 0.85 | 0.74 | 0.66 | 0.57 | 0.49 | 0.41 | 0.32 | 0.29 |  |  | 0.6566667 | 0.755 | 0.445 | 0.589404 | 800 | 0.88 | 2 |  | 3 |  | x | [9 empty] | Herstellerangabe |  |  | d
1703 | Sandwichplatte mit Rahmen, 1.3 mm Lochdurchmesser, 5 mm Abstand, 5 % Lochanteil, hinterlegt mit 30 mm Mineralwolle, kein Lufthohlraum | Typ 1.3/5 | Makustik MA10 Sandwichplatte mit Rahmen | MAkustik Innenausbau Mäder AG Obere Dünnernstrasse 14 CH-4612 Wangen b. Olten Tel: +41 (0)62 212 20 75 Fax: +41 (0)62 212 42 72 E-Mail: info@makustik.com |  | 49 mm |  | 3700 x 3000 mm | 0 | [6 empty] | 0.05 | 0.09 | 0.19 | 0.34 | 0.48 | 0.67 | 0.83 | 0.93 | 0.95 | 0.92 | 0.81 | 0.68 | 0.56 | 0.48 | 0.42 | 0.34 | 0.25 | 0.19 |  |  | 0.5066667 | 0.705 | 0.365 | 0.5177305 | 630 | 0.95 | 2 |  | 3 |  | x | [9 empty] | Herstellerangabe |  |  | d
1704 | Sandwichplatte mit Rahmen, 1.3 mm Lochdurchmesser, 5 mm Abstand, 5 % Lochanteil, eingelegt im Rahmen mit 15 mm Mineralwolle, 200 mm Lufthohlraum | Typ 1.3/5 | Makustik MA10 Sandwichplatte mit Rahmen | MAkustik Innenausbau Mäder AG Obere Dünnernstrasse 14 CH-4612 Wangen b. Olten Tel: +41 (0)62 212 20 75 Fax: +41 (0)62 212 42 72 E-Mail: info@makustik.com |  | 19 mm |  | 3700 x 3000 mm | 200 mm | [6 empty] | 0.32 | 0.54 | 0.42 | 0.63 | 0.74 | 0.74 | 0.81 | 0.79 | 0.66 | 0.61 | 0.69 | 0.73 | 0.71 | 0.64 | 0.56 | 0.44 | 0.32 | 0.24 |  |  | 0.62 | 0.765 | 0.48 | 0.627451 | 400 | 0.81 | 2 |  | 3 |  | x | [9 empty] | Herstellerangabe |  |  | d
1705 | Sandwichplatte mit Rahmen, 1.3 mm Lochdurchmesser, 5 mm Abstand, 5 % Lochanteil, eingelegt im Rahmen mit 15 mm Mineralwolle, 350 mm Lufthohlraum | Typ 1.3/5 | Makustik MA10 Sandwichplatte mit Rahmen | MAkustik Innenausbau Mäder AG Obere Dünnernstrasse 14 CH-4612 Wangen b. Olten Tel: +41 (0)62 212 20 75 Fax: +41 (0)62 212 42 72 E-Mail: info@makustik.com |  | 19 mm |  | 3700 x 3000 mm | 350 mm | [6 empty] | 0.41 | 0.58 | 0.43 | 0.7 | 0.69 | 0.68 | 0.69 | 0.6 | 0.67 | 0.72 | 0.72 | 0.79 | 0.78 | 0.66 | 0.62 | 0.49 | 0.37 | 0.31 |  |  | 0.6033333 | 0.645 | 0.515 | 0.7984496 | 1250 | 0.79 | 2 |  | 3 |  | x | [9 empty] | Herstellerangabe |  |  | d
1706 | Sandwichplatte mit Rahmen, 1.3 mm Lochdurchmesser, 5 mm Abstand, 5 % Lochanteil, eingelegt im Rahmen mit 15 mm Mineralwolle, 30 mm Lufthohlraum | Typ 1.3/5 | Makustik MA10 Sandwichplatte mit Rahmen | MAkustik Innenausbau Mäder AG Obere Dünnernstrasse 14 CH-4612 Wangen b. Olten Tel: +41 (0)62 212 20 75 Fax: +41 (0)62 212 42 72 E-Mail: info@makustik.com |  | 19 mm |  | 3700 x 3000 mm | 30 mm | [6 empty] | 0.04 | 0.04 | 0.1 | 0.2 | 0.28 | 0.38 | 0.57 | 0.73 | 0.87 | 0.95 | 0.89 | 0.81 | 0.68 | 0.56 | 0.49 | 0.39 | 0.3 | 0.22 |  |  | 0.4666667 | 0.505 | 0.43 | 0.8514851 | 800 | 0.95 | 2 |  | 3 |  | x | [9 empty] | Herstellerangabe |  |  | d
1707 | Sandwichplatte mit Rahmen, 1.3 mm Lochdurchmesser, 5 mm Abstand, 5 % Lochanteil, eingelegt im Rahmen mit 15 mm Mineralwolle, kein Lufthohlraum | Typ 1.3/5 | Makustik MA10 Sandwichplatte mit Rahmen | MAkustik Innenausbau Mäder AG Obere Dünnernstrasse 14 CH-4612 Wangen b. Olten Tel: +41 (0)62 212 20 75 Fax: +41 (0)62 212 42 72 E-Mail: info@makustik.com |  | 19 mm |  | 3700 x 3000 mm | 0 | [6 empty] | 0.02 | 0.03 | 0.07 | 0.08 | 0.11 | 0.19 | 0.26 | 0.42 | 0.54 | 0.75 | 0.91 | 0.97 | 0.8 | 0.63 | 0.47 | 0.36 | 0.26 | 0.19 |  |  | 0.3933333 | 0.265 | 0.445 | 1.679245 | 1250 | 0.97 | 2 |  | 3 |  | x | [9 empty] | Herstellerangabe |  |  | d
1708 | Transluzentes Akustikelement, 2 mm Lochdurchmesser, 6 mm Abstand, 7 % Lochflächenanteil, Rückseite mit Akustikvlies beschichtet, 30 mm Mineralwolle, 150 mm Lufthohlraum | Typ 2/6 | Makustik MA15 Transluzentes Akustikelement | MAkustik Innenausbau Mäder AG Obere Dünnernstrasse 14 CH-4612 Wangen b. Olten Tel: +41 (0)62 212 20 75 Fax: +41 (0)62 212 42 72 E-Mail: info@makustik.com |  | 50 mm |  | 4000 x 3000 mm | 150 mm | [6 empty] | 0.32 | 0.31 | 0.38 | 0.78 | 0.79 | 0.92 | 0.98 | 0.97 | 0.98 | 0.97 | 0.96 | 1.01 | 1.02 | 1 | 0.95 | 0.81 | 0.56 | 0.32 |  |  | 0.765 | 0.88 | 0.78 | 0.8863636 | 1600 | 1.02 | 2 |  | 8 |  | x | [9 empty] | Herstellerangabe |  |  | d
1709 | Transluzentes Akustikelement, 2 mm Lochdurchmesser, 6 mm Abstand, 7 % Lochflächenanteil, Rückseite mit Akustikvlies beschichtet, 30 mm Mineralwolle, kein Lufthohlraum | Typ 2/6 | Makustik MA15 Transluzentes Akustikelement | MAkustik Innenausbau Mäder AG Obere Dünnernstrasse 14 CH-4612 Wangen b. Olten Tel: +41 (0)62 212 20 75 Fax: +41 (0)62 212 42 72 E-Mail: info@makustik.com |  | 50 mm |  | 4000 x 3000 mm | 0 | [6 empty] | 0.07 | 0.09 | 0.17 | 0.39 | 0.54 | 0.8 | 0.95 | 1.03 | 1.05 | 1.12 | 1.08 | 1.06 | 1.06 | 0.97 | 0.97 | 0.83 | 0.58 | 0.32 |  |  | 0.715 | 0.785 | 0.775 | 0.9872611 | 800 | 1.12 | 2 |  | 8 |  | x | [9 empty] | Herstellerangabe |  |  | d
1710 | Transluzentes Akustikelement, 2 mm Lochdurchmesser, 6 mm Abstand, 7 % Lochflächenanteil, Rückseite mit Akustikvlies beschichtet, 30 mm Mineralwolle auf dem Betonboden, 150 mm Lufthohlraum | Typ 2/6 | Makustik MA15 Transluzentes Akustikelement | MAkustik Innenausbau Mäder AG Obere Dünnernstrasse 14 CH-4612 Wangen b. Olten Tel: +41 (0)62 212 20 75 Fax: +41 (0)62 212 42 72 E-Mail: info@makustik.com |  | 20 mm |  | 4000 x 3000 mm | 150 mm | [6 empty] | 0.28 | 0.27 | 0.38 | 0.83 | 0.86 | 1.01 | 1.07 | 1 | 0.96 | 0.93 | 0.9 | 0.93 | 0.98 | 0.98 | 0.93 | 0.84 | 0.6 | 0.42 |  |  | 0.7683333 | 0.93 | 0.79 | 0.8494624 | 400 | 1.07 | 2 |  | 8 |  | x | [9 empty] | Herstellerangabe |  |  | d
1711 | Transluzentes Akustikelement, 2 mm Lochdurchmesser, 6 mm Abstand, 7 % Lochflächenanteil, Rückseite mit Akustikvlies beschichtet, 60 mm Mineralwolle auf dem Betonboden, 120 mm Lufthohlraum | Typ 2/6 | Makustik MA15 Transluzentes Akustikelement | MAkustik Innenausbau Mäder AG Obere Dünnernstrasse 14 CH-4612 Wangen b. Olten Tel: +41 (0)62 212 20 75 Fax: +41 (0)62 212 42 72 E-Mail: info@makustik.com |  | 20 mm |  | 4000 x 3000 mm | 120 mm | [6 empty] | 0.37 | 0.52 | 0.6 | 0.98 | 1.03 | 1.08 | 1.07 | 1.01 | 1 | 1.02 | 0.98 | 1 | 0.98 | 0.99 | 0.94 | 0.82 | 0.62 | 0.4 |  |  | 0.8583333 | 1.02 | 0.805 | 0.7892157 | 315 | 1.08 | 2 |  | 8 |  | x | [9 empty] | Herstellerangabe |  |  | d
1712 | Transluzentes Akustikelement, 2 mm Lochdurchmesser, 6 mm Abstand, 7 % Lochflächenanteil, Rückseite mit Akustikvlies beschichtet, 180 mm Lufthohlraum | Typ 2/6 | Makustik MA15 Transluzentes Akustikelement | MAkustik Innenausbau Mäder AG Obere Dünnernstrasse 14 CH-4612 Wangen b. Olten Tel: +41 (0)62 212 20 75 Fax: +41 (0)62 212 42 72 E-Mail: info@makustik.com |  | 20 mm |  | 4000 x 3000 mm | 180 mm | [6 empty] | 0.2 | 0.18 | 0.27 | 0.62 | 0.7 | 0.82 | 0.9 | 0.89 | 0.88 | 0.81 | 0.72 | 0.78 | 0.87 | 0.85 | 0.83 | 0.74 | 0.56 | 0.3 |  |  | 0.65 | 0.795 | 0.705 | 0.8867925 | 400 | 0.9 | 2 |  | 8 |  | x | [9 empty] | Herstellerangabe |  |  | d
1713 | Transluzentes Akustikelement, 2 mm Lochdurchmesser, 6 mm Abstand, 7 % Lochflächenanteil, Rückseite mit Akustikvlies beschichtet, 380 mm Lufthohlraum | Typ 2/6 | Makustik MA15 Transluzentes Akustikelement | MAkustik Innenausbau Mäder AG Obere Dünnernstrasse 14 CH-4612 Wangen b. Olten Tel: +41 (0)62 212 20 75 Fax: +41 (0)62 212 42 72 E-Mail: info@makustik.com |  | 20 mm |  | 4000 x 3000 mm | 380 mm | [6 empty] | 0.42 | 0.59 | 0.59 | 0.88 | 0.74 | 0.78 | 0.78 | 0.65 | 0.73 | 0.77 | 0.77 | 0.84 | 0.83 | 0.9 | 0.88 | 0.73 | 0.59 | 0.42 |  |  | 0.7066667 | 0.695 | 0.745 | 1.071942 | 2000 | 0.9 | 2 |  | 8 |  | x | [9 empty] | Herstellerangabe |  |  | d
1714 | Transluzentes Akustikelement, 2 mm Lochdurchmesser, 6 mm Abstand, 7 % Lochflächenanteil, Rückseite mit Akustikvlies beschichtet, kein Lufthohlraum | Typ 2/6 | Makustik MA15 Transluzentes Akustikelement | MAkustik Innenausbau Mäder AG Obere Dünnernstrasse 14 CH-4612 Wangen b. Olten Tel: +41 (0)62 212 20 75 Fax: +41 (0)62 212 42 72 E-Mail: info@makustik.com |  | 20 mm |  | 4000 x 3000 mm | 0 | [6 empty] | 0.01 | 0.02 | 0.03 | 0.07 | 0.09 | 0.15 | 0.21 | 0.36 | 0.5 | 0.68 | 0.82 | 0.93 | 1.03 | 1.04 | 0.99 | 0.84 | 0.68 | 0.65 |  |  | 0.5016667 | 0.225 | 0.86 | 3.822222 | 2000 | 1.04 | 2 |  | 8 |  | x | [9 empty] | Herstellerangabe |  |  | d
1715 | Furnierte Röhrenspanakustikplatte, 1 mm Lochdurchmesser, 3 mm Abstand, 9 % Lochflächenanteil, hinterlegt mit 30 mm Mineralwolle, 150 mm Lufthohlraum | Typ 1/3 | Makustik MA20 Akustikplatte furniert | MAkustik Innenausbau Mäder AG Obere Dünnernstrasse 14 CH-4612 Wangen b. Olten Tel: +41 (0)62 212 20 75 Fax: +41 (0)62 212 42 72 E-Mail: info@makustik.com |  | 50 mm |  | 4000 x 3000 mm | 150 mm | [6 empty] | 0.37 | 0.41 | 0.45 | 0.65 | 0.67 | 0.71 | 0.64 | 0.58 | 0.57 | 0.56 | 0.59 | 0.59 | 0.65 | 0.68 | 0.59 | 0.47 | 0.35 | 0.23 |  |  | 0.5466667 | 0.625 | 0.515 | 0.824 | 315 | 0.71 | 2 |  | 3 |  | x | [9 empty] | Herstellerangabe |  |  | d
1716 | Furnierte Röhrenspanakustikplatte, 1 mm Lochdurchmesser, 3 mm Abstand, 9 % Lochflächenanteil, hinterlegt mit 30 mm Mineralwolle, 350 mm Lufthohlraum | Typ 1/3 | Makustik MA20 Akustikplatte furniert | MAkustik Innenausbau Mäder AG Obere Dünnernstrasse 14 CH-4612 Wangen b. Olten Tel: +41 (0)62 212 20 75 Fax: +41 (0)62 212 42 72 E-Mail: info@makustik.com |  | 50 mm |  | 4000 x 3000 mm | 350 mm | [6 empty] | 0.5 | 0.65 | 0.59 | 0.63 | 0.6 | 0.6 | 0.6 | 0.61 | 0.62 | 0.6 | 0.61 | 0.62 | 0.7 | 0.71 | 0.65 | 0.58 | 0.43 | 0.48 |  |  | 0.6016667 | 0.605 | 0.57 | 0.9421488 | 2000 | 0.71 | 2 |  | 3 |  | x | [9 empty] | Herstellerangabe |  |  | d
1717 | Furnierte Röhrenspanakustikplatte, 1 mm Lochdurchmesser, 3 mm Abstand, 9 % Lochflächenanteil, hinterlegt mit 30 mm Mineralwolle, kein Lufthohlraum | Typ 1/3 | Makustik MA20 Akustikplatte furniert | MAkustik Innenausbau Mäder AG Obere Dünnernstrasse 14 CH-4612 Wangen b. Olten Tel: +41 (0)62 212 20 75 Fax: +41 (0)62 212 42 72 E-Mail: info@makustik.com |  | 50 mm |  | 4000 x 3000 mm | 0 | [6 empty] | 0.1 | 0.15 | 0.23 | 0.62 | 0.85 | 0.99 | 0.94 | 0.76 | 0.69 | 0.62 | 0.59 | 0.58 | 0.65 | 0.67 | 0.61 | 0.47 | 0.37 | 0.42 |  |  | 0.565 | 0.805 | 0.52 | 0.6459627 | 315 | 0.99 | 2 |  | 3 |  | x | [9 empty] | Herstellerangabe |  |  | d
1718 | Furnierte Röhrenspanakustikplatte, 1 mm Lochdurchmesser, 3 mm Abstand, 9 % Lochflächenanteil, 180 mm Lufthohlraum | Typ 1/3 | Makustik MA20 Akustikplatte furniert | MAkustik Innenausbau Mäder AG Obere Dünnernstrasse 14 CH-4612 Wangen b. Olten Tel: +41 (0)62 212 20 75 Fax: +41 (0)62 212 42 72 E-Mail: info@makustik.com |  | 20 mm |  | 4000 x 3000 mm | 180 mm | [6 empty] | 0.26 | 0.24 | 0.33 | 0.64 | 0.64 | 0.62 | 0.6 | 0.53 | 0.49 | 0.47 | 0.52 | 0.59 | 0.69 | 0.7 | 0.59 | 0.49 | 0.37 | 0.23 |  |  | 0.5 | 0.585 | 0.535 | 0.9145299 | 2000 | 0.7 | 2 |  | 3 |  | x | [9 empty] | Herstellerangabe |  |  | d
1719 | Furnierte Röhrenspanakustikplatte, 1 mm Lochdurchmesser, 3 mm Abstand, 9 % Lochflächenanteil, 380 mm Lufthohlraum | Typ 1/3 | Makustik MA20 Akustikplatte furniert | MAkustik Innenausbau Mäder AG Obere Dünnernstrasse 14 CH-4612 Wangen b. Olten Tel: +41 (0)62 212 20 75 Fax: +41 (0)62 212 42 72 E-Mail: info@makustik.com |  | 20 mm |  | 4000 x 3000 mm | 380 mm | [6 empty] | 0.46 | 0.62 | 0.52 | 0.64 | 0.57 | 0.52 | 0.5 | 0.46 | 0.51 | 0.5 | 0.56 | 0.6 | 0.72 | 0.74 | 0.67 | 0.55 | 0.49 | 0.46 |  |  | 0.5733333 | 0.515 | 0.615 | 1.194175 | 2000 | 0.74 | 2 |  | 3 |  | x | [9 empty] | Herstellerangabe |  |  | d
1720 | Furnierte Röhrenspanakustikplatte, 1 mm Lochdurchmesser, 3 mm Abstand, 9 % Lochflächenanteil, 30 mm Lufthohlraum | Typ 1/3 | Makustik MA20 Akustikplatte furniert | MAkustik Innenausbau Mäder AG Obere Dünnernstrasse 14 CH-4612 Wangen b. Olten Tel: +41 (0)62 212 20 75 Fax: +41 (0)62 212 42 72 E-Mail: info@makustik.com |  | 20 mm |  | 4000 x 3000 mm | 30 mm | [6 empty] | 0.04 | 0.04 | 0.12 | 0.2 | 0.31 | 0.5 | 0.68 | 0.79 | 0.75 | 0.74 | 0.69 | 0.67 | 0.69 | 0.69 | 0.68 | 0.56 | 0.45 | 0.42 |  |  | 0.495 | 0.55 | 0.57 | 1.036364 | 500 | 0.79 | 2 |  | 3 |  | x | [9 empty] | Herstellerangabe |  |  | d
1721 | Furnierte Röhrenspanakustikplatte, 1 mm Lochdurchmesser, 3 mm Abstand, 9 % Lochflächenanteil, kein Lufthohlraum | Typ 1/3 | Makustik MA20 Akustikplatte furniert | MAkustik Innenausbau Mäder AG Obere Dünnernstrasse 14 CH-4612 Wangen b. Olten Tel: +41 (0)62 212 20 75 Fax: +41 (0)62 212 42 72 E-Mail: info@makustik.com |  | 20 mm |  | 4000 x 3000 mm | 0 | [6 empty] | 0.02 | 0.02 | 0.05 | 0.08 | 0.11 | 0.18 | 0.23 | 0.39 | 0.55 | 0.76 | 0.88 | 0.88 | 0.79 | 0.67 | 0.59 | 0.51 | 0.39 | 0.44 |  |  | 0.41 | 0.25 | 0.53 | 2.12 | 1000 | 0.88 | 2 |  | 3 |  | x | [9 empty] | Herstellerangabe |  |  | d
1722 | coated duct board | Type 475 FSK | SuperDuct | Manville; Post Office Box 5108 Denver, CO 80217-5108 |  | 1 inch |  | to 48 x 120 inches | 0 | 0.37 lb/ft² | [6 empty] | 0.11 |  |  | 0.29 |  |  | 0.81 |  |  | 1.05 |  |  | 1.09 |  |  | 1.01 |  |  |  | 0.7266667 | 0.55 | 1.05 | 1.909091 | 2000 | 1.09 | 2 |  | 1 |  | x | [9 empty] | C.M.Harris, Noise Control in Buildings, McGraw Hill 1994 |  |  | e
1723 | coated duct board | Type 800 FSK | SuperDuct | Manville; Post Office Box 5108 Denver, CO 80217-5108 |  | 1 inch |  | to 48 x 120 inches | 0 | 0.42 lb/ft² | [6 empty] | 0.09 |  |  | 0.22 |  |  | 0.78 |  |  | 1 |  |  | 1.08 |  |  | 1.02 |  |  |  | 0.6983333 | 0.5 | 1.05 | 2.1 | 2000 | 1.08 | 2 |  | 1 |  | x | [9 empty] | C.M.Harris, Noise Control in Buildings, McGraw Hill 1994 |  |  | e
1724 | coated duct board | Type 800 FSK | SuperDuct | Manville; Post Office Box 5108 Denver, CO 80217-5108 |  | 1 1/2 inch |  | to 48 x 120 inches | 0 | 0.47 lb/ft² | [6 empty] | 0.17 |  |  | 0.61 |  |  | 1.03 |  |  | 1.12 |  |  | 1.02 |  |  | 0.89 |  |  |  | 0.8066667 | 0.82 | 0.955 | 1.164634 | 1000 | 1.12 | 2 |  | 1 |  | x | [9 empty] | C.M.Harris, Noise Control in Buildings, McGraw Hill 1994 |  |  | e
1725 | coated duct board | Type 475 FSK | SuperDuct | Manville; Post Office Box 5108 Denver, CO 80217-5108 |  | 1 inch |  | to 48 x 120 inches | 25 mm | 0.37 lb/ft² | [6 empty] | 0.52 |  |  | 0.4 |  |  | 0.74 |  |  | 1.03 |  |  | 1.06 |  |  | 1.02 |  |  |  | 0.795 | 0.57 | 1.04 | 1.824561 | 2000 | 1.06 | 2 |  | 1 |  | x | [9 empty] | C.M.Harris, Noise Control in Buildings, McGraw Hill 1994 |  |  | e
1726 | coated duct board | Type 800 FSK | SuperDuct | Manville; Post Office Box 5108 Denver, CO 80217-5108 |  | 1 inch |  | to 48 x 120 inches | 25 mm | 0.42 lb/ft² | [6 empty] | 0.52 |  |  | 0.37 |  |  | 0.7 |  |  | 1.01 |  |  | 1.07 |  |  | 1.01 |  |  |  | 0.78 | 0.535 | 1.04 | 1.943925 | 2000 | 1.07 | 2 |  | 1 |  | x | [9 empty] | C.M.Harris, Noise Control in Buildings, McGraw Hill 1994 |  |  | e
1727 | coated duct board | Type 800 FSK | SuperDuct | Manville; Post Office Box 5108 Denver, CO 80217-5108 |  | 1 1/2 inch |  | to 48 x 120 inches | 25 mm | 0.47 lb/ft² | [6 empty] | 0.54 |  |  | 0.58 |  |  | 1.02 |  |  | 1.14 |  |  | 1.01 |  |  | 0.92 |  |  |  | 0.8683333 | 0.8 | 0.965 | 1.20625 | 1000 | 1.14 | 2 |  | 1 |  | x | [9 empty] | C.M.Harris, Noise Control in Buildings, McGraw Hill 1994 |  |  | e
1728 | coated duct board | Type 475 FSK | Micro-Aire | Manville; Post Office Box 5108 Denver, CO 80217-5108 |  | 1 inch |  | to 48 x 120 inches | 0 | 0.35 lb/ft² | [6 empty] | 0.06 |  |  | 0.22 |  |  | 0.61 |  |  | 0.86 |  |  | 1 |  |  | 1.04 |  |  |  | 0.6316667 | 0.415 | 1.02 | 2.457831 | 4000 | 1.04 | 2 |  | 1 |  | x | [9 empty] | C.M.Harris, Noise Control in Buildings, McGraw Hill 1994 |  |  | e
1729 | coated duct board | Type 800 FSK | Micro-Aire | Manville; Post Office Box 5108 Denver, CO 80217-5108 |  | 1 inch |  | to 48 x 120 inches | 0 | 0.42 lb/ft² | [6 empty] | 0.01 |  |  | 0.23 |  |  | 0.67 |  |  | 0.98 |  |  | 1.05 |  |  | 1.06 |  |  |  | 0.6666667 | 0.45 | 1.055 | 2.344444 | 4000 | 1.06 | 2 |  | 1 |  | x | [9 empty] | C.M.Harris, Noise Control in Buildings, McGraw Hill 1994 |  |  | e
1730 | coated duct board | Type 800 FSK | Micro-Aire | Manville; Post Office Box 5108 Denver, CO 80217-5108 |  | 1 1/2 inch |  | to 48 x 120 inches | 0 | 0.47 lb/ft² | [6 empty] | 0.11 |  |  | 0.45 |  |  | 0.99 |  |  | 1.11 |  |  | 1.09 |  |  | 1.07 |  |  |  | 0.8033333 | 0.72 | 1.08 | 1.5 | 1000 | 1.11 | 2 |  | 1 |  | x | [9 empty] | C.M.Harris, Noise Control in Buildings, McGraw Hill 1994 |  |  | e
1731 | coated duct board | Type 475 FSK | Micro-Aire | Manville; Post Office Box 5108 Denver, CO 80217-5108 |  | 1 inch |  | to 48 x 120 inches | 25 mm | 0.35 lb/ft² | [6 empty] | 0.46 |  |  | 0.3 |  |  | 0.58 |  |  | 0.85 |  |  | 1 |  |  | 1.03 |  |  |  | 0.7033333 | 0.44 | 1.015 | 2.306818 | 4000 | 1.03 | 2 |  | 1 |  | x | [9 empty] | C.M.Harris, Noise Control in Buildings, McGraw Hill 1994 |  |  | e
1732 | coated duct board | Type 800 FSK | Micro-Aire | Manville; Post Office Box 5108 Denver, CO 80217-5108 |  | 1 inch |  | to 48 x 120 inches | 25 mm | 0.42 lb/ft² | [6 empty] | 0.29 |  |  | 0.42 |  |  | 0.7 |  |  | 1 |  |  | 1.06 |  |  | 1.08 |  |  |  | 0.7583333 | 0.56 | 1.07 | 1.910714 | 4000 | 1.08 | 2 |  | 1 |  | x | [9 empty] | C.M.Harris, Noise Control in Buildings, McGraw Hill 1994 |  |  | e
1733 | coated duct board | Type 800 FSK | Micro-Aire | Manville; Post Office Box 5108 Denver, CO 80217-5108 |  | 1 1/2 inch |  | to 48 x 120 inches | 25 mm | 0.47 lb/ft² | [6 empty] | 0.46 |  |  | 0.58 |  |  | 0.95 |  |  | 1.1 |  |  | 1.08 |  |  | 1.09 |  |  |  | 0.8766667 | 0.765 | 1.085 | 1.418301 | 1000 | 1.1 | 2 |  | 1 |  | x | [9 empty] | C.M.Harris, Noise Control in Buildings, McGraw Hill 1994 |  |  | e
1734 | Mat-faced, smooth, duct liner |  | Linacoustic | Manville; Post Office Box 5108 Denver, CO 80217-5108 |  | 1 inch |  | roll | 0 | 0.22 lb/ft² | [6 empty] | 0.08 |  |  | 0.26 |  |  | 0.58 |  |  | 0.84 |  |  | 0.96 |  |  | 0.99 |  |  |  | 0.6183333 | 0.42 | 0.975 | 2.321429 | 4000 | 0.99 | 2 |  | 1 |  | x | [9 empty] | C.M.Harris, Noise Control in Buildings, McGraw Hill 1994 |  |  | e
1735 | Mat-faced, smooth, duct liner |  | Linacoustic | Manville; Post Office Box 5108 Denver, CO 80217-5108 |  | 1 1/2 inch |  | roll | 0 | 0.19 lb/ft² | [6 empty] | 0.17 |  |  | 0.53 |  |  | 0.87 |  |  | 0.99 |  |  | 1 |  |  | 0.95 |  |  |  | 0.7516667 | 0.7 | 0.975 | 1.392857 | 2000 | 1 | 2 |  | 1 |  | x | [9 empty] | C.M.Harris, Noise Control in Buildings, McGraw Hill 1994 |  |  | e
1736 | Mat-faced, smooth, duct liner |  | Linacoustic | Manville; Post Office Box 5108 Denver, CO 80217-5108 |  | 2 inches |  | roll | 0 | 0.22 lb/ft² | [6 empty] | 0.22 |  |  | 0.69 |  |  | 1.02 |  |  | 1.08 |  |  | 1.05 |  |  | 1.08 |  |  |  | 0.8566667 | 0.855 | 1.065 | 1.245614 | 1000 | 1.08 | 2 |  | 1 |  | x | [9 empty] | C.M.Harris, Noise Control in Buildings, McGraw Hill 1994 |  |  | e
1737 | Mat-faced, smooth, HP duct liner |  | Linacoustic | Manville; Post Office Box 5108 Denver, CO 80217-5108 |  | 1 inch |  | roll | 0 | 0.18 lb/ft² | [6 empty] | 0.05 |  |  | 0.29 |  |  | 0.61 |  |  | 0.87 |  |  | 0.98 |  |  | 0.98 |  |  |  | 0.63 | 0.45 | 0.98 | 2.177778 | 2000 | 0.98 | 2 |  | 1 |  | x | [9 empty] | C.M.Harris, Noise Control in Buildings, McGraw Hill 1994 |  |  | e
1738 | Mat-faced, smooth, R duct liner |  | Linacoustic | Manville; Post Office Box 5108 Denver, CO 80217-5108 |  | 1 inch |  | roll | 0 | 0.23 lb/ft² | [6 empty] | 0.09 |  |  | 0.32 |  |  | 0.68 |  |  | 0.88 |  |  | 0.97 |  |  | 1.03 |  |  |  | 0.6616667 | 0.5 | 1 | 2 | 4000 | 1.03 | 2 |  | 1 |  | x | [9 empty] | C.M.Harris, Noise Control in Buildings, McGraw Hill 1994 |  |  | e
1739 | Mat-faced, smooth, R duct liner |  | Linacoustic | Manville; Post Office Box 5108 Denver, CO 80217-5108 |  | 1 1/2 inch |  | roll | 0 | 0.31 lb/ft² | [6 empty] | 0.07 |  |  | 0.52 |  |  | 0.94 |  |  | 1.02 |  |  | 1.02 |  |  | 1.04 |  |  |  | 0.7683333 | 0.73 | 1.03 | 1.410959 | 4000 | 1.04 | 2 |  | 1 |  | x | [9 empty] | C.M.Harris, Noise Control in Buildings, McGraw Hill 1994 |  |  | e
1740 | Permacote, coated, smooth duct liner |  | Linacoustic | Manville; Post Office Box 5108 Denver, CO 80217-5108 |  | 1 inch |  | roll | 0 | 0.13 lb/ft² | [6 empty] | 0.09 |  |  | 0.09 |  |  | 0.67 |  |  | 0.89 |  |  | 1.03 |  |  | 0.99 |  |  |  | 0.6266667 | 0.38 | 1.01 | 2.657895 | 2000 | 1.03 | 2 |  | 1 |  | x | [9 empty] | C.M.Harris, Noise Control in Buildings, McGraw Hill 1994 |  |  | e
1741 | Permacote, coated, smooth duct liner |  | Linacoustic | Manville; Post Office Box 5108 Denver, CO 80217-5108 |  | 1 1/2 inch |  | roll | 0 | 0.19 lb/ft² | [6 empty] | 0.16 |  |  | 0.51 |  |  | 0.9 |  |  | 1.05 |  |  | 1.06 |  |  | 1.01 |  |  |  | 0.7816667 | 0.705 | 1.035 | 1.468085 | 2000 | 1.06 | 2 |  | 1 |  | x | [9 empty] | C.M.Harris, Noise Control in Buildings, McGraw Hill 1994 |  |  | e
1742 | Permacote, coated, smooth duct liner |  | Linacoustic | Manville; Post Office Box 5108 Denver, CO 80217-5108 |  | 2 inches |  | roll | 0 | 0.22 lb/ft² | [6 empty] | 0.23 |  |  | 0.73 |  |  | 1.05 |  |  | 1.13 |  |  | 1.06 |  |  | 1.07 |  |  |  | 0.8783333 | 0.89 | 1.065 | 1.196629 | 1000 | 1.13 | 2 |  | 1 |  | x | [9 empty] | C.M.Harris, Noise Control in Buildings, McGraw Hill 1994 |  |  | e
1743 | Permacote, coated, smooth HP duct liner |  | Linacoustic | Manville; Post Office Box 5108 Denver, CO 80217-5108 |  | 1 inch |  | roll | 0 | 0.18 lb/ft² | [6 empty] | 0.09 |  |  | 0.31 |  |  | 0.69 |  |  | 0.91 |  |  | 1.02 |  |  | 1.03 |  |  |  | 0.675 | 0.5 | 1.025 | 2.05 | 4000 | 1.03 | 2 |  | 1 |  | x | [9 empty] | C.M.Harris, Noise Control in Buildings, McGraw Hill 1994 |  |  | e
1744 | Permacote, coated, smooth R-300 duct liner |  | Linacoustic | Manville; Post Office Box 5108 Denver, CO 80217-5108 |  | 1 inch |  | roll | 0 | 0.25 lb/ft² | [6 empty] | 0.08 |  |  | 0.32 |  |  | 0.72 |  |  | 0.99 |  |  | 1.07 |  |  | 1 |  |  |  | 0.6966667 | 0.52 | 1.035 | 1.990385 | 2000 | 1.07 | 2 |  | 1 |  | x | [9 empty] | C.M.Harris, Noise Control in Buildings, McGraw Hill 1994 |  |  | e
1745 | Permacote, coated, smooth R-300 duct liner |  | Linacoustic | Manville; Post Office Box 5108 Denver, CO 80217-5108 |  | 1 1/2 inch |  | roll | 0 | 0.38 lb/ft² | [6 empty] | 0.15 |  |  | 0.63 |  |  | 1.01 |  |  | 1.07 |  |  | 1.01 |  |  | 0.88 |  |  |  | 0.7916667 | 0.82 | 0.945 | 1.152439 | 1000 | 1.07 | 2 |  | 1 |  | x | [9 empty] | C.M.Harris, Noise Control in Buildings, McGraw Hill 1994 |  |  | e
1746 | Permacote, coated, smooth R-300 duct liner |  | Linacoustic | Manville; Post Office Box 5108 Denver, CO 80217-5108 |  | 2 inches |  | roll | 0 | 0.50 lb/ft² | [6 empty] | 0.27 |  |  | 0.81 |  |  | 1.11 |  |  | 1.13 |  |  | 1.06 |  |  | 1.05 |  |  |  | 0.905 | 0.96 | 1.055 | 1.098958 | 1000 | 1.13 | 2 |  | 1 |  | x | [9 empty] | C.M.Harris, Noise Control in Buildings, McGraw Hill 1994 |  |  | e
1747 | Permacote, coated, smooth R-300 duct liner |  | Linacoustic | Manville; Post Office Box 5108 Denver, CO 80217-5108 |  | 1 inch |  | roll | 25 mm | 0.25 lb/ft² | [6 empty] | 0.53 |  |  | 0.39 |  |  | 0.7 |  |  | 1 |  |  | 1.09 |  |  | 1.01 |  |  |  | 0.7866667 | 0.545 | 1.05 | 1.926606 | 2000 | 1.09 | 2 |  | 1 |  | x | [9 empty] | C.M.Harris, Noise Control in Buildings, McGraw Hill 1994 |  |  | e
1748 | Permacote, coated, smooth R-300 duct liner |  | Linacoustic | Manville; Post Office Box 5108 Denver, CO 80217-5108 |  | 1 1/2 inch |  | roll | 25 mm | 0.38 lb/ft² | [6 empty] | 0.6 |  |  | 0.58 |  |  | 1.01 |  |  | 1.09 |  |  | 1.01 |  |  | 0.9 |  |  |  | 0.865 | 0.795 | 0.955 | 1.201258 | 1000 | 1.09 | 2 |  | 1 |  | x | [9 empty] | C.M.Harris, Noise Control in Buildings, McGraw Hill 1994 |  |  | e
1749 | Permacote, coated, smooth R-300 duct liner |  | Linacoustic | Manville; Post Office Box 5108 Denver, CO 80217-5108 |  | 2 inches |  | roll | 25 mm | 0.50 lb/ft² | [6 empty] | 0.67 |  |  | 0.77 |  |  | 1.13 |  |  | 1.14 |  |  | 1.09 |  |  | 1.06 |  |  |  | 0.9766667 | 0.95 | 1.075 | 1.131579 | 1000 | 1.14 | 2 |  | 1 |  | x | [9 empty] | C.M.Harris, Noise Control in Buildings, McGraw Hill 1994 |  |  | e
1750 | Fiberglass blanket |  | Microlite | Manville; Post Office Box 5108 Denver, CO 80217-5108 |  | 1 inch |  | roll | 0 | 0.05 lb/ft² | [6 empty] | 0.12 |  |  | 0.31 |  |  | 0.56 |  |  | 0.73 |  |  | 0.83 |  |  | 0.88 |  |  |  | 0.5716667 | 0.435 | 0.855 | 1.965517 | 4000 | 0.88 | 2 |  | 1 |  | x | [9 empty] | C.M.Harris, Noise Control in Buildings, McGraw Hill 1994 |  |  | e
1751 | Fiberglass blanket |  | Microlite | Manville; Post Office Box 5108 Denver, CO 80217-5108 |  | 1 1/2 inch |  | roll | 0 | 0.08 lb/ft² | [6 empty] | 0.19 |  |  | 0.53 |  |  | 0.81 |  |  | 0.91 |  |  | 0.94 |  |  | 0.98 |  |  |  | 0.7266667 | 0.67 | 0.96 | 1.432836 | 4000 | 0.98 | 2 |  | 1 |  | x | [9 empty] | C.M.Harris, Noise Control in Buildings, McGraw Hill 1994 |  |  | e
1752 | Fiberglass blanket |  | Microlite | Manville; Post Office Box 5108 Denver, CO 80217-5108 |  | 2 inches |  | roll | 0 | 0.10 lb/ft² | [6 empty] | 0.23 |  |  | 0.65 |  |  | 0.9 |  |  | 0.98 |  |  | 0.98 |  |  | 1.01 |  |  |  | 0.7916667 | 0.775 | 0.995 | 1.283871 | 4000 | 1.01 | 2 |  | 1 |  | x | [9 empty] | C.M.Harris, Noise Control in Buildings, McGraw Hill 1994 |  |  | e
1753 | Fiberglass blanket |  | Microlite | Manville; Post Office Box 5108 Denver, CO 80217-5108 |  | 1 inch |  | roll | 0 | 0.08 lb/ft² | [6 empty] | 0.08 |  |  | 0.34 |  |  | 0.59 |  |  | 0.75 |  |  | 0.86 |  |  | 0.81 |  |  |  | 0.5716667 | 0.465 | 0.835 | 1.795699 | 2000 | 0.86 | 2 |  | 1 |  | x | [9 empty] | C.M.Harris, Noise Control in Buildings, McGraw Hill 1994 |  |  | e
1754 | Fiberglass blanket |  | Microlite | Manville; Post Office Box 5108 Denver, CO 80217-5108 |  | 1 inch |  | roll | 0 | 0.17 lb/ft² | [6 empty] | 0.11 |  |  | 0.3 |  |  | 0.66 |  |  | 0.88 |  |  | 1 |  |  | 1.01 |  |  |  | 0.66 | 0.48 | 1.005 | 2.09375 | 4000 | 1.01 | 2 |  | 1 |  | x | [9 empty] | C.M.Harris, Noise Control in Buildings, McGraw Hill 1994 |  |  | e
1755 | Fiberglass blanket |  | Microlite | Manville; Post Office Box 5108 Denver, CO 80217-5108 |  | 1 inch |  | roll | 0 | 0.25 lb/ft² | [6 empty] | 0.11 |  |  | 0.35 |  |  | 0.77 |  |  | 1.01 |  |  | 1.04 |  |  | 1.05 |  |  |  | 0.7216667 | 0.56 | 1.045 | 1.866071 | 4000 | 1.05 | 2 |  | 1 |  | x | [9 empty] | C.M.Harris, Noise Control in Buildings, McGraw Hill 1994 |  |  | e
1756 | Fiberglass blanket |  | Microlite | Manville; Post Office Box 5108 Denver, CO 80217-5108 |  | 1 inch |  | roll | 25 mm | 0.05 lb/ft² | [6 empty] | 0.17 |  |  | 0.59 |  |  | 0.57 |  |  | 0.65 |  |  | 0.75 |  |  | 0.83 |  |  |  | 0.5933333 | 0.58 | 0.79 | 1.362069 | 4000 | 0.83 | 2 |  | 1 |  | x | [9 empty] | C.M.Harris, Noise Control in Buildings, McGraw Hill 1994 |  |  | e
1757 | Fiberglass blanket |  | Microlite | Manville; Post Office Box 5108 Denver, CO 80217-5108 |  | 1 1/2 inch |  | roll | 25 mm | 0.08 lb/ft² | [6 empty] | 0.24 |  |  | 0.66 |  |  | 0.72 |  |  | 0.81 |  |  | 0.89 |  |  | 0.93 |  |  |  | 0.7083333 | 0.69 | 0.91 | 1.318841 | 4000 | 0.93 | 2 |  | 1 |  | x | [9 empty] | C.M.Harris, Noise Control in Buildings, McGraw Hill 1994 |  |  | e
1758 | Fiberglass blanket |  | Microlite | Manville; Post Office Box 5108 Denver, CO 80217-5108 |  | 2 inches |  | roll | 25 mm | 0.10 lb/ft² | [6 empty] | 0.27 |  |  | 0.8 |  |  | 0.88 |  |  | 0.96 |  |  | 1.01 |  |  | 1.05 |  |  |  | 0.8283333 | 0.84 | 1.03 | 1.22619 | 4000 | 1.05 | 2 |  | 1 |  | x | [9 empty] | C.M.Harris, Noise Control in Buildings, McGraw Hill 1994 |  |  | e
1759 | Fiberglass blanket |  | Microlite | Manville; Post Office Box 5108 Denver, CO 80217-5108 |  | 3 inches |  | roll | 25 mm | 0.15 lb/ft² | [6 empty] | 0.41 |  |  | 1.02 |  |  | 1.03 |  |  | 1.02 |  |  | 1.02 |  |  | 1.1 |  |  |  | 0.9333333 | 1.025 | 1.06 | 1.034146 | 4000 | 1.1 | 2 |  | 1 |  | x | [9 empty] | C.M.Harris, Noise Control in Buildings, McGraw Hill 1994 |  |  | e
1760 | Fiberglass blanket |  | Microlite | Manville; Post Office Box 5108 Denver, CO 80217-5108 |  | 1 inch |  | roll | 25 mm | 0.08 lb/ft² | [6 empty] | 0.12 |  |  | 0.57 |  |  | 0.6 |  |  | 0.73 |  |  | 0.86 |  |  | 0.93 |  |  |  | 0.635 | 0.585 | 0.895 | 1.529915 | 4000 | 0.93 | 2 |  | 1 |  | x | [9 empty] | C.M.Harris, Noise Control in Buildings, McGraw Hill 1994 |  |  | e
1761 | Fiberglass blanket |  | Microlite | Manville; Post Office Box 5108 Denver, CO 80217-5108 |  | 1 inch |  | roll | 25 mm | 0.13 lb/ft² | [6 empty] | 0.11 |  |  | 0.57 |  |  | 0.69 |  |  | 0.87 |  |  | 0.96 |  |  | 1.02 |  |  |  | 0.7033333 | 0.63 | 0.99 | 1.571429 | 4000 | 1.02 | 2 |  | 1 |  | x | [9 empty] | C.M.Harris, Noise Control in Buildings, McGraw Hill 1994 |  |  | e
1762 | Fiberglass blanket |  | Microlite | Manville; Post Office Box 5108 Denver, CO 80217-5108 |  | 1 inch |  | roll | 25 mm | 0.17 lb/ft² | [6 empty] | 0.15 |  |  | 0.59 |  |  | 0.74 |  |  | 0.93 |  |  | 1.01 |  |  | 1.06 |  |  |  | 0.7466667 | 0.665 | 1.035 | 1.556391 | 4000 | 1.06 | 2 |  | 1 |  | x | [9 empty] | C.M.Harris, Noise Control in Buildings, McGraw Hill 1994 |  |  | e
1763 | Fiberglass blanket |  | Microlite | Manville; Post Office Box 5108 Denver, CO 80217-5108 |  | 1 inch |  | roll | 405 mm | 0.05 lb/ft² | [6 empty] | 0.3 |  |  | 0.38 |  |  | 0.61 |  |  | 0.8 |  |  | 0.89 |  |  | 0.97 |  |  |  | 0.6583333 | 0.495 | 0.93 | 1.878788 | 4000 | 0.97 | 2 |  | 1 |  | x | [9 empty] | C.M.Harris, Noise Control in Buildings, McGraw Hill 1994 |  |  | e
1764 | Fiberglass blanket |  | Microlite | Manville; Post Office Box 5108 Denver, CO 80217-5108 |  | 1 1/2 inch |  | roll | 405 mm | 0.08 lb/ft² | [6 empty] | 0.3 |  |  | 0.53 |  |  | 0.79 |  |  | 0.93 |  |  | 0.98 |  |  | 1.03 |  |  |  | 0.76 | 0.66 | 1.005 | 1.522727 | 4000 | 1.03 | 2 |  | 1 |  | x | [9 empty] | C.M.Harris, Noise Control in Buildings, McGraw Hill 1994 |  |  | e
1765 | Fiberglass blanket |  | Microlite | Manville; Post Office Box 5108 Denver, CO 80217-5108 |  | 2 inches |  | roll | 405 mm | 0.10 lb/ft² | [6 empty] | 0.48 |  |  | 0.66 |  |  | 0.92 |  |  | 0.98 |  |  | 1 |  |  | 1.07 |  |  |  | 0.8516667 | 0.79 | 1.035 | 1.310127 | 4000 | 1.07 | 2 |  | 1 |  | x | [9 empty] | C.M.Harris, Noise Control in Buildings, McGraw Hill 1994 |  |  | e
1766 | Fiberglass blanket |  | Microlite | Manville; Post Office Box 5108 Denver, CO 80217-5108 |  | 1 inch |  | roll | 405 mm | 0.08 lb/ft² | [6 empty] | 0.26 |  |  | 0.39 |  |  | 0.62 |  |  | 0.81 |  |  | 0.88 |  |  | 0.84 |  |  |  | 0.6333333 | 0.505 | 0.86 | 1.70297 | 2000 | 0.88 | 2 |  | 1 |  | x | [9 empty] | C.M.Harris, Noise Control in Buildings, McGraw Hill 1994 |  |  | e
1767 | Fiberglass blanket |  | Microlite | Manville; Post Office Box 5108 Denver, CO 80217-5108 |  | 1 inch |  | roll | 405 mm | 0.13 lb/ft² | [6 empty] | 0.33 |  |  | 0.4 |  |  | 0.7 |  |  | 0.92 |  |  | 0.99 |  |  | 1.06 |  |  |  | 0.7333333 | 0.55 | 1.025 | 1.863636 | 4000 | 1.06 | 2 |  | 1 |  | x | [9 empty] | C.M.Harris, Noise Control in Buildings, McGraw Hill 1994 |  |  | e
1768 | Fiberglass blanket |  | Microlite | Manville; Post Office Box 5108 Denver, CO 80217-5108 |  | 1 inch |  | roll | 405 mm | 0.17 lb/ft² | [6 empty] | 0.27 |  |  | 0.37 |  |  | 0.67 |  |  | 0.92 |  |  | 1.02 |  |  | 1.09 |  |  |  | 0.7233333 | 0.52 | 1.055 | 2.028846 | 4000 | 1.09 | 2 |  | 1 |  | x | [9 empty] | C.M.Harris, Noise Control in Buildings, McGraw Hill 1994 |  |  | e
1769 | Fiberglass blanket |  | Microlite | Manville; Post Office Box 5108 Denver, CO 80217-5108 |  | 1 inch |  | roll | 405 mm | 0.25 lb/ft² | [6 empty] | 0.25 |  |  | 0.36 |  |  | 0.79 |  |  | 1.03 |  |  | 1.09 |  |  | 1.13 |  |  |  | 0.775 | 0.575 | 1.11 | 1.930435 | 4000 | 1.13 | 2 |  | 1 |  | x | [9 empty] | C.M.Harris, Noise Control in Buildings, McGraw Hill 1994 |  |  | e
1770 | Semirigid fiberglass blanket |  | Tuf-Skin | Manville; Post Office Box 5108 Denver, CO 80217-5108 |  | 1 inch |  | roll | 0 | dual densitiy | [6 empty] | 0.1 |  |  | 0.34 |  |  | 0.64 |  |  | 0.85 |  |  | 0.98 |  |  | 1.04 |  |  |  | 0.6583333 | 0.49 | 1.01 | 2.061224 | 4000 | 1.04 | 2 |  | 1 |  | x | [9 empty] | C.M.Harris, Noise Control in Buildings, McGraw Hill 1994 |  |  | e
1771 | Semirigid fiberglass blanket |  | Tuf-Skin | Manville; Post Office Box 5108 Denver, CO 80217-5108 |  | 2 inches |  | roll | 0 | dual densitiy | [6 empty] | 0.19 |  |  | 0.71 |  |  | 1.02 |  |  | 1.14 |  |  | 1.07 |  |  | 1.05 |  |  |  | 0.8633333 | 0.865 | 1.06 | 1.225434 | 1000 | 1.14 | 2 |  | 1 |  | x | [9 empty] | C.M.Harris, Noise Control in Buildings, McGraw Hill 1994 |  |  | e
1772 | Fiberglass board |  | Spin.Glas | Manville; Post Office Box 5108 Denver, CO 80217-5108 |  | 1 inch |  | various | 0 | 0.25 lb/ft² | [6 empty] | 0.07 |  |  | 0.3 |  |  | 0.71 |  |  | 0.96 |  |  | 1.03 |  |  | 1.05 |  |  |  | 0.6866667 | 0.505 | 1.04 | 2.059406 | 4000 | 1.05 | 2 |  | 1 |  | x | [9 empty] | C.M.Harris, Noise Control in Buildings, McGraw Hill 1994 |  |  | e
1773 | Fiberglass board |  | Spin.Glas | Manville; Post Office Box 5108 Denver, CO 80217-5108 |  | 1 inch |  | various | 0 | 0.50 lb/ft² | [6 empty] | 0.04 |  |  | 0.43 |  |  | 0.86 |  |  | 1 |  |  | 0.99 |  |  | 1 |  |  |  | 0.72 | 0.645 | 0.995 | 1.542636 | 1000 | 1 | 2 |  | 1 |  | x | [9 empty] | C.M.Harris, Noise Control in Buildings, McGraw Hill 1994 |  |  | e
1774 | Fiberglass board |  | Spin.Glas | Manville; Post Office Box 5108 Denver, CO 80217-5108 |  | 2 inches |  | various | 0 | 1.00 lb/ft² | [6 empty] | 0.32 |  |  | 0.89 |  |  | 1.06 |  |  | 1.01 |  |  | 1.04 |  |  | 1.06 |  |  |  | 0.8966667 | 0.975 | 1.05 | 1.076923 | 500 | 1.06 | 2 |  | 1 |  | x | [9 empty] | C.M.Harris, Noise Control in Buildings, McGraw Hill 1994 |  |  | e
1775 | Fiberglass board, Precipitator series |  | Spin.Glas | Manville; Post Office Box 5108 Denver, CO 80217-5108 |  | 2 inches |  | various | 0 | 0.40 lb/ft² | [6 empty] | 0.2 |  |  | 0.85 |  |  | 1.11 |  |  | 1.11 |  |  | 1.07 |  |  | 1.07 |  |  |  | 0.9016667 | 0.98 | 1.07 | 1.091837 | 500 | 1.11 | 2 |  | 1 |  | x | [9 empty] | C.M.Harris, Noise Control in Buildings, McGraw Hill 1994 |  |  | e
1776 | Fiberglass board, 1000 Series |  | Spin.Glas | Manville; Post Office Box 5108 Denver, CO 80217-5108 |  | 2 inches |  | various | 0 | 0.50 lb/ft² | [6 empty] | 0.24 |  |  | 1.05 |  |  | 1.16 |  |  | 1.12 |  |  | 1.08 |  |  | 1.07 |  |  |  | 0.9533333 | 1.105 | 1.075 | 0.9728507 | 500 | 1.16 | 2 |  | 1 |  | x | [9 empty] | C.M.Harris, Noise Control in Buildings, McGraw Hill 1994 |  |  | e
1777 | Fiberglass board, 1000 Series |  | Spin.Glas | Manville; Post Office Box 5108 Denver, CO 80217-5108 |  | 3 inches |  | various | 0 | 0.75 lb/ft² | [6 empty] | 0.58 |  |  | 1.21 |  |  | 1.11 |  |  | 1.08 |  |  | 1.07 |  |  | 1.08 |  |  |  | 1.021667 | 1.16 | 1.075 | 0.9267241 | 250 | 1.21 | 2 |  | 1 |  | x | [9 empty] | C.M.Harris, Noise Control in Buildings, McGraw Hill 1994 |  |  | e
1778 | Vorhang, 2-lagig, 1,7-fach gerüscht, 0,15m vor Hallraumwand, B1 schwer entflammbar |  | Typ AV 12 | mbakustik büro für akustik und studiodesign Dipl.-Ing. Markus Bertram Wersener Str. 107a ¦ 49090 Osnabrück fon: 0541.4068 -214 ¦ fax: 0541.4068 -215 www.mbakustik.de |  |  |  |  | 0,15m | 370g/m² | [5 empty] | 0.04 | 0.09 | 0.12 | 0.23 | 0.29 | 0.48 | 0.59 | 0.68 | 0.76 | 0.79 | 0.78 | 0.77 | 0.79 | 0.83 | 0.86 | 0.89 | 0.89 | 0.92 |  |  | 0.5933333 | 0.485 | 0.86 | 1.773196 | 5000 | 0.92 | 2 |  | 9 |  | x | 3 | 4 | [7 empty] | Herstellerangabe | Akustik-Ingenieurbüro Dahms, Potsdam |  | d
1779 | Vorhang, 2-lagig, 1,7-fach gerüscht, 0,30m vor Hallraumwand |  | Typ AV 12 | mbakustik büro für akustik und studiodesign Dipl.-Ing. Markus Bertram Wersener Str. 107a ¦ 49090 Osnabrück fon: 0541.4068 -214 ¦ fax: 0541.4068 -215 www.mbakustik.de |  |  |  |  | 0,30m | 370g/m² | [5 empty] | 0.06 | 0.12 | 0.21 | 0.29 | 0.43 | 0.61 | 0.65 | 0.71 | 0.66 | 0.73 | 0.83 | 0.89 | 0.92 | 0.96 | 0.94 | 0.97 | 1.01 | 1.02 |  |  | 0.6766667 | 0.57 | 0.985 | 1.72807 | 5000 | 1.02 | 2 |  | 9 |  | x | 3 | 4 | [7 empty] | Herstellerangabe | Akustik-Ingenieurbüro Dahms, Potsdam |  | d
1780 | Vorhang, 2-lagig, 1,7-fach gerüscht, 0,45m vor Hallraumwand, B1 schwer entflammbar |  | Typ AV 12 | mbakustik büro für akustik und studiodesign Dipl.-Ing. Markus Bertram Wersener Str. 107a ¦ 49090 Osnabrück fon: 0541.4068 -214 ¦ fax: 0541.4068 -215 www.mbakustik.de |  |  |  |  | 0,45m | 370g/m² | [5 empty] | 0.09 | 0.14 | 0.24 | 0.35 | 0.47 | 0.57 | 0.52 | 0.58 | 0.73 | 0.85 | 0.87 | 0.95 | 0.96 | 0.99 | 1.01 | 1.03 | 1.06 | 1.07 |  |  | 0.685 | 0.525 | 1.025 | 1.952381 | 5000 | 1.07 | 2 |  | 9 |  | x | 3 | 4 | [7 empty] | Herstellerangabe | Akustik-Ingenieurbüro Dahms, Potsdam |  | d
1781 | Vorhang, 2-lagig, 1,7-fach gerüscht, 0,60m vor Hallraumwand, B1 schwer entflammbar |  | Typ AV 12 | mbakustik büro für akustik und studiodesign Dipl.-Ing. Markus Bertram Wersener Str. 107a ¦ 49090 Osnabrück fon: 0541.4068 -214 ¦ fax: 0541.4068 -215 www.mbakustik.de |  |  |  |  | 0,60m | 370g/m² | [5 empty] | 0.13 | 0.19 | 0.24 | 0.32 | 0.42 | 0.41 | 0.51 | 0.64 | 0.77 | 0.83 | 0.89 | 0.94 | 0.97 | 1.01 | 1.03 | 1.04 | 1.09 | 1.14 |  |  | 0.7066667 | 0.53 | 1.05 | 1.981132 | 5000 | 1.14 | 2 |  | 9 |  | x | 3 | 4 | [7 empty] | Herstellerangabe | Akustik-Ingenieurbüro Dahms, Potsdam |  | d
1782 | Vorhang, 2-lagig, 1,7-fach gerüscht, 0,15m vor Hallraumwand, B1 schwer entflammbar |  | Typ AV 22 | mbakustik büro für akustik und studiodesign Dipl.-Ing. Markus Bertram Wersener Str. 107a ¦ 49090 Osnabrück fon: 0541.4068 -214 ¦ fax: 0541.4068 -215 www.mbakustik.de |  |  |  |  | 0,15m | 720g/m² | [5 empty] | 0.11 | 0.18 | 0.23 | 0.34 | 0.52 | 0.71 | 0.83 | 0.86 | 0.94 | 0.96 | 0.99 | 1.02 | 1.04 | 1.05 | 1.03 | 1.04 | 1.06 | 1.07 |  |  | 0.7766667 | 0.69 | 1.055 | 1.528986 | 5000 | 1.07 | 2 |  | 9 |  | x | 3 | 4 | [7 empty] | Herstellerangabe | Akustik-Ingenieurbüro Dahms, Potsdam |  | d
1783 | Vorhang, 2-lagig, 1,7-fach gerüscht, 0,30m vor Hallraumwand, B1 schwer entflammbar |  | Typ AV 22 | mbakustik büro für akustik und studiodesign Dipl.-Ing. Markus Bertram Wersener Str. 107a ¦ 49090 Osnabrück fon: 0541.4068 -214 ¦ fax: 0541.4068 -215 www.mbakustik.de |  |  |  |  | 0,30m | 720g/m² | [5 empty] | 0.14 | 0.23 | 0.35 | 0.39 | 0.61 | 0.76 | 0.82 | 0.83 | 0.89 | 0.98 | 1.03 | 1.08 | 1.09 | 1.09 | 1.12 | 1.16 | 1.2 | 1.2 |  |  | 0.8316667 | 0.72 | 1.145 | 1.590278 | 4000 | 1.2 | 2 |  | 9 |  | x | 3 | 4 | [7 empty] | Herstellerangabe | Akustik-Ingenieurbüro Dahms, Potsdam |  | d
1784 | Vorhang, 2-lagig, 1,7-fach gerüscht, 0,45m vor Hallraumwand, B1 schwer entflammbar |  | Typ AV 22 | mbakustik büro für akustik und studiodesign Dipl.-Ing. Markus Bertram Wersener Str. 107a ¦ 49090 Osnabrück fon: 0541.4068 -214 ¦ fax: 0541.4068 -215 www.mbakustik.de |  |  |  |  | 0,45m | 720g/m² | [5 empty] | 0.17 | 0.33 | 0.47 | 0.48 | 0.64 | 0.81 | 0.74 | 0.83 | 0.93 | 1.02 | 1.12 | 1.18 | 1.15 | 1.18 | 1.19 | 1.24 | 1.25 | 1.23 |  |  | 0.8916667 | 0.735 | 1.215 | 1.653061 | 4000 | 1.25 | 2 |  | 9 |  | x | 3 | 4 | [7 empty] | Herstellerangabe | Akustik-Ingenieurbüro Dahms, Potsdam |  | d
1785 | Vorhang, 2-lagig, 1,7-fach gerüscht, 0,60m vor Hallraumwand, B1 schwer entflammbar |  | Typ AV 22 | mbakustik büro für akustik und studiodesign Dipl.-Ing. Markus Bertram Wersener Str. 107a ¦ 49090 Osnabrück fon: 0541.4068 -214 ¦ fax: 0541.4068 -215 www.mbakustik.de |  |  |  |  | 0,60m | 720g/m² | [5 empty] | 0.23 | 0.38 | 0.46 | 0.52 | 0.58 | 0.65 | 0.74 | 0.88 | 1 | 1.14 | 1.19 | 1.22 | 1.22 | 1.25 | 1.27 | 1.33 | 1.33 | 1.33 |  |  | 0.935 | 0.73 | 1.29 | 1.767123 | 3150 | 1.33 | 2 |  | 9 |  | x | 3 | 4 | [7 empty] | Herstellerangabe | Akustik-Ingenieurbüro Dahms, Potsdam |  | d
1786 | Vorhang, 2-lagig, 1,7-fach gerüscht, 0,15m vor Hallraumwand, B1 schwer entflammbar |  | Typ AV 32 | mbakustik büro für akustik und studiodesign Dipl.-Ing. Markus Bertram Wersener Str. 107a ¦ 49090 Osnabrück fon: 0541.4068 -214 ¦ fax: 0541.4068 -215 www.mbakustik.de |  |  |  |  | 0,15m | 1030g/m² | [5 empty] | 0.13 | 0.21 | 0.3 | 0.43 | 0.59 | 0.8 | 0.85 | 0.98 | 1.02 | 1.07 | 1.06 | 1.08 | 1.13 | 1.12 | 1.09 | 1.09 | 1.09 | 1.09 |  |  | 0.8416667 | 0.785 | 1.105 | 1.407643 | 1600 | 1.13 | 2 |  | 9 |  | x | 3 | 4 | [7 empty] | Herstellerangabe | Akustik-Ingenieurbüro Dahms, Potsdam |  | d
1787 | Vorhang, 2-lagig, 1,7-fach gerüscht, 0,30m vor Hallraumwand, B1 schwer entflammbar |  | Typ AV 32 | mbakustik büro für akustik und studiodesign Dipl.-Ing. Markus Bertram Wersener Str. 107a ¦ 49090 Osnabrück fon: 0541.4068 -214 ¦ fax: 0541.4068 -215 www.mbakustik.de |  |  |  |  | 0,30m | 1030g/m² | [5 empty] | 0.2 | 0.27 | 0.42 | 0.48 | 0.63 | 0.86 | 0.93 | 0.99 | 1.01 | 1.1 | 1.14 | 1.1 | 1.23 | 1.21 | 1.24 | 1.2 | 1.22 | 1.25 |  |  | 0.91 | 0.81 | 1.215 | 1.5 | 5000 | 1.25 | 2 |  | 9 |  | x | 3 | 4 | [7 empty] | Herstellerangabe | Akustik-Ingenieurbüro Dahms, Potsdam |  | d
1788 | Vorhang, 2-lagig, 1,7-fach gerüscht, 0,45m vor Hallraumwand, B1 schwer entflammbar |  | Typ AV 32 | mbakustik büro für akustik und studiodesign Dipl.-Ing. Markus Bertram Wersener Str. 107a ¦ 49090 Osnabrück fon: 0541.4068 -214 ¦ fax: 0541.4068 -215 www.mbakustik.de |  |  |  |  | 0,45m | 1030g/m² | [5 empty] | 0.23 | 0.35 | 0.5 | 0.55 | 0.64 | 0.85 | 0.8 | 0.87 | 1.07 | 1.19 | 1.21 | 1.3 | 1.31 | 1.31 | 1.32 | 1.32 | 1.33 | 1.33 |  |  | 0.9516667 | 0.755 | 1.32 | 1.748344 | 4000 | 1.33 | 2 |  | 9 |  | x | 3 | 4 | [7 empty] | Herstellerangabe | Akustik-Ingenieurbüro Dahms, Potsdam |  | d
1789 | Vorhang, 2-lagig, 1,7-fach gerüscht, 0,60m vor Hallraumwand, B1 schwer entflammbar |  | Typ AV 32 | mbakustik büro für akustik und studiodesign Dipl.-Ing. Markus Bertram Wersener Str. 107a ¦ 49090 Osnabrück fon: 0541.4068 -214 ¦ fax: 0541.4068 -215 www.mbakustik.de |  |  |  |  | 0,60m | 1030g/m² | [5 empty] | 0.31 | 0.41 | 0.49 | 0.6 | 0.65 | 0.77 | 0.85 | 0.96 | 1.13 | 1.29 | 1.24 | 1.32 | 1.35 | 1.38 | 1.42 | 1.4 | 1.44 | 1.44 |  |  | 1.013333 | 0.805 | 1.41 | 1.751553 | 4000 | 1.44 | 2 |  | 9 |  | x | 3 | 4 | [7 empty] | Herstellerangabe | Akustik-Ingenieurbüro Dahms, Potsdam |  | d
1790 | Faserabsorber auf Schlitzplatte, geschlitzte Sperrholz oder Hartfaserplatte 3 - 6 mm stark, farbig gespritzt oder streichfähig, Furnier nach Wahl, auf eine Unterkonstruktion werden für jede Platte Rahmen angebracht, die Fugen werden mit Federleisten hinte | M + G Schlitzplatte |  | Meyer + Gerber Gesellschaft für Schalltechnik mbH Robert-Perthel-Straße 25 5000 Köln 60 |  | 3 - 6 mm |  | Breite 500 mm, Längen 500 mm, 1000 mm, 1500 mm, 2000 mm, 2500 mm | Der Schallschluckgrad ist von der Art und Stärke des hinterlegten Absorptionsmaterials sowie der freien Schlitzfläche abhängig |  | x |  |  |  |  | 0.25 | 0.34 | 0.45 | 0.6 | 0.71 | 0.8 | 0.85 | 0.92 | 0.93 | 0.95 | 0.96 | 0.95 | 0.92 | 0.9 | 0.85 | 0.79 | 0.73 | 0.7 |  |  | 0.76 | 0.815 | 0.815 | 1 | 1000 | 0.96 | 2 |  | 3 |  | x | [9 empty] | H. Lenz, Marktübersicht schallabsorbierende Anordnungen, Ruhr Universität Bochum, 1981, Seite 213 |  |  | d
1791 | wood fibers with portland cement binder | Type M-173 | Fibroplank | Martin Fireproofing Georgia, Inc.; Elberton, GA 30635 |  | 1 1/2 inch |  | 96 x 108 inches | 0 | 5 lb/ft² | [6 empty] | 0.09 |  |  | 0.21 |  |  | 0.42 |  |  | 1 |  |  | 0.58 |  |  | 0.8 |  |  |  | 0.5166667 | 0.315 | 0.69 | 2.190476 | 1000 | 1 | 2 |  | 3 |  | x | [9 empty] | C.M.Harris, Noise Control in Buildings, McGraw Hill 1994 |  |  | e
1792 | wood fibers with portland cement binder, with 2 1/2" fiberglass batts in cavities between furring | Type M-173 | Fibroplank | Martin Fireproofing Georgia, Inc.; Elberton, GA 30635 |  | 1 1/2 inch |  | 96 x 108 inches | covered with perforated facing, airspace 40 mm | 5 lb/ft² | [6 empty] | 0.39 |  |  | 0.82 |  |  | 1.23 |  |  | 0.75 |  |  | 0.81 |  |  | 0.92 |  |  |  | 0.82 | 1.025 | 0.865 | 0.8439024 | 500 | 1.23 | 2 |  | 3 |  | x | [9 empty] | C.M.Harris, Noise Control in Buildings, McGraw Hill 1994 |  |  | e
1793 | wood fibers with portland cement binder | Type M-173a | Fibroplank | Martin Fireproofing Georgia, Inc.; Elberton, GA 30635 |  | 2 inches |  | 96 x 108 inches | 0 | 6 lb/ft² | [6 empty] | 0.13 |  |  | 0.23 |  |  | 0.62 |  |  | 1.03 |  |  | 0.61 |  |  | 0.81 |  |  |  | 0.5716667 | 0.425 | 0.71 | 1.670588 | 1000 | 1.03 | 2 |  | 3 |  | x | [9 empty] | C.M.Harris, Noise Control in Buildings, McGraw Hill 1994 |  |  | e
1794 | wood fibers with portland cement binder | Type M-173b | Fibroplank | Martin Fireproofing Georgia, Inc.; Elberton, GA 30635 |  | 2 1/2 inch |  | 96 x 108 inches | 0 | 7 lb/ft² | [6 empty] | 0.15 |  |  | 0.32 |  |  | 0.78 |  |  | 0.85 |  |  | 0.73 |  |  | 0.88 |  |  |  | 0.6183333 | 0.55 | 0.805 | 1.463636 | 4000 | 0.88 | 2 |  | 3 |  | x | [9 empty] | C.M.Harris, Noise Control in Buildings, McGraw Hill 1994 |  |  | e
1795 | wood fibers with portland cement binder | Type M-173c | Fibroplank | Martin Fireproofing Georgia, Inc.; Elberton, GA 30635 |  | 3 inches |  | 96 x 108 inches | 0 | 8 lb/ft² | [6 empty] | 0.2 |  |  | 0.3 |  |  | 0.89 |  |  | 0.7 |  |  | 0.88 |  |  | 0.92 |  |  |  | 0.6483333 | 0.595 | 0.9 | 1.512605 | 4000 | 0.92 | 2 |  | 3 |  | x | [9 empty] | C.M.Harris, Noise Control in Buildings, McGraw Hill 1994 |  |  | e
1796 | Faserabsorber auf Lochblech, 0,5 mm dickes Aluminiumblech, ungelochte Paneele, Mineralfaserauflage 20 mm | NE-Standard Paneeldecke | Typ 110/15 | Nagelsturz + Eichler GmbH & Co KG Industriestraße 16 4353 Oer-Erkenschwick | ungelocht | 20,5 mm |  | Paneelbreite 84 mm, Fugen 16 oder 26 mm Paneelbreite 92 mm, Fugen 8 oder 17 mm Paneelbreite 110 mm, Fugen 10 oder 15 mm |  | 92,5 kg / m³ | x |  |  |  |  | 0.17 | 0.3 | 0.4 | 0.5 | 0.62 | 0.6 | 0.57 | 0.53 | 0.6 | 0.55 | 0.47 | 0.37 | 0.21 | 0.08 | 0.09 | 0.11 | 0.14 | 0.19 |  |  | 0.3566667 | 0.575 | 0.11 | 0.1913043 | 250 | 0.62 | 3 |  | 5 |  | x | [9 empty] | H. Lenz, Marktübersicht schallabsorbierende Anordnungen, Ruhr Universität Bochum, 1981, Seite 214 |  |  | d
1797 | Faserabsorber auf Lochblech, 0,5 mm dickes Aluminiumblech, gelochte Paneele (Durchmesser 2 mm, Lochanteil 18 %), Mineralfaserauflage 20 mm | NE-Standard Paneeldecke | Typ 110/15 | Nagelsturz + Eichler GmbH & Co KG Industriestraße 16 4353 Oer-Erkenschwick | gelocht | 20,5 mm |  | Paneelbreite 84 mm, Fugen 16 oder 26 mm Paneelbreite 92 mm, Fugen 8 oder 17 mm Paneelbreite 110 mm, Fugen 10 oder 15 mm |  | 92,5 kg / m³ | x |  |  |  |  | 0.24 | 0.4 | 0.5 | 0.6 | 0.74 | 0.7 | 0.65 | 0.6 | 0.65 | 0.73 | 0.79 | 0.78 | 0.77 | 0.75 | 0.8 | 0.83 | 0.9 | 0.97 |  |  | 0.6966667 | 0.67 | 0.825 | 1.231343 | 5000 | 0.97 | 2 |  | 5 |  | x | [9 empty] | H. Lenz, Marktübersicht schallabsorbierende Anordnungen, Ruhr Universität Bochum, 1981, Seite 214 |  |  | d
1798 | Faserabsorber auf Lochblech, 0,5 mm dickes Aluminiumblech, ungelochte Paneele, Mineralfaserauflage 20 mm mit einseitiger Farbbeschichtung | NE-Zweckformdecke | Typ 85/15 | Nagelsturz + Eichler GmbH & Co KG Industriestraße 16 4353 Oer-Erkenschwick |  | 20,5 mm |  | Paneelbreiten 35, 85, 110, 135, 185 mm |  | 92,5 kg / m³ | x |  |  |  |  | 0.18 | 0.33 | 0.41 | 0.52 | 0.62 | 0.6 | 0.59 | 0.55 | 0.56 | 0.57 | 0.58 | 0.42 | 0.3 | 0.13 | 0.14 | 0.15 | 0.15 |  |  |  | 0.3933333 | 0.585 | 0.14 | 0.2393162 | 250 | 0.62 | 3 |  | 5 |  | x | [9 empty] | H. Lenz, Marktübersicht schallabsorbierende Anordnungen, Ruhr Universität Bochum, 1981, Seite 215 |  |  | d
1799 | Faserabsorber auf Lochblech, 0,5 mm dickes Aluminiumblech, gelochte Paneele (Durchmesser 6 mm, Lochanteil 18 %), Mineralfaserauflage 20 mm mit einseitiger Farbbeschichtung | NE-Zweckformdecke | Typ 85/15 | Nagelsturz + Eichler GmbH & Co KG Industriestraße 16 4353 Oer-Erkenschwick |  | 20,5 mm |  | Paneelbreiten 35, 85, 110, 135, 185 mm |  | 92,5 kg / m³ | x |  |  |  |  | 0.2 | 0.4 | 0.5 | 0.62 | 0.73 | 0.71 | 0.68 | 0.66 | 0.7 | 0.75 | 0.8 | 0.76 | 0.72 | 0.68 | 0.77 | 0.81 | 0.88 |  |  |  | 0.6916667 | 0.695 | 0.78 | 1.122302 | 4000 | 0.88 | 2 |  | 5 |  | x | [9 empty] | H. Lenz, Marktübersicht schallabsorbierende Anordnungen, Ruhr Universität Bochum, 1981, Seite 215 |  |  | d
1800 | Faserabsorber, Trägerplatte gerillt und perforiert, Steg 4 mm, Nute 4 mm, freier Querschnitt 25 %, Akustikvlies 60 gr./ m² aufkaschiert, Mineralwollabsorber 30 mm 60 kg / m³ hinterlegt | Topakustik | 4/4 M | n'H Akustik + Design AG CH-6078 Lungern Tel: ++41 41 679 70 81 Fax: ++41 41 679 70 89 E-mail: topakustik@nh-lungern.ch http://www.nh-lungern.ch |  |  |  |  | 200 mm | [7 empty] | 0.31 |  |  | 0.78 |  |  | 0.95 |  |  | 1.02 |  |  | 0.95 |  |  | 0.86 |  |  |  | 0.8116667 | 0.865 | 0.905 | 1.046243 | 1000 | 1.02 | 2 |  | 3 |  | x | [9 empty] | Produktblatt des Herstellers |  |  | d
1801 | Faserabsorber, Trägerplatte gerillt und perforiert, Steg 5 mm, Nute 3 mm, freier Querschnitt 19 %, Akustikvlies 60 gr./ m² aufkaschiert, Mineralwollabsorber 30 mm 60 kg / m³ hinterlegt | Topakustik | 5/3 M | n'H Akustik + Design AG CH-6078 Lungern Tel: ++41 41 679 70 81 Fax: ++41 41 679 70 89 E-mail: topakustik@nh-lungern.ch http://www.nh-lungern.ch |  |  |  |  | 200 mm | [7 empty] | 0.31 |  |  | 0.76 |  |  | 0.98 |  |  | 1.02 |  |  | 0.96 |  |  | 0.84 |  |  |  | 0.8116667 | 0.87 | 0.9 | 1.034483 | 1000 | 1.02 | 2 |  | 3 |  | x | [9 empty] | Produktblatt des Herstellers |  |  | d
1802 | Faserabsorber, Trägerplatte gerillt und perforiert, Steg 5 mm, Nute 3 mm, freier Querschnitt 3 % / 31 %, Akustikvlies 60 gr./ m² aufkaschiert, Mineralwollabsorber 30 mm 60 kg / m³ hinterlegt | Topakustik | 5/3 T | n'H Akustik + Design AG CH-6078 Lungern Tel: ++41 41 679 70 81 Fax: ++41 41 679 70 89 E-mail: topakustik@nh-lungern.ch http://www.nh-lungern.ch |  |  |  |  | 200 mm | [7 empty] | 0.55 |  |  | 0.92 |  |  | 1.03 |  |  | 0.91 |  |  | 0.73 |  |  | 0.43 |  |  |  | 0.7616667 | 0.975 | 0.58 | 0.5948718 | 500 | 1.03 | 2 |  | 3 |  | x | [9 empty] | Produktblatt des Herstellers |  |  | d
1803 | Faserabsorber, Trägerplatte gerillt und perforiert, freier Querschnitt 8,4 %, Akustikvlies 60 gr./ m² aufkaschiert, Mineralwollabsorber 30 mm 60 kg / m³ hinterlegt | Topakustik | Fineline | n'H Akustik + Design AG CH-6078 Lungern Tel: ++41 41 679 70 81 Fax: ++41 41 679 70 89 E-mail: topakustik@nh-lungern.ch http://www.nh-lungern.ch |  |  |  |  | 200 mm | [7 empty] | 0.3 |  |  | 0.68 |  |  | 0.84 |  |  | 0.86 |  |  | 0.78 |  |  | 0.78 |  |  |  | 0.7066667 | 0.76 | 0.78 | 1.026316 | 1000 | 0.86 | 2 |  | 3 |  | x | [9 empty] | Produktblatt des Herstellers |  |  | d
1804 | Faserabsorber, Trägerplatte gerillt und perforiert, Steg 13 mm, Nut 3 mm, freier Querschnitt 12 %, Akustikvlies 60 gr./ m² aufkaschiert, Mineralwollabsorber 30 mm 60 kg / m³ hinterlegt | Topakustik | 13/3 M | n'H Akustik + Design AG CH-6078 Lungern Tel: ++41 41 679 70 81 Fax: ++41 41 679 70 89 E-mail: topakustik@nh-lungern.ch http://www.nh-lungern.ch |  |  |  |  | 200 mm | [7 empty] | 0.34 |  |  | 0.85 |  |  | 0.9 |  |  | 0.99 |  |  | 0.72 |  |  | 0.59 |  |  |  | 0.7316667 | 0.875 | 0.655 | 0.7485714 | 1000 | 0.99 | 2 |  | 3 |  | x | [9 empty] | Produktblatt des Herstellers |  |  | d
1805 | Faserabsorber, Trägerplatte gerillt und perforiert, Steg 12 mm, Nut 4 mm, freier Querschnitt 15 %, Akustikvlies 60 gr./ m² aufkaschiert, Mineralwollabsorber 30 mm 60 kg / m³ hinterlegt | Topakustik | 12/4 M | n'H Akustik + Design AG CH-6078 Lungern Tel: ++41 41 679 70 81 Fax: ++41 41 679 70 89 E-mail: topakustik@nh-lungern.ch http://www.nh-lungern.ch |  |  |  |  | 200 mm | [7 empty] | 0.32 |  |  | 0.83 |  |  | 0.94 |  |  | 1.02 |  |  | 0.77 |  |  | 0.65 |  |  |  | 0.755 | 0.885 | 0.71 | 0.8022599 | 1000 | 1.02 | 2 |  | 3 |  | x | [9 empty] | Produktblatt des Herstellers |  |  | d
1806 | Faserabsorber, Trägerplatte gerillt und perforiert, Steg 12 mm, Nut 4 mm, freier Querschnitt 15 %, Akustikvlies 60 gr./ m² aufkaschiert, Mineralwollabsorber 30 mm 60 kg / m³ hinterlegt | Topakustik | 12/4 HR | n'H Akustik + Design AG CH-6078 Lungern Tel: ++41 41 679 70 81 Fax: ++41 41 679 70 89 E-mail: topakustik@nh-lungern.ch http://www.nh-lungern.ch |  |  |  |  | 200 mm | [7 empty] | 0.31 |  |  | 0.8 |  |  | 0.96 |  |  | 1.02 |  |  | 0.78 |  |  | 0.64 |  |  |  | 0.7516667 | 0.88 | 0.71 | 0.8068182 | 1000 | 1.02 | 2 |  | 3 |  | x | [9 empty] | Produktblatt des Herstellers |  |  | d
1807 | Faserabsorber, Trägerplatte gerillt und perforiert, Steg 28 mm, Nut 4 mm, freier Querschnitt 7,5 %, Akustikvlies 60 gr./ m² aufkaschiert, Mineralwollabsorber 30 mm 60 kg / m³ hinterlegt | Topakustik | 28/4 M | n'H Akustik + Design AG CH-6078 Lungern Tel: ++41 41 679 70 81 Fax: ++41 41 679 70 89 E-mail: topakustik@nh-lungern.ch http://www.nh-lungern.ch |  |  |  |  | 200 mm | [7 empty] | 0.65 |  |  | 0.93 |  |  | 0.93 |  |  | 0.72 |  |  | 0.5 |  |  | 0.43 |  |  |  | 0.6933333 | 0.93 | 0.465 | 0.5 | 250 | 0.93 | 2 |  | 3 |  | x | [9 empty] | Produktblatt des Herstellers |  |  | d
1808 | Faserabsorber, Trägerplatte perforiert, Lochlängsabstand 16 mm, Lochquerabstand 16 mm, Bohrung 8 mm, freier Querschnitt 19 %, Akustikvlies 60 gr./ m² aufkaschiert, Mineralwollabsorber 30 mm 60 kg / m³ hinterlegt | Topperfo | 16/16/8 | n'H Akustik + Design AG CH-6078 Lungern Tel: ++41 41 679 70 81 Fax: ++41 41 679 70 89 E-mail: topakustik@nh-lungern.ch http://www.nh-lungern.ch |  |  |  |  | 200 mm | [7 empty] | 0.62 |  |  | 0.93 |  |  | 1.02 |  |  | 0.9 |  |  | 0.76 |  |  | 0.58 |  |  |  | 0.8016667 | 0.975 | 0.67 | 0.6871795 | 500 | 1.02 | 2 |  | 3 |  | x | [9 empty] | Produktblatt des Herstellers |  |  | d
1809 | Faserabsorber, Trägerplatte perforiert, Lochlängsabstand 16 mm, Lochquerabstand 16 mm, Bohrung 6 mm, freier Querschnitt 11 %, Akustikvlies 60 gr./ m² aufkaschiert, Mineralwollabsorber 30 mm 60 kg / m³ hinterlegt | Topperfo | 16/16/6 | n'H Akustik + Design AG CH-6078 Lungern Tel: ++41 41 679 70 81 Fax: ++41 41 679 70 89 E-mail: topakustik@nh-lungern.ch http://www.nh-lungern.ch |  |  |  |  | 200 mm | [7 empty] | 0.65 |  |  | 0.92 |  |  | 0.96 |  |  | 0.76 |  |  | 0.49 |  |  | 0.36 |  |  |  | 0.69 | 0.94 | 0.425 | 0.4521277 | 500 | 0.96 | 2 |  | 3 |  | x | [9 empty] | Produktblatt des Herstellers |  |  | d
1810 | Faserabsorber, Trägerplatte perforiert, Lochlängsabstand 16 mm, Lochquerabstand 16 mm, Bohrung 12 mm hinten und 2 mm vorn, freier Querschnitt 15 % / 44 %, Akustikvlies 60 gr./ m² aufkaschiert, Mineralwollabsorber 30 mm 60 kg / m³ hinterlegt | Topperfo | 16/16/12-2 | n'H Akustik + Design AG CH-6078 Lungern Tel: ++41 41 679 70 81 Fax: ++41 41 679 70 89 E-mail: topakustik@nh-lungern.ch http://www.nh-lungern.ch |  |  |  |  | 200 mm | [7 empty] | 0.6 |  |  | 0.85 |  |  | 0.7 |  |  | 0.51 |  |  | 0.21 |  |  | 0.08 |  |  |  | 0.4916667 | 0.775 | 0.145 | 0.1870968 | 250 | 0.85 | 3 |  | 3 |  | x | [9 empty] | Produktblatt des Herstellers |  |  | d
1811 | Combined absorbent and vibration damping, topcoat of aluminized polyester, self-adhesive, self-extinguishing | LDA12,5SE |  | Nordisk Akustik A/S Søborg Hovedgade 203 DK-2860 Søborg Tel: 0045 39 66 00 Fax: 0045 39 66 43 33 E-mail: info@nordisk-akustik.dk Internet: www.nordisk-akustik.dk | film surface, heat reflective, easy to clean | 14 mm |  | 1020 x 850 mm |  | 2,1 kg / m² | [5 empty] | 0.08 | 0.1 | 0.12 | 0.15 | 0.18 | 0.2 | 0.18 | 0.16 | 0.2 | 0.3 | 0.4 | 0.58 | 0.78 | 0.75 | 0.68 | 0.68 | 0.72 | 0.78 |  |  | 0.385 | 0.17 | 0.735 | 4.323529 | 1600 | 0.78 | 3 | 4 | 7 |  | x | 3 | 4 | [7 empty] | Herstellerangabe im Internet |  |  | e
1812 | Absorbent with topcoat of LDA12,5SE combined absorbent and aluminized polyester, self adhesive | LA25SE |  | Nordisk Akustik A/S Søborg Hovedgade 203 DK-2860 Søborg Tel: 0045 39 66 00 Fax: 0045 39 66 43 33 E-mail: info@nordisk-akustik.dk Internet: www.nordisk-akustik.dk | film surface, heat reflective, easy to clean | 25 mm |  | 1020 x 850 mm | [7 empty] | 0.18 | 0.2 | 0.16 | 0.16 | 0.24 | 0.24 | 0.26 | 0.4 | 0.5 | 0.7 | 0.83 | 0.7 | 0.59 | 0.62 | 0.65 | 0.65 | 0.7 | 0.62 |  |  | 0.4983333 | 0.32 | 0.66 | 2.0625 | 1000 | 0.83 | 3 |  | 7 |  | x | 3 | [8 empty] | Herstellerangabe im Internet |  |  | e
1813 | Phenol-resin impregnated fibreglass, aluminized polyester film surface, self-extinguishing, can be washed or cleaned with high-pressure cleaner | GFSA-MEX |  | Nordisk Akustik A/S Søborg Hovedgade 203 DK-2860 Søborg Tel: 0045 39 66 00 Fax: 0045 39 66 43 33 E-mail: info@nordisk-akustik.dk Internet: www.nordisk-akustik.dk | film surface, self extinguishing, easy to clean | 7 mm |  | 1150 x 1300 mm | 100 mm | 1,2 kg / m² | [6 empty] | 0.28 | 0.4 | 0.6 | 0.65 | 0.7 | 0.8 | 0.85 | 0.82 | 0.8 | 0.8 | 0.8 | 0.8 | 0.85 | 0.9 | 0.9 | 0.9 |  |  |  | 0.7216667 | 0.75 | 0.875 | 1.166667 | 2500 | 0.9 | 2 |  | 1 |  | x | 3 | 4 | [7 empty] | Herstellerangabe im Internet |  |  | e
1814 | Phenol-resin impregnated fibreglass, aluminized polyester film surface, self-extinguishing, can be washed or cleaned with high-pressure cleaner | GFSA-MEX |  | Nordisk Akustik A/S Søborg Hovedgade 203 DK-2860 Søborg Tel: 0045 39 66 00 Fax: 0045 39 66 43 33 E-mail: info@nordisk-akustik.dk Internet: www.nordisk-akustik.dk | film surface, self extinguishing, easy to clean | 7 mm |  | 1150 x 1300 mm | 55 mm | 1,2 kg / m² | [6 empty] | 0.16 | 0.2 | 0.24 | 0.32 | 0.42 | 0.62 | 0.8 | 0.85 | 0.85 | 0.85 | 0.84 | 0.83 | 0.82 | 0.82 | 0.9 | 0.95 |  |  |  | 0.65 | 0.56 | 0.885 | 1.580357 | 4000 | 0.95 | 2 |  | 1 |  | x | 3 | 4 | [7 empty] | Herstellerangabe im Internet |  |  | e
1815 | Phenol-resin impregnated fibreglass, aluminized polyester film surface, self-extinguishing, can be washed or cleaned with high-pressure cleaner | GFSA-MEX |  | Nordisk Akustik A/S Søborg Hovedgade 203 DK-2860 Søborg Tel: 0045 39 66 00 Fax: 0045 39 66 43 33 E-mail: info@nordisk-akustik.dk Internet: www.nordisk-akustik.dk | film surface, self extinguishing, easy to clean | 7 mm |  | 1150 x 1300 mm | 25 mm | 1,2 kg / m² | [6 empty] | 0.08 | 0.1 | 0.12 | 0.16 | 0.22 | 0.5 | 0.6 | 0.68 | 0.78 | 0.83 | 0.84 | 0.86 | 0.89 | 0.9 | 0.91 | 0.92 |  |  |  | 0.58 | 0.38 | 0.905 | 2.381579 | 4000 | 0.92 | 2 |  | 1 |  | x | 3 | 4 | [7 empty] | Herstellerangabe im Internet |  |  | e
1816 | Bonded foam, self-adhesive |  |  | Nordisk Akustik A/S Søborg Hovedgade 203 DK-2860 Søborg Tel: 0045 39 66 00 Fax: 0045 39 66 43 33 E-mail: info@nordisk-akustik.dk Internet: www.nordisk-akustik.dk |  | 10 mm |  | 1000 x 2000 mm |  | 100 kg / m³ | [6 empty] | 0.15 | 0.16 | 0.18 | 0.2 | 0.3 | 0.4 | 0.51 | 0.48 | 0.46 | 0.44 | 0.6 | 0.73 | 0.88 | 0.82 | 0.75 | 0.68 | 0.6 | 0.5 | 0.44 | 0.4766667 | 0.355 | 0.78 | 2.197183 | 2000 | 0.88 | 3 |  | 7 |  | x | [9 empty] | Herstellerangabe im Internet |  |  | e
1817 | Bonded foam, self-adhesive |  |  | Nordisk Akustik A/S Søborg Hovedgade 203 DK-2860 Søborg Tel: 0045 39 66 00 Fax: 0045 39 66 43 33 E-mail: info@nordisk-akustik.dk Internet: www.nordisk-akustik.dk |  | 20 mm |  | 1000 x 2000 mm |  | 100 kg / m³ | [6 empty] | 0.18 | 0.22 | 0.26 | 0.29 | 0.4 | 0.52 | 0.63 | 0.7 | 0.77 | 0.83 | 0.82 | 0.81 | 0.8 | 0.7 | 0.6 | 0.5 | 0.53 | 0.57 | 0.6 | 0.5383333 | 0.46 | 0.65 | 1.413043 | 1000 | 0.83 | 3 |  | 7 |  | x | [9 empty] | Herstellerangabe im Internet |  |  | e
1818 | Bonded foam, self-adhesive |  |  | Nordisk Akustik A/S Søborg Hovedgade 203 DK-2860 Søborg Tel: 0045 39 66 00 Fax: 0045 39 66 43 33 E-mail: info@nordisk-akustik.dk Internet: www.nordisk-akustik.dk |  | 30 mm |  | 1000 x 2000 mm |  | 100 kg / m³ | [6 empty] | 0.26 | 0.34 | 0.42 | 0.52 | 0.6 | 0.66 | 0.71 | 0.69 | 0.68 | 0.67 | 0.6 | 0.52 | 0.48 | 0.49 | 0.5 | 0.51 | 0.52 | 0.53 | 0.54 | 0.525 | 0.615 | 0.495 | 0.804878 | 500 | 0.71 | 3 |  | 7 |  | x | [9 empty] | Herstellerangabe im Internet |  |  | e
1819 | Faserabsorber, verdichtete Mineralfaser, nicht brennbar, regelmäßig gelocht, Lochdurchmesser 4 mm, Lochabstand 12,5 mm, Lochtiefe 8 mm, Lochanteil 8 % | Owakustik | MF 1 regelmäßig gelocht | Odenwaldwerk Dr.-Freundt-Str.3 63916 Amorbach Tel: 09373 / 201-0 Fax: 09373 / 201-130 Internet: www.owa.de | weiss farbbeschichtet | 16 mm |  | 300 x 300 mm, 312,5 x 312,5 mm, 600 x 600 mm, 625 x 625 mm, 300 x 600 mm, 312,5 x 625 mm, 600 x 1200 mm, 625 x 1250 mm | ca. 200 mm | 5 kg / m² | x |  |  |  |  | 0.6 | 0.6 | 0.57 | 0.53 | 0.49 | 0.52 | 0.54 | 0.57 | 0.61 | 0.66 | 0.74 | 0.79 | 0.81 | 0.86 | 0.85 | 0.84 | 0.84 |  |  |  | 0.6833333 | 0.53 | 0.85 | 1.603774 | 2000 | 0.86 | 2 |  | 1 |  | x | 4 | [8 empty] | H. Lenz, Marktübersicht schallabsorbierende Anordnungen, Ruhr Universität Bochum, 1981, Seite 216 |  |  | d
1820 | Faserabsorber, verdichtete Mineralfaser, nicht brennbar, unregelmäßig gelocht, Lochdurchmesser 3,5 und 5 mm, Lochtiefe 8 mm | Owakustik | MF 2 Streuloch | Odenwaldwerk Dr.-Freundt-Str.3 63916 Amorbach Tel: 09373 / 201-0 Fax: 09373 / 201-130 Internet: www.owa.de | weiss farbbeschichtet | 16 mm |  | 300 x 300 mm, 312,5 x 312,5 mm, 600 x 600 mm, 625 x 625 mm, 300 x 600 mm, 312,5 x 625 mm, 600 x 1200 mm, 625 x 1250 mm | ca. 200 mm | 5 kg / m² | x | [5 empty] | 0.49 | 0.47 | 0.45 | 0.43 | 0.49 | 0.56 | 0.61 | 0.67 | 0.74 | 0.8 | 0.82 | 0.86 | 0.88 | 0.84 | 0.8 | 0.72 |  |  |  | 0.655 | 0.52 | 0.8 | 1.538462 | 2000 | 0.88 | 2 |  | 1 |  | x | 4 | [8 empty] | H. Lenz, Marktübersicht schallabsorbierende Anordnungen, Ruhr Universität Bochum, 1981, Seite 217 |  |  | d
1821 | Faserabsorber, verdichtete Mineralfaser, nicht brennbar, unregelmäßig mit verschiedenen Lochdurchmessern genadelt | Owakustik | MF 3 Sternbild | Odenwaldwerk Dr.-Freundt-Str.3 63916 Amorbach Tel: 09373 / 201-0 Fax: 09373 / 201-130 Internet: www.owa.de | weiss farbbeschichtet | 16 mm |  | 300 x 300 mm, 312,5 x 312,5 mm, 600 x 600 mm, 625 x 625 mm, 300 x 600 mm, 312,5 x 625 mm, 600 x 1200 mm, 625 x 1250 mm | ca. 200 mm | 5 kg / m² | x | [5 empty] | 0.69 | 0.65 | 0.6 | 0.58 | 0.61 | 0.64 | 0.66 | 0.7 | 0.73 | 0.79 | 0.77 | 0.73 | 0.7 | 0.66 | 0.63 | 0.6 |  |  |  | 0.67 | 0.62 | 0.65 | 1.048387 | 1000 | 0.79 | 2 |  | 1 |  | x | 4 | [8 empty] | H. Lenz, Marktübersicht schallabsorbierende Anordnungen, Ruhr Universität Bochum, 1981, Seite 218 |  |  | d
1822 | Faserabsorber, verdichtete Mineralfaser, nicht brennbar, unregelmäßig genadelt und geschlitzt, Schlitztiefe 2 mm | Owakustik | MF 3/7 Rena | Odenwaldwerk Dr.-Freundt-Str.3 63916 Amorbach Tel: 09373 / 201-0 Fax: 09373 / 201-130 Internet: www.owa.de | farbbeschichtet | 14,5 mm mittlere Plattendicke |  | 600 x 600 mm, 625 x 625 mm, 600 x 1200 mm, 625 x 1250 mm | ca. 200 mm | 4,3 kg / m² | x | [5 empty] | 0.28 | 0.35 | 0.44 | 0.52 | 0.57 | 0.6 | 0.63 | 0.65 | 0.68 | 0.71 | 0.79 | 0.82 | 0.89 | 0.87 | 0.84 | 0.81 |  |  |  | 0.64 | 0.575 | 0.85 | 1.478261 | 2000 | 0.89 | 2 |  | 1 |  | x | 4 | [8 empty] | H. Lenz, Marktübersicht schallabsorbierende Anordnungen, Ruhr Universität Bochum, 1981, Seite 219 |  |  | d
1823 | Faserabsorber, verdichtete Mineralfaser, nicht brennbar, unregelmäßig genadelt, unregelmäßige Kerbrisse | Owakustik | MF 4 Jura | Odenwaldwerk Dr.-Freundt-Str.3 63916 Amorbach Tel: 09373 / 201-0 Fax: 09373 / 201-130 Internet: www.owa.de | farbbeschichtet | 16 mm mittlere Plattendicke |  | 300 x 300 mm, 312,5 x 312,5 mm, 600 x 600 mm, 625 x 625 mm, 300 x 600 mm, 312,5 x 625 mm, 600 x 1200 mm, 625 x 1250 mm | ca. 200 mm | 5 kg / m² | x | [5 empty] | 0.71 | 0.68 | 0.66 | 0.63 | 0.65 | 0.67 | 0.69 | 0.73 | 0.77 | 0.8 | 0.81 | 0.83 | 0.84 | 0.86 | 0.87 | 0.88 |  |  |  | 0.7583333 | 0.66 | 0.86 | 1.30303 | 4000 | 0.88 | 2 |  | 1 |  | x | 4 | [8 empty] | H. Lenz, Marktübersicht schallabsorbierende Anordnungen, Ruhr Universität Bochum, 1981, Seite 220 |  |  | d
1824 | Faserabsorber, verdichtete Mineralfaser, nicht brennbar, unregelmäßig Nadelung, unregelmäßige kraterförmige Vertiefungen | Owakustik | MF 5 Struktura | Odenwaldwerk Dr.-Freundt-Str.3 63916 Amorbach Tel: 09373 / 201-0 Fax: 09373 / 201-130 Internet: www.owa.de | farbbeschichtet | 14,7 mm mittlere Plattendicke |  | 300 x 300 mm, 312,5 x 312,5 mm, 600 x 600 mm, 625 x 625 mm, 300 x 600 mm, 312,5 x 625 mm, 600 x 1200 mm, 625 x 1250 mm | ca. 200 mm | 4,6 kg / m² | x | [5 empty] | 0.3 | 0.35 | 0.4 | 0.45 | 0.47 | 0.51 | 0.54 | 0.6 | 0.63 | 0.68 | 0.72 | 0.8 | 0.83 | 0.78 | 0.72 | 0.67 |  |  |  | 0.5783333 | 0.495 | 0.75 | 1.515152 | 2000 | 0.83 | 2 |  | 1 |  | x | 4 | [8 empty] | H. Lenz, Marktübersicht schallabsorbierende Anordnungen, Ruhr Universität Bochum, 1981, Seite 221 |  |  | d
1825 | Mineralwolleplatte | OWAcoustic | Futura | Odenwaldwerk Dr.-Freundt-Str.3 63916 Amorbach Tel: 09373 / 201-0 Fax: 09373 / 201-130 Internet: www.owa.de | [11 empty] | 0.45 | 0.48 | 0.47 | 0.55 | 0.57 | 0.6 | 0.6 | 0.62 | 0.63 | 0.7 | 0.79 | 0.88 | 0.95 | 0.99 | 0.98 | 0.98 | 1.04 | 0.99 |  |  | 0.7483333 | 0.595 | 1.015 | 1.705882 | 4000 | 1.04 | 2 |  | 1 |  | x | 4 | [8 empty] | Herstellerangabe unter www.owa.de |  |  | d
1826 | Mineralwolleplatte | OWAcoustic | Harmony | Odenwaldwerk Dr.-Freundt-Str.3 63916 Amorbach Tel: 09373 / 201-0 Fax: 09373 / 201-130 Internet: www.owa.de | [11 empty] | 0.44 | 0.43 | 0.53 | 0.52 | 0.62 | 0.62 | 0.65 | 0.67 | 0.66 | 0.67 | 0.8 | 0.84 | 0.99 | 1 | 1.01 | 1.05 | 1.03 | 1.01 |  |  | 0.7583333 | 0.645 | 1.015 | 1.573643 | 3150 | 1.05 | 2 |  | 1 |  | x | 4 | [8 empty] | Herstellerangabe unter www.owa.de |  |  | d
1827 | Mineralwolleplatte | OWAcoustic | Schlicht | Odenwaldwerk Dr.-Freundt-Str.3 63916 Amorbach Tel: 09373 / 201-0 Fax: 09373 / 201-130 Internet: www.owa.de | [11 empty] | 0.44 | 0.23 | 0.23 | 0.2 | 0.17 | 0.17 | 0.15 | 0.12 | 0.12 | 0.12 | 0.16 | 0.18 | 0.18 | 0.16 | 0.16 | 0.16 | 0.15 | 0.24 |  |  | 0.165 | 0.145 | 0.155 | 1.068966 | 100 | 0.44 | 5 |  | 1 |  | x | 4 | [8 empty] | Herstellerangabe unter www.owa.de |  |  | d
1828 | Mineralwolleplatte | OWAcoustic | Universal | Odenwaldwerk Dr.-Freundt-Str.3 63916 Amorbach Tel: 09373 / 201-0 Fax: 09373 / 201-130 Internet: www.owa.de | [11 empty] | 0.38 | 0.49 | 0.55 | 0.58 | 0.51 | 0.52 | 0.53 | 0.58 | 0.58 | 0.59 | 0.63 | 0.6 | 0.58 | 0.49 | 0.42 | 0.33 | 0.29 | 0.25 |  |  | 0.4983333 | 0.545 | 0.39 | 0.7155963 | 1000 | 0.63 | 2 |  | 1 |  | x | 4 | [8 empty] | Herstellerangabe unter www.owa.de |  |  | d
1829 | Mineralwolleplatte | OWAcoustic | Cosmos 68/N mit Nadelung | Odenwaldwerk Dr.-Freundt-Str.3 63916 Amorbach Tel: 09373 / 201-0 Fax: 09373 / 201-130 Internet: www.owa.de | [11 empty] | 0.43 | 0.45 | 0.55 | 0.54 | 0.6 | 0.58 | 0.59 | 0.59 | 0.61 | 0.68 | 0.73 | 0.76 | 0.7 | 0.67 | 0.64 | 0.58 | 0.53 | 0.5 |  |  | 0.595 | 0.595 | 0.6 | 1.008403 | 1250 | 0.76 | 2 |  | 1 |  | x | 4 | [8 empty] | Herstellerangabe unter www.owa.de |  |  | d
1830 | Mineralwolleplatte | OWAcoustic | Cosmos ohne Nadelung | Odenwaldwerk Dr.-Freundt-Str.3 63916 Amorbach Tel: 09373 / 201-0 Fax: 09373 / 201-130 Internet: www.owa.de | [11 empty] | 0.4 | 0.5 | 0.38 | 0.4 | 0.32 | 0.32 | 0.25 | 0.24 | 0.21 | 0.2 | 0.23 | 0.24 | 0.25 | 0.26 | 0.27 | 0.28 | 0.28 | 0.29 |  |  | 0.305 | 0.28 | 0.27 | 0.9642857 | 125 | 0.5 | 2 |  | 1 |  | x | 4 | [8 empty] | Herstellerangabe unter www.owa.de |  |  | d
1831 | Mineralwolleplatte | OWAcoustic | Sternbild | Odenwaldwerk Dr.-Freundt-Str.3 63916 Amorbach Tel: 09373 / 201-0 Fax: 09373 / 201-130 Internet: www.owa.de | [11 empty] | 0.45 | 0.47 | 0.52 | 0.53 | 0.58 | 0.57 | 0.56 | 0.6 | 0.6 | 0.68 | 0.72 | 0.79 | 0.81 | 0.79 | 0.81 | 0.68 | 0.67 | 0.56 |  |  | 0.6383333 | 0.59 | 0.73 | 1.237288 | 1600 | 0.81 | 2 |  | 1 |  | x | 4 | [8 empty] | Herstellerangabe unter www.owa.de |  |  | d
1832 | Mineralwolleplatte | OWAcoustic | Sandila mit Nadelung | Odenwaldwerk Dr.-Freundt-Str.3 63916 Amorbach Tel: 09373 / 201-0 Fax: 09373 / 201-130 Internet: www.owa.de | [11 empty] | 0.38 | 0.49 | 0.54 | 0.57 | 0.51 | 0.52 | 0.53 | 0.58 | 0.58 | 0.59 | 0.63 | 0.6 | 0.58 | 0.49 | 0.44 | 0.33 | 0.29 | 0.25 |  |  | 0.4983333 | 0.545 | 0.39 | 0.7155963 | 1000 | 0.63 | 2 |  | 1 |  | x | 4 | [8 empty] | Herstellerangabe unter www.owa.de |  |  | d
1833 | Mineralwolleplatte | OWAcoustic | Sandila ohne Nadelung | Odenwaldwerk Dr.-Freundt-Str.3 63916 Amorbach Tel: 09373 / 201-0 Fax: 09373 / 201-130 Internet: www.owa.de | [11 empty] | 0.43 | 0.23 | 0.23 | 0.2 | 0.17 | 0.17 | 0.14 | 0.12 | 0.12 | 0.12 | 0.16 | 0.17 | 0.16 | 0.16 | 0.16 | 0.16 | 0.15 | 0.25 |  |  | 0.165 | 0.145 | 0.155 | 1.068966 | 100 | 0.43 | 5 |  | 1 |  | x | 4 | [8 empty] | Herstellerangabe unter www.owa.de |  |  | d
1834 | Mineralwolleplatte | OWAcoustic | Finetta | Odenwaldwerk Dr.-Freundt-Str.3 63916 Amorbach Tel: 09373 / 201-0 Fax: 09373 / 201-130 Internet: www.owa.de | [11 empty] | 0.45 | 0.47 | 0.52 | 0.54 | 0.58 | 0.57 | 0.57 | 0.6 | 0.6 | 0.65 | 0.72 | 0.74 | 0.8 | 0.79 | 0.8 | 0.68 | 0.67 | 0.55 |  |  | 0.6383333 | 0.59 | 0.73 | 1.237288 | 1600 | 0.8 | 2 |  | 1 |  | x | 4 | [8 empty] | Herstellerangabe unter www.owa.de |  |  | d
1835 | Mineralwolleplatte | OWAcoustic | Luna mit Nadelung | Odenwaldwerk Dr.-Freundt-Str.3 63916 Amorbach Tel: 09373 / 201-0 Fax: 09373 / 201-130 Internet: www.owa.de | [11 empty] | 0.4 | 0.39 | 0.37 | 0.38 | 0.33 | 0.32 | 0.3 | 0.29 | 0.3 | 0.31 | 0.33 | 0.33 | 0.35 | 0.32 | 0.31 | 0.33 | 0.34 | 0.3 |  |  | 0.3333333 | 0.31 | 0.33 | 1.064516 | 100 | 0.4 | 2 |  | 1 |  | x | 4 | [8 empty] | Herstellerangabe unter www.owa.de |  |  | d
1836 | Mineralwolleplatte | OWAcoustic | Luna ohne Nadelung | Odenwaldwerk Dr.-Freundt-Str.3 63916 Amorbach Tel: 09373 / 201-0 Fax: 09373 / 201-130 Internet: www.owa.de | [11 empty] | 0.5 | 0.27 | 0.25 | 0.23 | 0.2 | 0.2 | 0.18 | 0.15 | 0.14 | 0.16 | 0.18 | 0.19 | 0.21 | 0.22 | 0.22 | 0.24 | 0.18 | 0.26 |  |  | 0.2 | 0.175 | 0.2 | 1.142857 | 100 | 0.5 | 2 |  | 1 |  | x | 4 | [8 empty] | Herstellerangabe unter www.owa.de |  |  | d
1837 | Mineralwolleplatte | OWAcoustic | Stukkor mit Nadelung | Odenwaldwerk Dr.-Freundt-Str.3 63916 Amorbach Tel: 09373 / 201-0 Fax: 09373 / 201-130 Internet: www.owa.de | [11 empty] | 0.42 | 0.43 | 0.45 | 0.51 | 0.48 | 0.47 | 0.46 | 0.45 | 0.52 | 0.54 | 0.56 | 0.49 | 0.45 | 0.44 | 0.41 | 0.37 | 0.34 | 0.24 |  |  | 0.45 | 0.465 | 0.39 | 0.8387097 | 1000 | 0.56 | 2 |  | 1 |  | x | 4 | [8 empty] | Herstellerangabe unter www.owa.de |  |  | d
1838 | Mineralwolleplatte | OWAcoustic | Stukkor ohne Nadelung | Odenwaldwerk Dr.-Freundt-Str.3 63916 Amorbach Tel: 09373 / 201-0 Fax: 09373 / 201-130 Internet: www.owa.de | [11 empty] | 0.37 | 0.33 | 0.27 | 0.26 | 0.24 | 0.24 | 0.19 | 0.17 | 0.17 | 0.17 | 0.17 | 0.17 | 0.16 | 0.16 | 0.15 | 0.15 | 0.15 | 0.1 |  |  | 0.2033333 | 0.205 | 0.155 | 0.7560976 | 100 | 0.37 | 5 |  | 1 |  | x | 4 | [8 empty] | Herstellerangabe unter www.owa.de |  |  | d
1839 | Mineralwolleplatte | OWAcoustic | Owalux mit Nadelung | Odenwaldwerk Dr.-Freundt-Str.3 63916 Amorbach Tel: 09373 / 201-0 Fax: 09373 / 201-130 Internet: www.owa.de | [11 empty] | 0.48 | 0.37 | 0.3 | 0.52 | 0.5 | 0.6 | 0.6 | 0.62 | 0.64 | 0.65 | 0.82 | 0.84 | 0.9 | 0.87 | 0.85 | 0.7 | 0.72 | 0.75 |  |  | 0.65 | 0.56 | 0.795 | 1.419643 | 1600 | 0.9 | 2 |  | 1 |  | x | 4 | [8 empty] | Herstellerangabe unter www.owa.de |  |  | d
1840 | Mineralwolleplatte | OWAcoustic | Owalux ohne Nadelung | Odenwaldwerk Dr.-Freundt-Str.3 63916 Amorbach Tel: 09373 / 201-0 Fax: 09373 / 201-130 Internet: www.owa.de | [11 empty] | 0.45 | 0.26 | 0.25 | 0.25 | 0.17 | 0.15 | 0.13 | 0.12 | 0.11 | 0.12 | 0.13 | 0.12 | 0.13 | 0.13 | 0.12 | 0.11 | 0.07 | 0.1 |  |  | 0.1466667 | 0.145 | 0.1 | 0.6896552 | 100 | 0.45 | 5 |  | 1 |  | x | 4 | [8 empty] | Herstellerangabe unter www.owa.de |  |  | d
1841 | Mineralwolleplatte | OWAcoustic | Langschlitz | Odenwaldwerk Dr.-Freundt-Str.3 63916 Amorbach Tel: 09373 / 201-0 Fax: 09373 / 201-130 Internet: www.owa.de | [11 empty] | 0.41 | 0.41 | 0.45 | 0.35 | 0.42 | 0.42 | 0.42 | 0.43 | 0.45 | 0.48 | 0.52 | 0.55 | 0.58 | 0.58 | 0.63 | 0.65 | 0.67 | 0.75 |  |  | 0.505 | 0.425 | 0.625 | 1.470588 | 5000 | 0.75 | 2 |  | 1 |  | x | 4 | [8 empty] | Herstellerangabe unter www.owa.de |  |  | d
1842 | Mineralwolleplatte | OWAcoustic | Moderato 40 | Odenwaldwerk Dr.-Freundt-Str.3 63916 Amorbach Tel: 09373 / 201-0 Fax: 09373 / 201-130 Internet: www.owa.de | [11 empty] | 0.35 | 0.38 | 0.45 | 0.42 | 0.41 | 0.4 | 0.38 | 0.35 | 0.34 | 0.37 | 0.39 | 0.39 | 0.39 | 0.39 | 0.38 | 0.35 | 0.34 | 0.22 |  |  | 0.3766667 | 0.38 | 0.365 | 0.9605263 | 160 | 0.45 | 2 |  | 1 |  | x | 4 | [8 empty] | Herstellerangabe unter www.owa.de |  |  | d
1843 | Mineralwolleplatte | OWAcoustic | Excel 1 (mit Vlies) | Odenwaldwerk Dr.-Freundt-Str.3 63916 Amorbach Tel: 09373 / 201-0 Fax: 09373 / 201-130 Internet: www.owa.de | [11 empty] | 0.17 | 0.19 | 0.24 | 0.25 | 0.27 | 0.25 | 0.24 | 0.31 | 0.45 | 0.56 | 0.62 | 0.65 | 0.75 | 0.82 | 0.84 | 0.86 | 0.72 | 0.69 |  |  | 0.4883333 | 0.29 | 0.77 | 2.655172 | 3150 | 0.86 | 2 |  | 1 |  | x | 4 | [8 empty] | Herstellerangabe unter www.owa.de |  |  | d
1844 | Mineralwolleplatte | OWAcoustic | Excel 1 (mit Vlies + Wolle) | Odenwaldwerk Dr.-Freundt-Str.3 63916 Amorbach Tel: 09373 / 201-0 Fax: 09373 / 201-130 Internet: www.owa.de | [11 empty] | 0.3 | 0.43 | 0.57 | 0.58 | 0.73 | 0.8 | 0.71 | 0.73 | 0.92 | 1 | 1.08 | 1.08 | 1.05 | 1.06 | 0.98 | 0.98 | 0.81 | 0.89 |  |  | 0.8066667 | 0.73 | 0.935 | 1.280822 | 1000 | 1.08 | 2 |  | 1 |  | x | 4 | [8 empty] | Herstellerangabe unter www.owa.de |  |  | d
1845 | Mineralwolleplatte | OWAcoustic | Excel 2/6 | Odenwaldwerk Dr.-Freundt-Str.3 63916 Amorbach Tel: 09373 / 201-0 Fax: 09373 / 201-130 Internet: www.owa.de |  | 17 mm | [9 empty] | 0.36 | 0.43 | 0.43 | 0.45 | 0.45 | 0.44 | 0.42 | 0.42 | 0.43 | 0.48 | 0.52 | 0.56 | 0.6 | 0.62 | 0.64 | 0.61 | 0.63 | 0.57 |  |  | 0.5116667 | 0.435 | 0.625 | 1.436782 | 2500 | 0.64 | 2 |  | 1 |  | x | 4 | [8 empty] | Herstellerangabe unter www.owa.de |  |  | d
1846 | Deckenplatte aus feuerverzinkten, pulverbeschichteten Kassetten aus Stahlblech | OWAtecta | L 2516 mit Vlies | Odenwaldwerk Dr.-Freundt-Str.3 63916 Amorbach Tel: 09373 / 201-0 Fax: 09373 / 201-130 Internet: www.owa.de | [11 empty] | 0.22 | 0.51 | 0.6 | 0.7 | 0.8 | 0.85 | 0.9 | 0.93 | 0.9 | 0.78 | 0.64 | 0.76 | 0.78 | 0.76 | 0.78 | 0.76 | 0.76 | 0.75 |  |  | 0.7333333 | 0.865 | 0.76 | 0.8786127 | 500 | 0.93 | 2 |  | 5 |  | x | 4 | [8 empty] | Herstellerangabe unter www.owa.de |  |  | d
1847 | Mikroperforierte Deckenplatte aus feuerverzinkten, pulverbeschichteten Kassetten aus Stahlblech, 40000 Löcher / m², Lochflächenanteil 0,64 %, ohne akustische Einlage, Abhängehöhe 200 mm | OWAtecta | perfora | Odenwaldwerk Dr.-Freundt-Str.3 63916 Amorbach Tel: 09373 / 201-0 Fax: 09373 / 201-130 Internet: www.owa.de |  |  |  |  | 200 mm | [6 empty] | 0.19 | 0.37 | 0.42 | 0.52 | 0.65 | 0.7 | 0.73 | 0.66 | 0.58 | 0.37 | 0.41 | 0.49 | 0.43 | 0.35 | 0.28 | 0.21 | 0.17 | 0.12 |  |  | 0.435 | 0.655 | 0.26 | 0.3969466 | 400 | 0.73 | 2 |  | 5 |  | x | 4 | [8 empty] | Herstellerangabe unter www.owa.de |  |  | d
1848 | Mikroperforierte Deckenplatte aus feuerverzinkten, pulverbeschichteten Kassetten aus Stahlblech, 40000 Löcher / m², Lochflächenanteil 0,64 %, ohne akustische Einlage, Abhängehöhe 400 mm | OWAtecta | perfora | Odenwaldwerk Dr.-Freundt-Str.3 63916 Amorbach Tel: 09373 / 201-0 Fax: 09373 / 201-130 Internet: www.owa.de |  |  |  |  | 400 mm | [6 empty] | 0.34 | 0.6 | 0.72 | 0.68 | 0.65 | 0.58 | 0.43 | 0.38 | 0.47 | 0.34 | 0.4 | 0.47 | 0.39 | 0.32 | 0.24 | 0.19 | 0.16 | 0.12 |  |  | 0.4183333 | 0.515 | 0.24 | 0.4660194 | 160 | 0.72 | 2 |  | 5 |  | x | 4 | [8 empty] | Herstellerangabe unter www.owa.de |  |  | d
1849 | Deckenplatte aus feuerverzinkten, pulverbeschichteten Kassetten aus Stahlblech | OWAtecta | L O, ungelocht | Odenwaldwerk Dr.-Freundt-Str.3 63916 Amorbach Tel: 09373 / 201-0 Fax: 09373 / 201-130 Internet: www.owa.de | [11 empty] | 0.2 | 0.16 | 0.16 | 0.14 | 0.12 | 0.1 | 0.08 | 0.06 | 0.05 | 0.04 | 0.03 | 0.03 | 0.03 | 0.03 | 0.03 | 0.04 | 0.04 | 0.04 |  |  | 0.07333333 | 0.09 | 0.035 | 0.3888889 | 100 | 0.2 | 5 |  | 5 |  | x | 4 | [8 empty] | Herstellerangabe unter www.owa.de |  |  | d
1850 | Faserabsorber, verdichtete geformte Faserplatte, Polvlies, selbstverlöschend, wahlweise schwer entflammbar | Softac - Platte |  | Optac Postfach 1208 6051 Ober - Roden |  | 50 mm |  | 500 x 500 x 50 mm | 30 mm | 250 g / Stück | x |  |  |  |  | 0.05 | 0.1 | 0.12 | 0.14 | 0.16 | 0.22 | 0.3 | 0.38 | 0.44 | 0.55 | 0.62 | 0.66 | 0.72 | 0.78 | 0.76 | 0.72 | 0.7 | 0.71 | 0.72 |  | 0.4566667 | 0.27 | 0.74 | 2.740741 | 2000 | 0.78 | 4 | 2 | 1 |  | x | 4 | [8 empty] | H. Lenz, Marktübersicht schallabsorbierende Anordnungen, Ruhr Universität Bochum, 1981, Seite 222 |  |  | d
1851 | Faserabsorber, verdichtete geformte Faserplatte, Polvlies, selbstverlöschend, wahlweise schwer entflammbar | Softac - Platte |  | Optac Postfach 1208 6051 Ober - Roden |  | 50 mm + 30 mm Mineralwollhinterfütterung |  | 500 x 500 x 50 mm | 30 mm | 250 g / Stück | x |  |  |  |  | 0.13 | 0.17 | 0.26 | 0.4 | 0.49 | 0.61 | 0.78 | 0.92 | 0.99 | 1.02 | 1.07 | 1.06 | 1.05 | 1.04 | 1 | 0.96 | 0.92 | 0.98 | 1 |  | 0.7683333 | 0.705 | 0.98 | 1.390071 | 1000 | 1.07 | 2 |  | 1 |  | x | 4 | [8 empty] | H. Lenz, Marktübersicht schallabsorbierende Anordnungen, Ruhr Universität Bochum, 1981, Seite 222 |  |  | d
1852 | Faserabsorber, Polyester mit geringem Polypropylenanteil, Wärme- und Schallisolierung, Schallabsorption, geruchfrei, keine Mikroschadstoffe, keine Faser- oder Staubabgabe, Temperaturbeständig bis 70°, dampfdurchlässig, zu 100% wiederverwertbar | Polipren T |  | O.R.V. Ovattificio Resinatura Valpadana I.M.P. Industrie Maurizio Peruzzo Via Regina Elena, 39 - 35010 - Grantorto - Padova - Italy Tel: +39 49 9421600 Fax: +39 49 9490101 http://www.valpadana.com |  | 20 mm |  |  |  | 100 kg / m³ | [9 empty] | 0.4 |  |  | 0.65 |  |  | 0.98 |  |  | 0.94 |  |  | 0.98 |  |  |  | 0.79 | 0.525 | 0.96 | 1.828571 | 1000 | 0.98 | 4 |  | 8 |  | x | [9 empty] | Herstellerangabe |  |  | d
1853 | Fiberglass duct liner with surface coating | Plus Type 150 | Aeroflex | Owens-Corning Corp.; Toledo, OH 43659 |  | 1 inch |  | rolls | 0 | 0.13 lb/ft² | [6 empty] | 0.18 |  |  | 0.19 |  |  | 0.48 |  |  | 0.65 |  |  | 0.78 |  |  | 0.88 |  |  |  | 0.5266667 | 0.335 | 0.83 | 2.477612 | 4000 | 0.88 | 2 |  | 1 |  | x | [9 empty] | C.M.Harris, Noise Control in Buildings, McGraw Hill 1994 |  |  | e
1854 | Fiberglass duct liner with surface coating | Plus Type 150 | Aeroflex | Owens-Corning Corp.; Toledo, OH 43659 |  | 1 1/2 inch |  | rolls | 0 | 0.20 lb/ft² | [6 empty] | 0.21 |  |  | 0.35 |  |  | 0.66 |  |  | 0.81 |  |  | 0.89 |  |  | 0.95 |  |  |  | 0.645 | 0.505 | 0.92 | 1.821782 | 4000 | 0.95 | 2 |  | 1 |  | x | [9 empty] | C.M.Harris, Noise Control in Buildings, McGraw Hill 1994 |  |  | e
1855 | Fiberglass duct liner with surface coating | Plus Type 150 | Aeroflex | Owens-Corning Corp.; Toledo, OH 43659 |  | 2 inches |  | rolls | 0 | 0.26 lb/ft² | [6 empty] | 0.25 |  |  | 0.47 |  |  | 0.76 |  |  | 0.94 |  |  | 0.95 |  |  | 0.98 |  |  |  | 0.725 | 0.615 | 0.965 | 1.569106 | 4000 | 0.98 | 2 |  | 1 |  | x | [9 empty] | C.M.Harris, Noise Control in Buildings, McGraw Hill 1994 |  |  | e
1856 | Fiberglass duct liner with surface coating | Plus Type 200 | Aeroflex | Owens-Corning Corp.; Toledo, OH 43659 |  | 1 inch |  | rolls | 0 | 0.17 lb/ft² | [6 empty] | 0.07 |  |  | 0.25 |  |  | 0.54 |  |  | 0.73 |  |  | 0.83 |  |  | 0.95 |  |  |  | 0.5616667 | 0.395 | 0.89 | 2.253165 | 4000 | 0.95 | 2 |  | 1 |  | x | [9 empty] | C.M.Harris, Noise Control in Buildings, McGraw Hill 1994 |  |  | e
1857 | Fiberglass duct liner with surface coating | Plus Type 200 | Aeroflex | Owens-Corning Corp.; Toledo, OH 43659 |  | 1 1/2 inch |  | rolls | 0 | 0.25 lb/ft² | [6 empty] | 0.17 |  |  | 0.39 |  |  | 0.72 |  |  | 0.88 |  |  | 0.95 |  |  | 0.96 |  |  |  | 0.6783333 | 0.555 | 0.955 | 1.720721 | 4000 | 0.96 | 2 |  | 1 |  | x | [9 empty] | C.M.Harris, Noise Control in Buildings, McGraw Hill 1994 |  |  | e
1858 | Fiberglass duct liner with surface coating | Plus Type 200 | Aeroflex | Owens-Corning Corp.; Toledo, OH 43659 |  | 2 inches |  | rolls | 0 | 0.34 lb/ft² | [6 empty] | 0.24 |  |  | 0.53 |  |  | 0.83 |  |  | 0.99 |  |  | 0.98 |  |  | 1 |  |  |  | 0.7616667 | 0.68 | 0.99 | 1.455882 | 4000 | 1 | 2 |  | 1 |  | x | [9 empty] | C.M.Harris, Noise Control in Buildings, McGraw Hill 1994 |  |  | e
1859 | Fiberglass duct liner with surface coating | Plus Type 300 | Aeroflex | Owens-Corning Corp.; Toledo, OH 43659 |  | 1 inch |  | rolls | 0 | 0.25 lb/ft² | [6 empty] | 0.1 |  |  | 0.25 |  |  | 0.55 |  |  | 0.79 |  |  | 0.86 |  |  | 0.96 |  |  |  | 0.585 | 0.4 | 0.91 | 2.275 | 4000 | 0.96 | 2 |  | 1 |  | x | [9 empty] | C.M.Harris, Noise Control in Buildings, McGraw Hill 1994 |  |  | e
1860 | Fiberglass duct liner board | Duct board |  | Owens-Corning Corp.; Toledo, OH 43659 |  | 1 inch |  | 24 x 48 inch, 48 x 96 inch | 0 | 0.25 lb/ft² | [6 empty] | 0.03 |  |  | 0.22 |  |  | 0.6 |  |  | 0.84 |  |  | 0.98 |  |  | 0.97 |  |  |  | 0.6066667 | 0.41 | 0.975 | 2.378049 | 2000 | 0.98 | 2 |  | 1 |  | x | [9 empty] | C.M.Harris, Noise Control in Buildings, McGraw Hill 1994 |  |  | e
1861 | Fiberglass duct liner board | Duct board |  | Owens-Corning Corp.; Toledo, OH 43659 |  | 1 1/2 inch |  | 24 x 48 inch, 48 x 96 inch | 0 | 0.37 lb/ft² | [6 empty] | 0.16 |  |  | 0.39 |  |  | 0.91 |  |  | 1.01 |  |  | 1.01 |  |  | 1.01 |  |  |  | 0.7483333 | 0.65 | 1.01 | 1.553846 | 1000 | 1.01 | 2 |  | 1 |  | x | [9 empty] | C.M.Harris, Noise Control in Buildings, McGraw Hill 1994 |  |  | e
1862 | Fiberglass duct liner board | Duct board |  | Owens-Corning Corp.; Toledo, OH 43659 |  | 2 inches |  | 24 x 48 inch, 48 x 96 inch | 0 | 0.50 lb/ft² | [6 empty] | 0.24 |  |  | 0.79 |  |  | 1.13 |  |  | 1.13 |  |  | 1.04 |  |  | 1.05 |  |  |  | 0.8966667 | 0.96 | 1.045 | 1.088542 | 500 | 1.13 | 2 |  | 1 |  | x | [9 empty] | C.M.Harris, Noise Control in Buildings, McGraw Hill 1994 |  |  | e
1863 | Flexible insulation board | Type 701 |  | Owens-Corning Corp.; Toledo, OH 43659 |  | 1 inch |  | 24 x 48 inch | 0 | 0.13 lb/ft² | [6 empty] | 0.17 |  |  | 0.33 |  |  | 0.64 |  |  | 0.83 |  |  | 0.9 |  |  | 0.92 |  |  |  | 0.6316667 | 0.485 | 0.91 | 1.876289 | 4000 | 0.92 | 2 |  |  |  | x | [9 empty] | C.M.Harris, Noise Control in Buildings, McGraw Hill 1994 |  |  | e
1864 | Flexible insulation board | Type 701 |  | Owens-Corning Corp.; Toledo, OH 43659 |  | 2 inches |  | 24 x 48 inch | 0 | 0.25 lb/ft² | [6 empty] | 0.22 |  |  | 0.67 |  |  | 0.98 |  |  | 1.02 |  |  | 0.98 |  |  | 1 |  |  |  | 0.8116667 | 0.825 | 0.99 | 1.2 | 1000 | 1.02 | 2 |  |  |  | x | [9 empty] | C.M.Harris, Noise Control in Buildings, McGraw Hill 1994 |  |  | e
1865 | Flexible insulation board | Type 701 |  | Owens-Corning Corp.; Toledo, OH 43659 |  | 3 inches |  | 24 x 48 inch | 0 | 0.38 lb/ft² | [6 empty] | 0.43 |  |  | 1.17 |  |  | 1.26 |  |  | 1.09 |  |  | 1.03 |  |  | 1.04 |  |  |  | 1.003333 | 1.215 | 1.035 | 0.8518519 | 500 | 1.26 | 2 |  |  |  | x | [9 empty] | C.M.Harris, Noise Control in Buildings, McGraw Hill 1994 |  |  | e
1866 | Flexible insulation board | Type 701 |  | Owens-Corning Corp.; Toledo, OH 43659 |  | 4 inches |  | 24 x 48 inch | 0 | 0.50 lb/ft² | [6 empty] | 0.73 |  |  | 1.29 |  |  | 1.22 |  |  | 1.06 |  |  | 1 |  |  | 0.97 |  |  |  | 1.045 | 1.255 | 0.985 | 0.7848606 | 250 | 1.29 | 2 |  |  |  | x | [9 empty] | C.M.Harris, Noise Control in Buildings, McGraw Hill 1994 |  |  | e
1867 | Flexible insulation board | Type 701 |  | Owens-Corning Corp.; Toledo, OH 43659 |  | 1 inch |  | 24 x 48 inch | 405 mm | 0.13 lb/ft² | [6 empty] | 0.32 |  |  | 0.41 |  |  | 0.7 |  |  | 0.83 |  |  | 0.93 |  |  | 1.02 |  |  |  | 0.7016667 | 0.555 | 0.975 | 1.756757 | 4000 | 1.02 | 2 |  |  |  | x | [9 empty] | C.M.Harris, Noise Control in Buildings, McGraw Hill 1994 |  |  | e
1868 | Flexible insulation board | Type 701 |  | Owens-Corning Corp.; Toledo, OH 43659 |  | 2 inches |  | 24 x 48 inch | 405 mm | 0.25 lb/ft² | [6 empty] | 0.44 |  |  | 0.68 |  |  | 1 |  |  | 1.09 |  |  | 1.06 |  |  | 1.1 |  |  |  | 0.895 | 0.84 | 1.08 | 1.285714 | 4000 | 1.1 | 2 |  |  |  | x | [9 empty] | C.M.Harris, Noise Control in Buildings, McGraw Hill 1994 |  |  | e
1869 | Flexible insulation board | Type 701 |  | Owens-Corning Corp.; Toledo, OH 43659 |  | 3 inches |  | 24 x 48 inch | 405 mm | 0.38 lb/ft² | [6 empty] | 0.77 |  |  | 1.08 |  |  | 1.16 |  |  | 1.09 |  |  | 1.05 |  |  | 1.18 |  |  |  | 1.055 | 1.12 | 1.115 | 0.9955357 | 4000 | 1.18 | 2 |  |  |  | x | [9 empty] | C.M.Harris, Noise Control in Buildings, McGraw Hill 1994 |  |  | e
1870 | Flexible insulation board | Type 701 |  | Owens-Corning Corp.; Toledo, OH 43659 |  | 4 inches |  | 24 x 48 inch | 405 mm | 0.50 lb/ft² | [6 empty] | 0.87 |  |  | 1.14 |  |  | 0.24 |  |  | 0.17 |  |  | 1.18 |  |  | 1.28 |  |  |  | 0.8133333 | 0.69 | 1.23 | 1.782609 | 4000 | 1.28 | 2 |  |  |  | x | [9 empty] | C.M.Harris, Noise Control in Buildings, McGraw Hill 1994 |  |  | e
1871 | Semirigid insulation board | Type 703 |  | Owens-Corning Corp.; Toledo, OH 43659 |  | 1 inch |  | 24 x 48 inch | 0 | 0.25 lb/ft² | [6 empty] | 0.11 |  |  | 0.28 |  |  | 0.68 |  |  | 0.9 |  |  | 0.93 |  |  | 0.96 |  |  |  | 0.6433333 | 0.48 | 0.945 | 1.96875 | 4000 | 0.96 | 2 |  |  |  | x | [9 empty] | C.M.Harris, Noise Control in Buildings, McGraw Hill 1994 |  |  | e
1872 | Semirigid insulation board | Type 703 |  | Owens-Corning Corp.; Toledo, OH 43659 |  | 2 inches |  | 24 x 48 inch | 0 | 0.50 lb/ft² | [6 empty] | 0.17 |  |  | 0.86 |  |  | 1.14 |  |  | 1.07 |  |  | 1.02 |  |  | 0.98 |  |  |  | 0.8733333 | 1 | 1 | 1 | 500 | 1.14 | 2 |  |  |  | x | [9 empty] | C.M.Harris, Noise Control in Buildings, McGraw Hill 1994 |  |  | e
1873 | Semirigid insulation board | Type 703 |  | Owens-Corning Corp.; Toledo, OH 43659 |  | 3 inches |  | 24 x 48 inch | 0 | 0.75 lb/ft² | [6 empty] | 0.53 |  |  | 1.19 |  |  | 1.21 |  |  | 1.08 |  |  | 1.01 |  |  | 1.04 |  |  |  | 1.01 | 1.2 | 1.025 | 0.8541667 | 500 | 1.21 | 2 |  |  |  | x | [9 empty] | C.M.Harris, Noise Control in Buildings, McGraw Hill 1994 |  |  | e
1874 | Semirigid insulation board | Type 703 |  | Owens-Corning Corp.; Toledo, OH 43659 |  | 4 inches |  | 24 x 48 inch | 0 | 1.00 lb/ft² | [6 empty] | 0.84 |  |  | 1.24 |  |  | 1.24 |  |  | 1.08 |  |  | 1 |  |  | 0.97 |  |  |  | 1.061667 | 1.24 | 0.985 | 0.7943548 | 250 | 1.24 | 2 |  |  |  | x | [9 empty] | C.M.Harris, Noise Control in Buildings, McGraw Hill 1994 |  |  | e
1875 | Semirigid insulation board | Type 703 |  | Owens-Corning Corp.; Toledo, OH 43659 |  | 1 inch |  | 24 x 48 inch | 405 mm | 0.25 lb/ft² | [6 empty] | 0.32 |  |  | 0.32 |  |  | 0.73 |  |  | 0.93 |  |  | 1.01 |  |  | 1.1 |  |  |  | 0.735 | 0.525 | 1.055 | 2.009524 | 4000 | 1.1 | 2 |  |  |  | x | [9 empty] | C.M.Harris, Noise Control in Buildings, McGraw Hill 1994 |  |  | e
1876 | Semirigid insulation board | Type 703 |  | Owens-Corning Corp.; Toledo, OH 43659 |  | 2 inches |  | 24 x 48 inch | 405 mm | 0.50 lb/ft² | [6 empty] | 0.4 |  |  | 0.73 |  |  | 1.14 |  |  | 1.13 |  |  | 1.06 |  |  | 1.1 |  |  |  | 0.9266667 | 0.935 | 1.08 | 1.15508 | 500 | 1.14 | 2 |  |  |  | x | [9 empty] | C.M.Harris, Noise Control in Buildings, McGraw Hill 1994 |  |  | e
1877 | Semirigid insulation board | Type 703 |  | Owens-Corning Corp.; Toledo, OH 43659 |  | 3 inches |  | 24 x 48 inch | 405 mm | 0.75 lb/ft² | [6 empty] | 0.66 |  |  | 0.93 |  |  | 1.13 |  |  | 1.1 |  |  | 1.11 |  |  | 1.14 |  |  |  | 1.011667 | 1.03 | 1.125 | 1.092233 | 4000 | 1.14 | 2 |  |  |  | x | [9 empty] | C.M.Harris, Noise Control in Buildings, McGraw Hill 1994 |  |  | e
1878 | Semirigid insulation board | Type 703 |  | Owens-Corning Corp.; Toledo, OH 43659 |  | 4 inches |  | 24 x 48 inch | 405 mm | 1.00 lb/ft² | [6 empty] | 0.65 |  |  | 1.01 |  |  | 1.2 |  |  | 1.14 |  |  | 1.1 |  |  | 1.16 |  |  |  | 1.043333 | 1.105 | 1.13 | 1.022624 | 500 | 1.2 | 2 |  |  |  | x | [9 empty] | C.M.Harris, Noise Control in Buildings, McGraw Hill 1994 |  |  | e
1879 | Rigid insulation board | Type 705 |  | Owens-Corning Corp.; Toledo, OH 43659 |  | 1 inch |  | 24 x 48 inch | 0 | 0.50 lb/ft² | [6 empty] | 0.02 |  |  | 0.27 |  |  | 0.63 |  |  | 0.85 |  |  | 0.93 |  |  | 0.95 |  |  |  | 0.6083333 | 0.45 | 0.94 | 2.088889 | 4000 | 0.95 | 2 |  |  |  | x | [9 empty] | C.M.Harris, Noise Control in Buildings, McGraw Hill 1994 |  |  | e
1880 | Rigid insulation board | Type 705 |  | Owens-Corning Corp.; Toledo, OH 43659 |  | 2 inches |  | 24 x 48 inch | 0 | 1.00 lb/ft² | [6 empty] | 0.16 |  |  | 0.71 |  |  | 1.02 |  |  | 1.01 |  |  | 0.99 |  |  | 0.99 |  |  |  | 0.8133333 | 0.865 | 0.99 | 1.144509 | 500 | 1.02 | 2 |  |  |  | x | [9 empty] | C.M.Harris, Noise Control in Buildings, McGraw Hill 1994 |  |  | e
1881 | Rigid insulation board | Type 705 |  | Owens-Corning Corp.; Toledo, OH 43659 |  | 3 inches |  | 24 x 48 inch | 0 | 1.50 lb/ft² | [6 empty] | 0.54 |  |  | 1.12 |  |  | 1.23 |  |  | 1.07 |  |  | 1.01 |  |  | 1.05 |  |  |  | 1.003333 | 1.175 | 1.03 | 0.8765957 | 500 | 1.23 | 2 |  |  |  | x | [9 empty] | C.M.Harris, Noise Control in Buildings, McGraw Hill 1994 |  |  | e
1882 | Rigid insulation board | Type 705 |  | Owens-Corning Corp.; Toledo, OH 43659 |  | 4 inches |  | 24 x 48 inch | 0 | 2.00 lb/ft² | [6 empty] | 0.75 |  |  | 1.19 |  |  | 1.17 |  |  | 1.05 |  |  | 0.97 |  |  | 0.98 |  |  |  | 1.018333 | 1.18 | 0.975 | 0.8262712 | 250 | 1.19 | 2 |  |  |  | x | [9 empty] | C.M.Harris, Noise Control in Buildings, McGraw Hill 1994 |  |  | e
1883 | Rigid insulation board | Type 705 |  | Owens-Corning Corp.; Toledo, OH 43659 |  | 1 inch |  | 24 x 48 inch | 405 mm | 0.50 lb/ft² | [6 empty] | 0.3 |  |  | 0.34 |  |  | 0.68 |  |  | 0.87 |  |  | 0.97 |  |  | 1.06 |  |  |  | 0.7033333 | 0.51 | 1.015 | 1.990196 | 4000 | 1.06 | 2 |  |  |  | x | [9 empty] | C.M.Harris, Noise Control in Buildings, McGraw Hill 1994 |  |  | e
1884 | Rigid insulation board | Type 705 |  | Owens-Corning Corp.; Toledo, OH 43659 |  | 2 inches |  | 24 x 48 inch | 405 mm | 1.00 lb/ft² | [6 empty] | 0.39 |  |  | 0.63 |  |  | 1.06 |  |  | 1.13 |  |  | 1.09 |  |  | 1.1 |  |  |  | 0.9 | 0.845 | 1.095 | 1.295858 | 1000 | 1.13 | 2 |  |  |  | x | [9 empty] | C.M.Harris, Noise Control in Buildings, McGraw Hill 1994 |  |  | e
1885 | Rigid insulation board | Type 705 |  | Owens-Corning Corp.; Toledo, OH 43659 |  | 3 inches |  | 24 x 48 inch | 405 mm | 1.50 lb/ft² | [6 empty] | 0.66 |  |  | 0.92 |  |  | 1.11 |  |  | 1.12 |  |  | 1.1 |  |  | 1.19 |  |  |  | 1.016667 | 1.015 | 1.145 | 1.128079 | 4000 | 1.19 | 2 |  |  |  | x | [9 empty] | C.M.Harris, Noise Control in Buildings, McGraw Hill 1994 |  |  | e
1886 | Rigid insulation board | Type 705 |  | Owens-Corning Corp.; Toledo, OH 43659 |  | 4 inches |  | 24 x 48 inch | 405 mm | 2.00 lb/ft² | [6 empty] | 0.59 |  |  | 0.91 |  |  | 1.15 |  |  | 1.11 |  |  | 1.11 |  |  | 1.19 |  |  |  | 1.01 | 1.03 | 1.15 | 1.116505 | 4000 | 1.19 | 2 |  |  |  | x | [9 empty] | C.M.Harris, Noise Control in Buildings, McGraw Hill 1994 |  |  | e
1887 | Acoustical panels, lay-in |  | Fissura | PAVAfibre SA; Fribourg, Switzerland |  | 16 mm |  | 62.5 x 62.5 cm | 300 mm | 5.5 kg / m² | [6 empty] | 0.38 |  |  | 0.44 |  |  | 0.5 |  |  | 0.77 |  |  | 0.98 |  |  | 1.08 |  |  |  | 0.6916667 | 0.47 | 1.03 | 2.191489 | 4000 | 1.08 | 2 |  | 1 |  | x | [9 empty] | C.M.Harris, Noise Control in Buildings, McGraw Hill 1994 |  |  | e
1888 | Acoustical panels, lay-in |  | Orion | PAVAfibre SA; Fribourg, Switzerland |  | 16 mm |  | 62.5 x 62.5 cm | 300 mm | 5.5 kg / m² | [6 empty] | 0.33 |  |  | 0.53 |  |  | 0.52 |  |  | 0.68 |  |  | 0.82 |  |  | 0.8 |  |  |  | 0.6133333 | 0.525 | 0.81 | 1.542857 | 2000 | 0.82 | 2 |  | 1 |  | x | [9 empty] | C.M.Harris, Noise Control in Buildings, McGraw Hill 1994 |  |  | e
1889 | Acoustical panels, lay-in |  | Stria 2 | PAVAfibre SA; Fribourg, Switzerland |  | 16 mm |  | 62.5 x 62.5 cm | 300 mm | 5.5 kg / m² | [6 empty] | 0.52 |  |  | 0.43 |  |  | 0.49 |  |  | 0.65 |  |  | 0.71 |  |  | 0.61 |  |  |  | 0.5683333 | 0.46 | 0.66 | 1.434783 | 2000 | 0.71 | 2 |  | 1 |  | x | [9 empty] | C.M.Harris, Noise Control in Buildings, McGraw Hill 1994 |  |  | e
1890 | Porous sintered metal panel | Type A300c | Almute | Peer, Inc.; Wheeling, IL 60090 |  | 3 mm |  | 24 x 48 inches | 200 mm | 0.9 lb/ft² | [6 empty] | 0.44 |  |  | 0.81 |  |  | 0.87 |  |  | 0.52 |  |  | 0.69 |  |  | 0.8 |  |  |  | 0.6883333 | 0.84 | 0.745 | 0.8869048 | 500 | 0.87 | 2 |  | 5 |  | x | [9 empty] | C.M.Harris, Noise Control in Buildings, McGraw Hill 1994 |  |  | e
1891 | Porous sintered metal panel | Type A300c | Almute | Peer, Inc.; Wheeling, IL 60090 |  | 3 mm |  | 24 x 48 inches | 400 mm | 0.9 lb/ft² | [6 empty] | 0.85 |  |  | 0.8 |  |  | 0.46 |  |  | 0.6 |  |  | 0.7 |  |  | 0.8 |  |  |  | 0.7016667 | 0.63 | 0.75 | 1.190476 | 125 | 0.85 | 2 |  | 5 |  | x | [9 empty] | C.M.Harris, Noise Control in Buildings, McGraw Hill 1994 |  |  | e
1892 | Porous sintered metal panel, backed with 2" fiberglass | Type A300c | Almute | Peer, Inc.; Wheeling, IL 60090 |  | 2.1 inches |  | 24 x 48 inches | 400 mm | 1.9 lb/ft² | [6 empty] | 0.77 |  |  | 1.03 |  |  | 0.93 |  |  | 1.07 |  |  | 1.03 |  |  | 1.07 |  |  |  | 0.9833333 | 0.98 | 1.05 | 1.071429 | 1000 | 1.07 | 2 |  | 5 | 1 | x | [9 empty] | C.M.Harris, Noise Control in Buildings, McGraw Hill 1994 |  |  | e
1893 | Porous sintered metal panel, backed with 2" fiberglass spaced 1/4" from porous metal panel | Type A300c | Almute | Peer, Inc.; Wheeling, IL 60090 |  | 2.35 inch |  | 24 x 48 inches | 400 mm | 1.9 lb/ft² | [6 empty] | 0.88 |  |  | 0.92 |  |  | 0.99 |  |  | 1.09 |  |  | 1.05 |  |  | 1.06 |  |  |  | 0.9983333 | 0.955 | 1.055 | 1.104712 | 1000 | 1.09 | 2 |  | 5 | 1 | x | [9 empty] | C.M.Harris, Noise Control in Buildings, McGraw Hill 1994 |  |  | e
1894 | Porous sintered metal panel | Type A250c | Almute | Peer, Inc.; Wheeling, IL 60090 |  | 3 mm |  | 20 x 20 inches | 400 mm | 0.8 lb/ft² | [6 empty] | 0.95 |  |  | 0.88 |  |  | 0.6 |  |  | 0.74 |  |  | 0.88 |  |  | 1.07 |  |  |  | 0.8533333 | 0.74 | 0.975 | 1.317568 | 4000 | 1.07 | 2 |  | 5 |  | x | [9 empty] | C.M.Harris, Noise Control in Buildings, McGraw Hill 1994 |  |  | e
1895 | Porous sintered metal panel, backed with 4" fiberglass | Type A250c | Almute | Peer, Inc.; Wheeling, IL 60090 |  | 4.1 inches |  | 20 x 20 inches | 400 mm | 1.1 lb/ft² | [6 empty] | 1.01 |  |  | 0.97 |  |  | 0.86 |  |  | 0.9 |  |  | 0.99 |  |  | 1.19 |  |  |  | 0.9866667 | 0.915 | 1.09 | 1.191257 | 4000 | 1.19 | 2 |  | 5 | 1 | x | [9 empty] | C.M.Harris, Noise Control in Buildings, McGraw Hill 1994 |  |  | e
1896 | Fabric-covered panel, 8 pcf rockwool core |  | LSS-RHRF | Perdue Acoustics; Amarillo, TX 79121 |  | 1 inch |  | 24 x 48, 48 x 48 inches | 0 | 0.6 lb/ft² | [6 empty] | 0.21 |  |  | 0.66 |  |  | 1.04 |  |  | 1.05 |  |  | 0.97 |  |  | 0.98 |  |  |  | 0.8183333 | 0.85 | 0.975 | 1.147059 | 1000 | 1.05 | 2 |  | 9 | 1 | x | [9 empty] | C.M.Harris, Noise Control in Buildings, McGraw Hill 1994 |  |  | e
1897 | Fabric-covered panel, 8 pcf rockwool core |  | RHH7FP | Perdue Acoustics; Amarillo, TX 79121 |  | 1 inch |  | 24 x 48, 48 x 48 inches | 0 | 0.6 lb/ft² | [6 empty] | 0.28 |  |  | 0.67 |  |  | 1.11 |  |  | 1.05 |  |  | 0.98 |  |  | 0.98 |  |  |  | 0.845 | 0.89 | 0.98 | 1.101124 | 500 | 1.11 | 2 |  | 9 | 1 | x | [9 empty] | C.M.Harris, Noise Control in Buildings, McGraw Hill 1994 |  |  | e
1898 | Vinyl-covered panel, 8 pcf rockwool core |  | RHVP | Perdue Acoustics; Amarillo, TX 79121 |  | 1 inch |  | 24 x 48, 48 x 48 inches | 0 | 0.6 lb/ft² | [6 empty] | 0.23 |  |  | 0.67 |  |  | 1.09 |  |  | 1 |  |  | 0.87 |  |  | 0.69 |  |  |  | 0.7583333 | 0.88 | 0.78 | 0.8863636 | 500 | 1.09 | 2 |  | 8 | 1 | x | [9 empty] | C.M.Harris, Noise Control in Buildings, McGraw Hill 1994 |  |  | e
1899 | Vinyl-covered panel, 8 pcf rockwool core |  | RHHVP | Perdue Acoustics; Amarillo, TX 79121 |  | 1 inch |  | 24 x 48, 48 x 48 inches | 0 | 0.6 lb/ft² | [6 empty] | 0.27 |  |  | 0.66 |  |  | 1.09 |  |  | 1.01 |  |  | 0.87 |  |  | 0.65 |  |  |  | 0.7583333 | 0.875 | 0.76 | 0.8685714 | 500 | 1.09 | 2 |  | 8 | 1 | x | [9 empty] | C.M.Harris, Noise Control in Buildings, McGraw Hill 1994 |  |  | e
1900 | Fabric-covered panel, 6 pcf rockwool core |  | LSS-RHRF | Perdue Acoustics; Amarillo, TX 79121 |  | 2 inches |  | 24 x 48, 48 x 48 inches | 0 | 1 lb/ft² | [6 empty] | 0.46 |  |  | 0.93 |  |  | 1.26 |  |  | 1.1 |  |  | 1 |  |  | 1 |  |  |  | 0.9583333 | 1.095 | 1 | 0.913242 | 500 | 1.26 | 2 |  | 9 | 1 | x | [9 empty] | C.M.Harris, Noise Control in Buildings, McGraw Hill 1994 |  |  | e
1901 | Fabric-covered panel, 6 pcf rockwool core |  | LSS-AT | Perdue Acoustics; Amarillo, TX 79121 |  | 2 inches |  | 24 x 48, 48 x 48 inches | 0 | 1.5 lb/ft² | [6 empty] | 0.38 |  |  | 0.83 |  |  | 1.18 |  |  | 1.05 |  |  | 0.95 |  |  | 0.91 |  |  |  | 0.8833333 | 1.005 | 0.93 | 0.9253731 | 500 | 1.18 | 2 |  | 5 | 1 | x | [9 empty] | C.M.Harris, Noise Control in Buildings, McGraw Hill 1994 |  |  | e
1902 | Polyurethanschaumstoff auf Polyesterbasis | Waffel S35sv | 20/35 | pinta acoustic gmbh Otto-Hahn-Straße 7 82216 Maisach, Germany info +49(0)8141.8888-0 fax +49(0)8141.8888-555 www.pinta-acoustic.de |  | 20/35 mm |  | 1000 x 1000 mm | 0 | 30 - 34 kg/m³ | [5 empty] | 0.17 | 0.1 | 0.14 | 0.12 | 0.14 | 0.14 | 0.18 | 0.22 | 0.3 | 0.36 | 0.46 | 0.54 | 0.64 | 0.84 | 0.89 | 0.82 | 0.85 | 0.88 |  |  | 0.435 | 0.18 | 0.845 | 4.694444 | 2500 | 0.89 | 4 |  | 7 |  | x | [9 empty] | Produktblatt des Herstellers |  |  | d
1903 | Melaminharzschaumstoff | Waffel willtec | 20/35 | pinta acoustic gmbh Otto-Hahn-Straße 7 82216 Maisach, Germany info +49(0)8141.8888-0 fax +49(0)8141.8888-555 www.pinta-acoustic.de |  | 20/35 mm |  | 1250 x 625 mm | 0 | 9,5±1,5 kg/m³ | [5 empty] | 0.07 | 0.09 | 0.11 | 0.13 | 0.15 | 0.23 | 0.24 | 0.31 | 0.38 | 0.44 | 0.52 | 0.6 | 0.64 | 0.7 | 0.76 | 0.75 | 0.78 | 0.82 |  |  | 0.425 | 0.23 | 0.74 | 3.217391 | 5000 | 0.82 | 4 |  | 7 |  | x | [9 empty] | Produktblatt des Herstellers |  |  | d
1904 | Melaminharzschaumstoff | Waffel willtec | 35/35 | pinta acoustic gmbh Otto-Hahn-Straße 7 82216 Maisach, Germany info +49(0)8141.8888-0 fax +49(0)8141.8888-555 www.pinta-acoustic.de |  | 35/35 mm |  | 1250 x 625 mm | 0 | 9,5±1,5 kg/m³ | [5 empty] | 0.11 | 0.15 | 0.17 | 0.14 | 0.2 | 0.29 | 0.37 | 0.51 | 0.63 | 0.66 | 0.73 | 0.82 | 0.79 | 0.84 | 0.9 | 0.85 | 0.87 | 0.86 |  |  | 0.55 | 0.355 | 0.855 | 2.408451 | 2500 | 0.9 | 2 |  | 7 |  | x | [9 empty] | Produktblatt des Herstellers |  |  | d
1905 | Melaminharzschaumstoff | Waffel willtec | 65/125 | pinta acoustic gmbh Otto-Hahn-Straße 7 82216 Maisach, Germany info +49(0)8141.8888-0 fax +49(0)8141.8888-555 www.pinta-acoustic.de |  | 65/125 mm |  | 1200 x 600 mm | 0 | 9,5±1,5 kg/m³ | [5 empty] | 0.07 | 0.11 | 0.24 | 0.34 | 0.45 | 0.61 | 0.79 | 0.86 | 0.87 | 0.88 | 0.89 | 0.92 | 0.96 | 0.95 | 0.98 | 1.02 | 1.05 | 1.04 |  |  | 0.7183333 | 0.655 | 1 | 1.526718 | 4000 | 1.05 | 2 |  | 7 |  | x | [9 empty] | Produktblatt des Herstellers |  |  | d
1906 | Melaminharzschaumstoff mit einkaschierter Schwerschicht | Waffel Dämm | 65/125 | pinta acoustic gmbh Otto-Hahn-Straße 7 82216 Maisach, Germany info +49(0)8141.8888-0 fax +49(0)8141.8888-555 www.pinta-acoustic.de |  | 65/125 mm |  | 1200 x 400 x 65 mm |  | 9,5±1,5 kg/m³ | [6 empty] | 0.25 |  |  | 0.75 |  |  | 0.95 |  |  | 0.95 |  |  | 0.95 |  |  | 0.95 |  |  |  | 0.8 | 0.85 | 0.95 | 1.117647 | 500 | 0.95 | 2 |  | 7 |  | x | [9 empty] | Produktblatt des Herstellers |  |  | d
1907 | Melaminharzschaumstoff | Pyramide willtec | 50/50 | pinta acoustic gmbh Otto-Hahn-Straße 7 82216 Maisach, Germany info +49(0)8141.8888-0 fax +49(0)8141.8888-555 www.pinta-acoustic.de |  | 50/50 mm |  | 1200 x 600 mm | 0 | 9,5±1,5 kg/m³ | [5 empty] | 0.06 | 0.08 | 0.14 | 0.18 | 0.24 | 0.33 | 0.47 | 0.6 | 0.67 | 0.72 | 0.75 | 0.78 | 0.83 | 0.85 | 0.87 | 0.92 | 0.97 | 1.01 |  |  | 0.5816667 | 0.42 | 0.91 | 2.166667 | 5000 | 1.01 | 2 |  | 7 |  | x | 4 | [8 empty] | Produktblatt des Herstellers |  |  | d
1908 | Melaminharzschaumstoff | Pyramide willtec | 100/50 | pinta acoustic gmbh Otto-Hahn-Straße 7 82216 Maisach, Germany info +49(0)8141.8888-0 fax +49(0)8141.8888-555 www.pinta-acoustic.de |  | 100/50 mm |  | 1200 x 600 mm | 0 | 9,5±1,5 kg/m³ | [5 empty] | 0.16 | 0.28 | 0.47 | 0.7 | 0.81 | 0.91 | 1.01 | 0.98 | 0.97 | 0.97 | 0.98 | 0.99 | 1 | 1.03 | 1.03 | 1.02 | 1.05 | 1.04 |  |  | 0.855 | 0.895 | 1.04 | 1.162011 | 4000 | 1.05 | 2 |  | 7 |  | x | 4 | [8 empty] | Produktblatt des Herstellers |  |  | d
1909 | Melaminharzschaumstoff | Pyramide willtec | 70/50 | pinta acoustic gmbh Otto-Hahn-Straße 7 82216 Maisach, Germany info +49(0)8141.8888-0 fax +49(0)8141.8888-555 www.pinta-acoustic.de |  | 70/50 mm |  | 1200 x 600 mm | 0 | 9,5±1,5 kg/m³ | [5 empty] | 0.09 | 0.12 | 0.23 | 0.34 | 0.44 | 0.59 | 0.77 | 0.82 | 0.84 | 0.82 | 0.85 | 0.88 | 0.94 | 0.93 | 0.97 | 1.03 | 1.03 | 1.03 |  |  | 0.6983333 | 0.63 | 0.98 | 1.555556 | 3150 | 1.03 | 2 |  | 7 |  | x | 4 | [8 empty] | Produktblatt des Herstellers |  |  | d
1910 | Melaminharzschaumstoff, willtec, für Seilmontage | Absorber PLANO | S | pinta acoustic gmbh Otto-Hahn-Straße 7 82216 Maisach, Germany info +49(0)8141.8888-0 fax +49(0)8141.8888-555 www.pinta-acoustic.de |  | 50 mm |  | 1250 x 410 mm | RMA 400 / 1590 | 9,5±1,5 kg/m³ | [5 empty] | 0.1 | 0.13 | 0.21 | 0.35 | 0.48 | 0.56 | 0.74 | 0.85 | 1.02 | 1.25 | 1.33 | 1.36 | 1.38 | 1.44 | 1.38 | 1.39 | 1.35 | 1.37 |  |  | 0.93 | 0.665 | 1.395 | 2.097744 | 2000 | 1.44 | 2 |  | 7 |  | x | 4 | [8 empty] | Produktblatt des Herstellers |  |  | d
1911 | Melaminharzschaumstoff, willtec, für Seilmontage | Absorber PLANO | S | pinta acoustic gmbh Otto-Hahn-Straße 7 82216 Maisach, Germany info +49(0)8141.8888-0 fax +49(0)8141.8888-555 www.pinta-acoustic.de |  | 50 mm |  | 1250 x 625 mm | RMA 720 / 1375 | 9,5±1,5 kg/m³ | [5 empty] | 0.12 | 0.17 | 0.29 | 0.36 | 0.4 | 0.49 | 0.69 | 0.91 | 1.1 | 1.2 | 1.29 | 1.26 | 1.21 | 1.25 | 1.24 | 1.27 | 1.25 | 1.22 |  |  | 0.8783333 | 0.655 | 1.25 | 1.908397 | 1000 | 1.29 | 2 |  | 7 |  | x | 4 | [8 empty] | Produktblatt des Herstellers |  |  | d
1912 | Melaminharzschaumstoff, willtec, für Seilmontage | Absorber PLANO | S | pinta acoustic gmbh Otto-Hahn-Straße 7 82216 Maisach, Germany info +49(0)8141.8888-0 fax +49(0)8141.8888-555 www.pinta-acoustic.de |  | 50 mm |  | 1250 x 625 mm | RMA 400 / 1375 | 9,5±1,5 kg/m³ | [5 empty] | 0.18 | 0.2 | 0.32 | 0.5 | 0.68 | 0.85 | 0.95 | 1.19 | 1.41 | 1.61 | 1.74 | 1.66 | 1.69 | 1.79 | 1.76 | 1.75 | 1.72 | 1.81 |  |  | 1.22 | 0.935 | 1.755 | 1.877005 | 5000 | 1.81 | 2 |  | 7 |  | x | 4 | [8 empty] | Produktblatt des Herstellers |  |  | d
1913 | Melaminharzschaumstoff, willtec, für Seilmontage | Absorber PLANO | S | pinta acoustic gmbh Otto-Hahn-Straße 7 82216 Maisach, Germany info +49(0)8141.8888-0 fax +49(0)8141.8888-555 www.pinta-acoustic.de |  | 50 mm |  | 1250 x 410 mm | RMA 720 / 1590 | 9,5±1,5 kg/m³ | [5 empty] | 0.11 | 0.14 | 0.22 | 0.22 | 0.33 | 0.34 | 0.43 | 0.58 | 0.72 | 0.82 | 0.93 | 0.98 | 0.97 | 0.95 | 0.94 | 0.91 | 0.91 | 0.91 |  |  | 0.64 | 0.455 | 0.93 | 2.043956 | 1250 | 0.98 | 2 |  | 7 |  | x | 4 | [8 empty] | Produktblatt des Herstellers |  |  | d
1914 | Melaminharzschaumstoff, willtec, für Seilmontage | Absorber PLANO | S | pinta acoustic gmbh Otto-Hahn-Straße 7 82216 Maisach, Germany info +49(0)8141.8888-0 fax +49(0)8141.8888-555 www.pinta-acoustic.de |  | 50 mm |  | 1250 x 410 mm | RMA 600 / 1590 | 9,5±1,5 kg/m³ | [5 empty] | 0.11 | 0.11 | 0.19 | 0.23 | 0.36 | 0.38 | 0.47 | 0.73 | 0.85 | 0.97 | 1.06 | 1.07 | 1.07 | 1.09 | 1.09 | 1.11 | 1.06 | 1.11 |  |  | 0.735 | 0.545 | 1.075 | 1.972477 | 3150 | 1.11 | 2 |  | 7 |  | x | 4 | [8 empty] | Produktblatt des Herstellers |  |  | d
1915 | Melaminharzschaumstoff, willtec, für T-Schienenmontage | Absorber PLANO | T | pinta acoustic gmbh Otto-Hahn-Straße 7 82216 Maisach, Germany info +49(0)8141.8888-0 fax +49(0)8141.8888-555 www.pinta-acoustic.de |  | 50 mm |  | 1200 x 600 mm | RMA 720 / 400 | 9,5±1,5 kg/m³ | [5 empty] | 0.27 | 0.15 | 0.15 | 0.19 | 0.3 | 0.43 | 0.55 | 0.63 | 0.67 | 0.71 | 0.76 | 0.78 | 0.78 | 0.68 | 0.69 | 0.65 | 0.71 | 0.67 |  |  | 0.5383333 | 0.465 | 0.695 | 1.494624 | 1250 | 0.78 | 2 |  | 7 |  | x | 4 | [8 empty] | Produktblatt des Herstellers |  |  | d
1916 | Melaminharzschaumstoff, willtec, für T-Schienenmontage | Absorber PLANO | T | pinta acoustic gmbh Otto-Hahn-Straße 7 82216 Maisach, Germany info +49(0)8141.8888-0 fax +49(0)8141.8888-555 www.pinta-acoustic.de |  | 50 mm |  | 1200 x 600 mm | RMA 600 / 400 | 9,5±1,5 kg/m³ | [5 empty] | 0.32 | 0.15 | 0.17 | 0.28 | 0.36 | 0.44 | 0.59 | 0.69 | 0.78 | 0.83 | 0.78 | 0.81 | 0.79 | 0.8 | 0.68 | 0.73 | 0.73 | 0.69 |  |  | 0.585 | 0.525 | 0.765 | 1.457143 | 800 | 0.83 | 2 |  | 7 |  | x | 4 | [8 empty] | Produktblatt des Herstellers |  |  | d
1917 | Melaminharzschaumstoff, willtec, für T-Schienenmontage | Absorber PLANO | T | pinta acoustic gmbh Otto-Hahn-Straße 7 82216 Maisach, Germany info +49(0)8141.8888-0 fax +49(0)8141.8888-555 www.pinta-acoustic.de |  | 50 mm |  | 1200 x 600 mm | RMA 400 / 400 | 9,5±1,5 kg/m³ | [5 empty] | 0.36 | 0.22 | 0.24 | 0.31 | 0.44 | 0.59 | 0.67 | 0.84 | 0.89 | 0.88 | 0.87 | 0.97 | 0.86 | 0.87 | 0.89 | 0.81 | 0.76 | 0.83 |  |  | 0.6666667 | 0.64 | 0.815 | 1.2734375 | 1250 | 0.97 | 2 |  | 7 |  | x | 4 | [8 empty] | Produktblatt des Herstellers |  |  | d
1918 | Melaminharzschaumstoff, willtec, mit Tragprofil | Absorber RONDO | S | pinta acoustic gmbh Otto-Hahn-Straße 7 82216 Maisach, Germany info +49(0)8141.8888-0 fax +49(0)8141.8888-555 www.pinta-acoustic.de |  | Ø230 mm |  | 1250 mm | RMA 400 / 1770 | 9,5±1,5 kg/m³ | [5 empty] | 0.34 | 0.4 | 0.53 | 0.65 | 0.83 | 1.11 | 1.16 | 1.2 | 1.31 | 1.38 | 1.45 | 1.52 | 1.47 | 1.55 | 1.55 | 1.55 | 1.43 | 1.37 |  |  | 1.143333 | 1.015 | 1.49 | 1.46798 | 2000 | 1.55 | 2 |  | 7 |  | x | 4 | [8 empty] | Produktblatt des Herstellers |  |  | d
1919 | Melaminharzschaumstoff, willtec, mit Tragprofil | Absorber RONDO | S | pinta acoustic gmbh Otto-Hahn-Straße 7 82216 Maisach, Germany info +49(0)8141.8888-0 fax +49(0)8141.8888-555 www.pinta-acoustic.de |  | Ø230 mm |  | 1250 mm | RMA 720 / 1770 | 9,5±1,5 kg/m³ | [5 empty] | 0.2 | 0.24 | 0.29 | 0.36 | 0.51 | 0.69 | 0.78 | 0.88 | 0.97 | 1.04 | 1.07 | 1.09 | 1.04 | 1.05 | 1.02 | 1.05 | 1.01 | 0.95 |  |  | 0.7933333 | 0.695 | 1.03 | 1.482014 | 1250 | 1.09 | 2 |  | 7 |  | x | 4 | [8 empty] | Produktblatt des Herstellers |  |  | d
1920 | Melaminharzschaumstoff, willtec, mit Tragprofil | Absorber RONDO | S | pinta acoustic gmbh Otto-Hahn-Straße 7 82216 Maisach, Germany info +49(0)8141.8888-0 fax +49(0)8141.8888-555 www.pinta-acoustic.de |  | Ø230 mm |  | 1250 mm | RMA 600 / 1770 | 9,5±1,5 kg/m³ | [5 empty] | 0.26 | 0.3 | 0.39 | 0.45 | 0.61 | 0.77 | 0.88 | 1 | 1.19 | 1.19 | 1.22 | 1.23 | 1.23 | 1.27 | 1.2 | 1.17 | 1.12 | 1.13 |  |  | 0.92 | 0.805 | 1.195 | 1.484472 | 2000 | 1.27 | 2 |  | 7 |  | x | 4 | [8 empty] | Produktblatt des Herstellers |  |  | d
1921 | Melaminharzschaumstoff, willtec | Absorber RONDO | T | pinta acoustic gmbh Otto-Hahn-Straße 7 82216 Maisach, Germany info +49(0)8141.8888-0 fax +49(0)8141.8888-555 www.pinta-acoustic.de |  | Ø230 mm |  | 1200 mm | RMA 720 / 770 | 9,5±1,5 kg/m³ | [5 empty] | 0.23 | 0.19 | 0.19 | 0.39 | 0.49 | 0.59 | 0.68 | 0.81 | 0.79 | 0.75 | 0.72 | 0.75 | 0.72 | 0.72 | 0.74 | 0.71 | 0.72 | 0.66 |  |  | 0.6083333 | 0.65 | 0.72 | 1.107692 | 500 | 0.81 | 2 |  | 7 |  | x | 4 | [8 empty] | Produktblatt des Herstellers |  |  | d
1922 | Melaminharzschaumstoff, willtec | Absorber RONDO | T | pinta acoustic gmbh Otto-Hahn-Straße 7 82216 Maisach, Germany info +49(0)8141.8888-0 fax +49(0)8141.8888-555 www.pinta-acoustic.de |  | Ø230 mm |  | 1200 mm | RMA 600 / 770 | 9,5±1,5 kg/m³ | [5 empty] | 0.36 | 0.2 | 0.23 | 0.41 | 0.6 | 0.71 | 0.79 | 0.85 | 0.85 | 0.85 | 0.82 | 0.79 | 0.82 | 0.79 | 0.81 | 0.79 | 0.78 | 0.76 |  |  | 0.6733333 | 0.725 | 0.785 | 1.082759 | 500 | 0.85 | 2 |  | 7 |  | x | 4 | [8 empty] | Produktblatt des Herstellers |  |  | d
1923 | Melaminharzschaumstoff, willtec | Absorber RONDO | T | pinta acoustic gmbh Otto-Hahn-Straße 7 82216 Maisach, Germany info +49(0)8141.8888-0 fax +49(0)8141.8888-555 www.pinta-acoustic.de |  | Ø230 mm |  | 1200 mm | RMA 400 / 770 | 9,5±1,5 kg/m³ | [5 empty] | 0.39 | 0.33 | 0.33 | 0.46 | 0.69 | 0.85 | 0.87 | 0.95 | 0.92 | 0.94 | 0.94 | 0.85 | 0.88 | 0.86 | 0.92 | 0.85 | 0.89 | 0.93 |  |  | 0.7766667 | 0.82 | 0.875 | 1.067073 | 500 | 0.95 | 2 |  | 7 |  | x | 4 | [8 empty] | Produktblatt des Herstellers |  |  | d
1924 | Melaminharzschaumstoff, willtec | Absorber RONDO | T | pinta acoustic gmbh Otto-Hahn-Straße 7 82216 Maisach, Germany info +49(0)8141.8888-0 fax +49(0)8141.8888-555 www.pinta-acoustic.de |  | Ø150 mm |  | 1000 mm | RMA 720 / 830 | 9,5±1,5 kg/m³ | [5 empty] | 0.08 | 0.1 | 0.07 | 0.15 | 0.23 | 0.37 | 0.47 | 0.59 | 0.58 | 0.56 | 0.59 | 0.61 | 0.56 | 0.53 | 0.51 | 0.48 | 0.48 | 0.47 |  |  | 0.42 | 0.41 | 0.505 | 1.231707 | 1250 | 0.61 | 2 |  | 7 |  | x | 4 | [8 empty] | Produktblatt des Herstellers |  |  | d
1925 | Melaminharzschaumstoff, willtec | Absorber RONDO | T | pinta acoustic gmbh Otto-Hahn-Straße 7 82216 Maisach, Germany info +49(0)8141.8888-0 fax +49(0)8141.8888-555 www.pinta-acoustic.de |  | Ø150 mm |  | 1000 mm | RMA 600 / 830 | 9,5±1,5 kg/m³ | [5 empty] | 0.11 | 0.06 | 0.05 | 0.16 | 0.24 | 0.43 | 0.55 | 0.6 | 0.66 | 0.65 | 0.69 | 0.62 | 0.69 | 0.61 | 0.59 | 0.55 | 0.59 | 0.44 |  |  | 0.465 | 0.42 | 0.6 | 1.428571 | 1000 | 0.69 | 2 |  | 7 |  | x | 4 | [8 empty] | Produktblatt des Herstellers |  |  | d
1926 | Melaminharzschaumstoff, willtec | Absorber RONDO | T | pinta acoustic gmbh Otto-Hahn-Straße 7 82216 Maisach, Germany info +49(0)8141.8888-0 fax +49(0)8141.8888-555 www.pinta-acoustic.de |  | Ø150 mm |  | 1000 mm | RMA 400 / 830 | 9,5±1,5 kg/m³ | [5 empty] | 0.12 | 0.11 | 0.06 | 0.22 | 0.35 | 0.52 | 0.65 | 0.76 | 0.8 | 0.83 | 0.87 | 0.8 | 0.76 | 0.76 | 0.73 | 0.61 | 0.74 | 0.56 |  |  | 0.5983333 | 0.555 | 0.75 | 1.351351 | 1000 | 0.87 | 2 |  | 7 |  | x | 4 | [8 empty] | Produktblatt des Herstellers |  |  | d
1927 | Melaminharzschaumstoff | Absorber WETROOM |  | pinta acoustic gmbh Otto-Hahn-Straße 7 82216 Maisach, Germany info +49(0)8141.8888-0 fax +49(0)8141.8888-555 www.pinta-acoustic.de |  | 50 mm |  | 1200 x 600 mm | RMA 400 / 1400 | 9,5±1,5 kg/m³ | [6 empty] | 0.25 |  |  | 0.65 |  |  | 1 |  |  | 1 |  |  | 1 |  |  | 1 |  |  |  | 0.8166667 | 0.825 | 1 | 1.212121 | 500 | 1 | 2 |  | 7 |  | x | 3 | [8 empty] | Produktblatt des Herstellers |  |  | d
1928 | Melaminharzschaumstoff | Absorber WETROOM |  | pinta acoustic gmbh Otto-Hahn-Straße 7 82216 Maisach, Germany info +49(0)8141.8888-0 fax +49(0)8141.8888-555 www.pinta-acoustic.de |  | 50 mm |  | 1200 x 600 mm | RMA 600 / 1400 | 9,5±1,5 kg/m³ | [6 empty] | 0.2 |  |  | 0.5 |  |  | 1 |  |  | 1 |  |  | 1 |  |  | 0.7 |  |  |  | 0.7333333 | 0.75 | 0.85 | 1.133333 | 500 | 1 | 2 |  | 7 |  | x | 3 | [8 empty] | Produktblatt des Herstellers |  |  | d
1929 | Melaminharzschaumstoff | Absorber WETROOM |  | pinta acoustic gmbh Otto-Hahn-Straße 7 82216 Maisach, Germany info +49(0)8141.8888-0 fax +49(0)8141.8888-555 www.pinta-acoustic.de |  | 50 mm |  | 1200 x 600 mm | RMA 720 / 1400 | 9,5±1,5 kg/m³ | [6 empty] | 0.15 |  |  | 0.4 |  |  | 0.85 |  |  | 1 |  |  | 0.95 |  |  | 0.6 |  |  |  | 0.6583333 | 0.625 | 0.775 | 1.24 | 1000 | 1 | 2 |  | 7 |  | x | 3 | [8 empty] | Produktblatt des Herstellers |  |  | d
1930 | Melaminharzschaumstoff mit sichtseitiger Vlieskaschierung und rückseitiger Aluminiumverbundfolie, willtec / Vlies | ACOUSTIC PANEL |  | pinta acoustic gmbh Otto-Hahn-Straße 7 82216 Maisach, Germany info +49(0)8141.8888-0 fax +49(0)8141.8888-555 www.pinta-acoustic.de |  | 100 mm |  | 1250 x 625 mm | 0 | 9,5±1,5 kg/m³ | [5 empty] | 0.28 | 0.68 | 0.74 | 0.87 | 1.07 | 1.21 | 1.22 | 1.08 | 1.01 | 0.98 | 0.99 | 0.91 | 0.92 | 0.97 | 0.94 | 0.89 | 0.89 | 0.94 |  |  | 0.9466667 | 1.075 | 0.93 | 0.8651163 | 400 | 1.22 | 2 |  | 7 |  | x | 1 | [8 empty] | Produktblatt des Herstellers |  |  | d
1931 | Melaminharzschaumstoff mit sichtseitiger Vlieskaschierung und rückseitiger Aluminiumverbundfolie, willtec / Vlies | ACOUSTIC PANEL |  | pinta acoustic gmbh Otto-Hahn-Straße 7 82216 Maisach, Germany info +49(0)8141.8888-0 fax +49(0)8141.8888-555 www.pinta-acoustic.de |  | 90 mm |  | 1250 x 625 mm | 0 | 9,5±1,5 kg/m³ | [5 empty] | 0.18 | 0.6 | 0.7 | 0.95 | 1.04 | 1.1 | 1.06 | 1.09 | 1.07 | 1.03 | 1.02 | 1 | 0.93 | 0.92 | 0.94 | 0.92 | 0.89 | 0.97 |  |  | 0.9266667 | 1.065 | 0.905 | 0.8497653 | 315 | 1.1 | 2 |  | 7 |  | x | 1 | [8 empty] | Produktblatt des Herstellers |  |  | d
1932 | Melaminharzschaumstoff mit sichtseitiger Vlieskaschierung und rückseitiger Aluminiumverbundfolie, willtec / Vlies | ACOUSTIC PANEL |  | pinta acoustic gmbh Otto-Hahn-Straße 7 82216 Maisach, Germany info +49(0)8141.8888-0 fax +49(0)8141.8888-555 www.pinta-acoustic.de |  | 80 mm |  | 1250 x 625 mm | 0 | 9,5±1,5 kg/m³ | [5 empty] | 0.2 | 0.53 | 0.53 | 0.74 | 1.08 | 1.15 | 1.08 | 1.11 | 1.18 | 0.99 | 1.05 | 1 | 0.95 | 0.97 | 0.95 | 0.94 | 1 | 0.97 |  |  | 0.9566667 | 1.095 | 0.985 | 0.8995434 | 630 | 1.18 | 2 |  | 7 |  | x | 1 | [8 empty] | Produktblatt des Herstellers |  |  | d
1933 | Melaminharzschaumstoff mit sichtseitiger Vlieskaschierung und rückseitiger Aluminiumverbundfolie, willtec / Vlies | ACOUSTIC PANEL |  | pinta acoustic gmbh Otto-Hahn-Straße 7 82216 Maisach, Germany info +49(0)8141.8888-0 fax +49(0)8141.8888-555 www.pinta-acoustic.de |  | 70 mm |  | 1250 x 625 mm | 0 | 9,5±1,5 kg/m³ | [5 empty] | 0.22 | 0.53 | 0.56 | 0.68 | 0.72 | 1.08 | 1.06 | 1.11 | 1.1 | 1.03 | 1.08 | 0.95 | 0.9 | 0.94 | 0.93 | 0.95 | 0.96 | 1 |  |  | 0.89 | 0.915 | 0.95 | 1.038251 | 500 | 1.11 | 2 |  | 7 |  | x | 1 | [8 empty] | Produktblatt des Herstellers |  |  | d
1934 | Melaminharzschaumstoff mit sichtseitiger Vlieskaschierung und rückseitiger Aluminiumverbundfolie, willtec / Vlies | ACOUSTIC PANEL |  | pinta acoustic gmbh Otto-Hahn-Straße 7 82216 Maisach, Germany info +49(0)8141.8888-0 fax +49(0)8141.8888-555 www.pinta-acoustic.de |  | 60 mm |  | 1250 x 625 mm | 0 | 9,5±1,5 kg/m³ | [5 empty] | 0.27 | 0.31 | 0.38 | 0.63 | 0.75 | 0.84 | 1.01 | 1 | 1.02 | 1.05 | 1.04 | 0.93 | 0.92 | 0.95 | 0.88 | 0.87 | 0.9 | 0.91 |  |  | 0.825 | 0.875 | 0.925 | 1.057143 | 800 | 1.05 | 2 |  | 7 |  | x | 1 | [8 empty] | Produktblatt des Herstellers |  |  | d
1935 | Melaminharzschaumstoff mit sichtseitiger Vlieskaschierung und rückseitiger Aluminiumverbundfolie, willtec / Vlies | ACOUSTIC PANEL |  | pinta acoustic gmbh Otto-Hahn-Straße 7 82216 Maisach, Germany info +49(0)8141.8888-0 fax +49(0)8141.8888-555 www.pinta-acoustic.de |  | 50 mm |  | 1250 x 625 mm | 0 | 9,5±1,5 kg/m³ | [5 empty] | 0.17 | 0.31 | 0.36 | 0.43 | 0.58 | 0.78 | 0.84 | 1 | 1.02 | 0.99 | 1.03 | 0.96 | 0.98 | 0.93 | 0.86 | 0.86 | 0.9 | 0.96 |  |  | 0.7916667 | 0.79 | 0.915 | 1.158228 | 1000 | 1.03 | 2 |  | 7 |  | x | 1 | [8 empty] | Produktblatt des Herstellers |  |  | d
1936 | Melaminharzschaumstoff mit sichtseitiger Vlieskaschierung und rückseitiger Aluminiumverbundfolie, willtec / Vlies | ACOUSTIC PANEL |  | pinta acoustic gmbh Otto-Hahn-Straße 7 82216 Maisach, Germany info +49(0)8141.8888-0 fax +49(0)8141.8888-555 www.pinta-acoustic.de |  | 40 mm |  | 1250 x 625 mm | 0 | 9,5±1,5 kg/m³ | [5 empty] | 0.17 | 0.31 | 0.32 | 0.41 | 0.52 | 0.77 | 0.8 | 0.94 | 0.99 | 1 | 1.04 | 1.02 | 0.91 | 0.91 | 0.85 | 0.82 | 0.87 | 0.91 |  |  | 0.765 | 0.73 | 0.89 | 1.219178 | 1000 | 1.04 | 2 |  | 7 |  | x | 1 | [8 empty] | Produktblatt des Herstellers |  |  | d
1937 | Melaminharzschaumstoff mit sichtseitiger Vlieskaschierung und rückseitiger Aluminiumverbundfolie, willtec / Vlies | ACOUSTIC PANEL |  | pinta acoustic gmbh Otto-Hahn-Straße 7 82216 Maisach, Germany info +49(0)8141.8888-0 fax +49(0)8141.8888-555 www.pinta-acoustic.de |  | 30 mm |  | 1250 x 625 mm | 0 | 9,5±1,5 kg/m³ | [5 empty] | 0.08 | 0.18 | 0.21 | 0.31 | 0.46 | 0.55 | 0.62 | 0.67 | 0.79 | 0.86 | 0.9 | 0.98 | 0.97 | 0.97 | 0.88 | 0.88 | 0.81 | 0.84 |  |  | 0.665 | 0.565 | 0.89 | 1.575221 | 1250 | 0.98 | 2 |  | 7 |  | x | 1 | [8 empty] | Produktblatt des Herstellers |  |  | d
1938 | Melaminharzschaumstoff mit sichtseitiger Vlieskaschierung und rückseitiger Aluminiumverbundfolie, willtec / Vlies | ACOUSTIC PANEL |  | pinta acoustic gmbh Otto-Hahn-Straße 7 82216 Maisach, Germany info +49(0)8141.8888-0 fax +49(0)8141.8888-555 www.pinta-acoustic.de |  | 20 mm |  | 1250 x 625 mm | 0 | 9,5±1,5 kg/m³ | [5 empty] | 0.12 | 0.11 | 0.17 | 0.25 | 0.29 | 0.45 | 0.51 | 0.61 | 0.63 | 0.75 | 0.76 | 0.88 | 0.88 | 0.93 | 0.95 | 0.89 | 0.84 | 0.82 |  |  | 0.59 | 0.45 | 0.885 | 1.966667 | 2500 | 0.95 | 2 |  | 7 |  | x | [9 empty] | Produktblatt des Herstellers |  |  | d
1939 | Melaminharzschaumstoff mit sichtseitiger Vlieskaschierung und rückseitiger Aluminiumverbundfolie, willtec / Vlies | ACOUSTIC PANEL |  | pinta acoustic gmbh Otto-Hahn-Straße 7 82216 Maisach, Germany info +49(0)8141.8888-0 fax +49(0)8141.8888-555 www.pinta-acoustic.de |  | 10 mm |  | 1250 x 625 mm | 0 | 9,5±1,5 kg/m³ | [5 empty] | 0.13 | 0.13 | 0.13 | 0.1 | 0.15 | 0.23 | 0.32 | 0.35 | 0.42 | 0.49 | 0.53 | 0.58 | 0.67 | 0.75 | 0.86 | 0.85 | 0.82 | 0.81 |  |  | 0.455 | 0.25 | 0.785 | 3.14 | 2500 | 0.86 | 2 |  | 7 |  | x | [9 empty] | Produktblatt des Herstellers |  |  | d
1940 | Melaminharzschaumstoff, willtec | Absorber LINEAR |  | pinta acoustic gmbh Otto-Hahn-Straße 7 82216 Maisach, Germany info +49(0)8141.8888-0 fax +49(0)8141.8888-555 www.pinta-acoustic.de |  | 50 mm |  | 1250 x 100 mm | RMA 100 / 0 | 9,5±1,5 kg/m³ | [5 empty] | 0.27 | 0.31 | 0.36 | 0.55 | 0.65 | 0.8 | 0.79 | 0.84 | 0.93 | 0.97 | 1 | 0.95 | 1 | 1.05 | 1.06 | 1.06 | 0.97 | 0.97 |  |  | 0.8033333 | 0.745 | 1.01 | 1.355705 | 2500 | 1.06 | 2 |  | 7 |  | x | 4 | [8 empty] | Produktblatt des Herstellers |  |  | d
1941 | Melaminharzschaumstoff, willtec | Absorber LINEAR |  | pinta acoustic gmbh Otto-Hahn-Straße 7 82216 Maisach, Germany info +49(0)8141.8888-0 fax +49(0)8141.8888-555 www.pinta-acoustic.de |  | 50 mm |  | 1250 x 150 mm | RMA 150 / 0 | 9,5±1,5 kg/m³ | [5 empty] | 0.3 | 0.32 | 0.33 | 0.49 | 0.61 | 0.75 | 0.71 | 0.83 | 0.89 | 0.91 | 0.97 | 1.03 | 1.06 | 1.07 | 1.02 | 1.02 | 0.97 | 0.95 |  |  | 0.795 | 0.72 | 1.02 | 1.416667 | 2000 | 1.07 | 2 |  | 7 |  | x | 4 | [8 empty] | Produktblatt des Herstellers |  |  | d
1942 | Melaminharzschaumstoff, willtec | Absorber LINEAR |  | pinta acoustic gmbh Otto-Hahn-Straße 7 82216 Maisach, Germany info +49(0)8141.8888-0 fax +49(0)8141.8888-555 www.pinta-acoustic.de |  | 50 mm |  | 1250 x 200 mm | RMA 200 / 0 | 9,5±1,5 kg/m³ | [5 empty] | 0.26 | 0.32 | 0.37 | 0.56 | 0.65 | 0.65 | 0.75 | 0.84 | 0.84 | 0.95 | 1.01 | 1.13 | 1.1 | 1.12 | 1.07 | 1.08 | 1.01 | 0.99 |  |  | 0.825 | 0.745 | 1.065 | 1.42953 | 1250 | 1.13 | 2 |  | 7 |  | x | 4 | [8 empty] | Produktblatt des Herstellers |  |  | d
1943 | Melaminharzschaumstoff mit mineral. Imprägnierung, willtec | PLANO A2 |  | pinta acoustic gmbh Otto-Hahn-Straße 7 82216 Maisach, Germany info +49(0)8141.8888-0 fax +49(0)8141.8888-555 www.pinta-acoustic.de |  | 20 mm |  | variabel | 0 | 80 (±10%) kg/m³ | [5 empty] | 0.04 | 0.02 | 0.07 | 0.09 | 0.16 | 0.21 | 0.3 | 0.38 | 0.48 | 0.51 | 0.57 | 0.58 | 0.64 | 0.68 | 0.75 | 0.76 | 0.82 | 0.85 |  |  | 0.4383333 | 0.27 | 0.75 | 2.777778 | 5000 | 0.85 | 4 |  | 7 |  | x | 4 | [8 empty] | Produktblatt des Herstellers |  |  | d
1944 | Melaminharzschaumstoff mit mineral. Imprägnierung, willtec | PLANO A2 |  | pinta acoustic gmbh Otto-Hahn-Straße 7 82216 Maisach, Germany info +49(0)8141.8888-0 fax +49(0)8141.8888-555 www.pinta-acoustic.de |  | 40 mm |  | variabel | 0 | 80 (±10%) kg/m³ | [5 empty] | 0.09 | 0.1 | 0.18 | 0.26 | 0.35 | 0.52 | 0.64 | 0.71 | 0.77 | 0.79 | 0.83 | 0.84 | 0.87 | 0.9 | 0.9 | 0.89 | 0.89 | 0.9 |  |  | 0.63 | 0.53 | 0.895 | 1.688679 | 2000 | 0.9 | 2 |  | 7 |  | x | 4 | [8 empty] | Produktblatt des Herstellers |  |  | d
1945 | Melaminharzschaumstoff mit mineral. Imprägnierung, willtec | PLANO A2 |  | pinta acoustic gmbh Otto-Hahn-Straße 7 82216 Maisach, Germany info +49(0)8141.8888-0 fax +49(0)8141.8888-555 www.pinta-acoustic.de |  | 50 mm |  | variabel | 0 | 80 (±10%) kg/m³ | [5 empty] | 0.13 | 0.14 | 0.27 | 0.35 | 0.49 | 0.71 | 0.81 | 0.86 | 0.88 | 0.88 | 0.92 | 0.9 | 0.89 | 0.92 | 0.91 | 0.91 | 0.91 | 0.9 |  |  | 0.7066667 | 0.675 | 0.915 | 1.355556 | 1000 | 0.92 | 2 |  | 7 |  | x | 4 | [8 empty] | Produktblatt des Herstellers |  |  | d
1946 | Melaminharzschaumstoff mit mineral. Imprägnierung, willtec | PLANO A2 |  | pinta acoustic gmbh Otto-Hahn-Straße 7 82216 Maisach, Germany info +49(0)8141.8888-0 fax +49(0)8141.8888-555 www.pinta-acoustic.de |  | 10 mm |  | variabel | 0 | 80 (±10%) kg/m³ | [5 empty] | 0.01 | 0.03 | 0.05 | 0.06 | 0.07 | 0.11 | 0.14 | 0.21 | 0.22 | 0.34 | 0.38 | 0.46 | 0.51 | 0.54 | 0.66 | 0.67 | 0.7 | 0.75 |  |  | 0.3216667 | 0.14 | 0.62 | 4.428571 | 5000 | 0.75 | 4 |  | 7 |  | x | 4 | [8 empty] | Produktblatt des Herstellers |  |  | d
1947 | Melaminharzschaumstoff, willtec | PLANO |  | pinta acoustic gmbh Otto-Hahn-Straße 7 82216 Maisach, Germany info +49(0)8141.8888-0 fax +49(0)8141.8888-555 www.pinta-acoustic.de |  | 20 mm |  | 1250 x 1250 mm | 0 | 9,5±1,5 kg/m³ | [5 empty] | 0.1 | 0.16 | 0.16 | 0.09 | 0.21 | 0.24 | 0.26 | 0.4 | 0.47 | 0.53 | 0.66 | 0.71 | 0.7 | 0.77 | 0.84 | 0.79 | 0.89 | 0.88 |  |  | 0.515 | 0.305 | 0.83 | 2.721311 | 4000 | 0.89 | 2 |  | 7 |  | x | 4 | [8 empty] | Produktblatt des Herstellers |  |  | d
1948 | Melaminharzschaumstoff, willtec | PLANO |  | pinta acoustic gmbh Otto-Hahn-Straße 7 82216 Maisach, Germany info +49(0)8141.8888-0 fax +49(0)8141.8888-555 www.pinta-acoustic.de |  | 50 mm |  | 1250 x 1250 mm | 0 | 9,5±1,5 kg/m³ | [5 empty] | 0.14 | 0.29 | 0.43 | 0.47 | 0.48 | 0.69 | 0.8 | 0.97 | 0.89 | 0.96 | 0.92 | 0.89 | 0.86 | 0.86 | 0.91 | 0.88 | 0.89 | 0.95 |  |  | 0.735 | 0.725 | 0.875 | 1.206897 | 500 | 0.97 | 2 |  | 7 |  | x | 4 | [8 empty] | Produktblatt des Herstellers |  |  | d
1949 | Melaminharzschaumstoff, willtec | PLANO |  | pinta acoustic gmbh Otto-Hahn-Straße 7 82216 Maisach, Germany info +49(0)8141.8888-0 fax +49(0)8141.8888-555 www.pinta-acoustic.de |  | 80 mm |  | 1250 x 1250 mm | 0 | 9,5±1,5 kg/m³ | [5 empty] | 0.21 | 0.31 | 0.52 | 0.64 | 0.98 | 1.03 | 1.02 | 1.01 | 0.99 | 0.99 | 0.96 | 0.97 | 0.96 | 0.96 | 1 | 0.94 | 0.95 | 0.99 |  |  | 0.8616667 | 0.995 | 0.955 | 0.959799 | 315 | 1.03 | 2 |  | 7 |  | x | 4 | [8 empty] | Produktblatt des Herstellers |  |  | d
1950 | Melaminharzschaumstoff, willtec | PLANO |  | pinta acoustic gmbh Otto-Hahn-Straße 7 82216 Maisach, Germany info +49(0)8141.8888-0 fax +49(0)8141.8888-555 www.pinta-acoustic.de |  | 10 mm |  | 1250 x 625 mm | 0 | 9,5±1,5 kg/m³ | [5 empty] | 0.05 | 0.07 | 0.06 | 0.05 | 0.07 | 0.11 | 0.14 | 0.24 | 0.26 | 0.33 | 0.4 | 0.46 | 0.52 | 0.59 | 0.65 | 0.7 | 0.69 | 0.71 |  |  | 0.3433333 | 0.155 | 0.64 | 4.129032 | 5000 | 0.71 | 4 |  | 7 |  | x | 4 | [8 empty] | Produktblatt des Herstellers |  |  | d
1951 | Melaminharzschaumstoff, willtec H | PLANO H |  | pinta acoustic gmbh Otto-Hahn-Straße 7 82216 Maisach, Germany info +49(0)8141.8888-0 fax +49(0)8141.8888-555 www.pinta-acoustic.de |  | 20 mm |  | 1250 x 1250 mm | 0 | 9,5±1,5 kg/m³ | [5 empty] | 0.03 | 0.08 | 0.16 | 0.13 | 0.2 | 0.26 | 0.27 | 0.42 | 0.49 | 0.53 | 0.62 | 0.69 | 0.72 | 0.76 | 0.81 | 0.8 | 0.86 | 0.84 |  |  | 0.49 | 0.31 | 0.81 | 2.612903 | 4000 | 0.86 | 2 |  | 7 |  | x | 3 | 4 | [7 empty] | Produktblatt des Herstellers |  |  | d
1952 | Melaminharzschaumstoff, willtec H | PLANO H |  | pinta acoustic gmbh Otto-Hahn-Straße 7 82216 Maisach, Germany info +49(0)8141.8888-0 fax +49(0)8141.8888-555 www.pinta-acoustic.de |  | 50 mm |  | 1250 x 1250 mm | 0 | 9,5±1,5 kg/m³ | [5 empty] | 0.11 | 0.24 | 0.29 | 0.33 | 0.51 | 0.6 | 0.75 | 0.85 | 0.89 | 0.91 | 0.91 | 0.89 | 0.94 | 0.96 | 1 | 0.94 | 0.94 | 0.97 |  |  | 0.735 | 0.68 | 0.95 | 1.397059 | 2500 | 1 | 2 |  | 7 |  | x | 3 | 4 | [7 empty] | Produktblatt des Herstellers |  |  | d
1953 | Melaminharzschaumstoff, willtec | AMBIENT V |  | pinta acoustic gmbh Otto-Hahn-Straße 7 82216 Maisach, Germany info +49(0)8141.8888-0 fax +49(0)8141.8888-555 www.pinta-acoustic.de |  | 47 mm |  | variabel | 0 | 9,5±1,5 kg/m³ | [5 empty] | 0.09 | 0.14 | 0.19 | 0.27 | 0.48 | 0.6 | 0.71 | 0.79 | 0.9 | 0.97 | 1.03 | 1.06 | 1 | 1.05 | 1.05 | 1.09 | 1.07 | 1.06 |  |  | 0.76 | 0.635 | 1.06 | 1.669291 | 3150 | 1.09 | 2 |  | 7 |  | x | 4 | [8 empty] | Produktblatt des Herstellers |  |  | d
1954 | Melaminharzschaumstoff, willtec | AMBIENT V |  | pinta acoustic gmbh Otto-Hahn-Straße 7 82216 Maisach, Germany info +49(0)8141.8888-0 fax +49(0)8141.8888-555 www.pinta-acoustic.de |  | 35 mm |  | 625 x 625 mm | 0 | 9,5±1,5 kg/m³ | [5 empty] | 0.08 | 0.14 | 0.2 | 0.18 | 0.35 | 0.44 | 0.55 | 0.67 | 0.76 | 0.79 | 0.82 | 0.87 | 0.87 | 0.89 | 0.96 | 0.87 | 0.89 | 0.97 |  |  | 0.6266667 | 0.51 | 0.89 | 1.745098 | 5000 | 0.97 | 2 |  | 7 |  | x | 4 | [8 empty] | Produktblatt des Herstellers |  |  | d
1955 | Stahlblech, verzinkt, mit Glas-Zellstoffvlies als Segel, Montage mit Abstand zur Wand | SQUARELINE |  | pinta acoustic gmbh Otto-Hahn-Straße 7 82216 Maisach, Germany info +49(0)8141.8888-0 fax +49(0)8141.8888-555 www.pinta-acoustic.de |  | 1 mm |  | variabel | 100 mm | 2,5 - 2,9 kg/m² | [6 empty] | 0.05 |  |  | 0.05 |  |  | 0.15 |  |  | 0.4 |  |  | 0.35 |  |  | 0.35 |  |  |  | 0.225 | 0.1 | 0.35 | 3.5 | 1000 | 0.4 | 4 |  | 5 |  | x | 4 | [8 empty] | Produktblatt des Herstellers |  |  | d
1956 | Stahlblech, verzinkt, mit Glas-Zellstoffvlies als Segel, Montage mit Abstand zur Wand | SQUARELINE |  | pinta acoustic gmbh Otto-Hahn-Straße 7 82216 Maisach, Germany info +49(0)8141.8888-0 fax +49(0)8141.8888-555 www.pinta-acoustic.de |  | 1 mm |  | variabel | 200 mm | 2,5 - 2,9 kg/m² | [6 empty] | 0.1 |  |  | 0.15 |  |  | 0.25 |  |  | 0.4 |  |  | 0.35 |  |  | 0.35 |  |  |  | 0.2666667 | 0.2 | 0.35 | 1.75 | 1000 | 0.4 | 2 |  | 5 |  | x | 4 | [8 empty] | Produktblatt des Herstellers |  |  | d
1957 | Stahlblech, verzinkt, mit Glas-Zellstoffvlies als Segel, Montage mit Abstand zur Wand | SQUARELINE |  | pinta acoustic gmbh Otto-Hahn-Straße 7 82216 Maisach, Germany info +49(0)8141.8888-0 fax +49(0)8141.8888-555 www.pinta-acoustic.de |  | 1 mm |  | variabel | 300 mm | 2,5 - 2,9 kg/m² | [6 empty] | 0.1 |  |  | 0.15 |  |  | 0.25 |  |  | 0.4 |  |  | 0.35 |  |  | 0.4 |  |  |  | 0.275 | 0.2 | 0.375 | 1.875 | 1000 | 0.4 | 2 |  | 5 |  | x | 4 | [8 empty] | Produktblatt des Herstellers |  |  | d
1958 | Stahlblech, verzinkt, mit Glas-Zellstoffvlies als Segel, Montage mit Abstand zur Wand | SQUARELINE |  | pinta acoustic gmbh Otto-Hahn-Straße 7 82216 Maisach, Germany info +49(0)8141.8888-0 fax +49(0)8141.8888-555 www.pinta-acoustic.de |  | 1 mm |  | variabel | 500 mm | 2,5 - 2,9 kg/m² | [6 empty] | 0.15 |  |  | 0.2 |  |  | 0.4 |  |  | 0.4 |  |  | 0.35 |  |  | 0.4 |  |  |  | 0.3166667 | 0.3 | 0.375 | 1.25 | 500 | 0.4 | 2 |  | 5 |  | x | 4 | [8 empty] | Produktblatt des Herstellers |  |  | d
1959 | Stahlblech, verzinkt, mit Glas-Zellstoffvlies als Segel, Wand-zu-Wand Lösung | SQUARELINE |  | pinta acoustic gmbh Otto-Hahn-Straße 7 82216 Maisach, Germany info +49(0)8141.8888-0 fax +49(0)8141.8888-555 www.pinta-acoustic.de |  | 1 mm |  | variabel | 100 mm | 2,5 - 2,9 kg/m² | [6 empty] | 0.05 |  |  | 0.05 |  |  | 0.25 |  |  | 0.4 |  |  | 0.35 |  |  | 0.35 |  |  |  | 0.2416667 | 0.15 | 0.35 | 2.333333 | 1000 | 0.4 | 2 |  | 5 |  | x | 4 | [8 empty] | Produktblatt des Herstellers |  |  | d
1960 | Stahlblech, verzinkt, mit Glas-Zellstoffvlies als Segel, Wand-zu-Wand Lösung | SQUARELINE |  | pinta acoustic gmbh Otto-Hahn-Straße 7 82216 Maisach, Germany info +49(0)8141.8888-0 fax +49(0)8141.8888-555 www.pinta-acoustic.de |  | 1 mm |  | variabel | 200 mm | 2,5 - 2,9 kg/m² | [6 empty] | 0.15 |  |  | 0.2 |  |  | 0.35 |  |  | 0.4 |  |  | 0.35 |  |  | 0.4 |  |  |  | 0.3083333 | 0.275 | 0.375 | 1.363636 | 1000 | 0.4 | 2 |  | 5 |  | x | 4 | [8 empty] | Produktblatt des Herstellers |  |  | d
1961 | Stahlblech, verzinkt, mit Glas-Zellstoffvlies als Segel, Wand-zu-Wand Lösung | SQUARELINE |  | pinta acoustic gmbh Otto-Hahn-Straße 7 82216 Maisach, Germany info +49(0)8141.8888-0 fax +49(0)8141.8888-555 www.pinta-acoustic.de |  | 1 mm |  | variabel | 300 mm | 2,5 - 2,9 kg/m² | [6 empty] | 0.15 |  |  | 0.3 |  |  | 0.35 |  |  | 0.4 |  |  | 0.4 |  |  | 0.4 |  |  |  | 0.3333333 | 0.325 | 0.4 | 1.230769 | 1000 | 0.4 | 2 |  | 5 |  | x | 4 | [8 empty] | Produktblatt des Herstellers |  |  | d
1962 | Stahlblech, verzinkt, mit Glas-Zellstoffvlies als Segel, Wand-zu-Wand Lösung | SQUARELINE |  | pinta acoustic gmbh Otto-Hahn-Straße 7 82216 Maisach, Germany info +49(0)8141.8888-0 fax +49(0)8141.8888-555 www.pinta-acoustic.de |  | 1 mm |  | variabel | 500 mm | 2,5 - 2,9 kg/m² | [6 empty] | 0.2 |  |  | 0.3 |  |  | 0.35 |  |  | 0.45 |  |  | 0.4 |  |  | 0.45 |  |  |  | 0.3583333 | 0.325 | 0.425 | 1.307692 | 1000 | 0.45 | 2 |  | 5 |  | x | 4 | [8 empty] | Produktblatt des Herstellers |  |  | d
1963 | Stahlblech, verzinkt, mit Kassetteneinlage d=5mm als Segel, Montage mit Abstand zur Wand | SQUARELINE |  | pinta acoustic gmbh Otto-Hahn-Straße 7 82216 Maisach, Germany info +49(0)8141.8888-0 fax +49(0)8141.8888-555 www.pinta-acoustic.de |  | 5 mm |  | variabel | 100 mm | 2,5 - 2,9 kg/m² | [6 empty] | 0.05 |  |  | 0.05 |  |  | 0.2 |  |  | 0.35 |  |  | 0.35 |  |  | 0.45 |  |  |  | 0.2416667 | 0.125 | 0.4 | 3.2 | 4000 | 0.45 | 2 |  | 5 |  | x | 4 | [8 empty] | Produktblatt des Herstellers |  |  | d
1964 | Stahlblech, verzinkt, mit Kassetteneinlage d=5mm als Segel, Montage mit Abstand zur Wand | SQUARELINE |  | pinta acoustic gmbh Otto-Hahn-Straße 7 82216 Maisach, Germany info +49(0)8141.8888-0 fax +49(0)8141.8888-555 www.pinta-acoustic.de |  | 5 mm |  | variabel | 200 mm | 2,5 - 2,9 kg/m² | [6 empty] | 0.1 |  |  | 0.15 |  |  | 0.25 |  |  | 0.3 |  |  | 0.4 |  |  | 0.45 |  |  |  | 0.275 | 0.2 | 0.425 | 2.125 | 4000 | 0.45 | 2 |  | 5 |  | x | 4 | [8 empty] | Produktblatt des Herstellers |  |  | d
1965 | Stahlblech, verzinkt, mit Kassetteneinlage d=5mm als Segel, Montage mit Abstand zur Wand | SQUARELINE |  | pinta acoustic gmbh Otto-Hahn-Straße 7 82216 Maisach, Germany info +49(0)8141.8888-0 fax +49(0)8141.8888-555 www.pinta-acoustic.de |  | 5 mm |  | variabel | 300 mm | 2,5 - 2,9 kg/m² | [6 empty] | 0.11 |  |  | 0.15 |  |  | 0.2 |  |  | 0.3 |  |  | 0.4 |  |  | 0.45 |  |  |  | 0.2683333 | 0.175 | 0.425 | 2.428571 | 4000 | 0.45 | 2 |  | 5 |  | x | 4 | [8 empty] | Produktblatt des Herstellers |  |  | d
1966 | Stahlblech, verzinkt, mit Kassetteneinlage d=5mm als Segel, Montage mit Abstand zur Wand | SQUARELINE |  | pinta acoustic gmbh Otto-Hahn-Straße 7 82216 Maisach, Germany info +49(0)8141.8888-0 fax +49(0)8141.8888-555 www.pinta-acoustic.de |  | 5 mm |  | variabel | 500 mm | 2,5 - 2,9 kg/m² | [6 empty] | 0.2 |  |  | 0.25 |  |  | 0.25 |  |  | 0.3 |  |  | 0.4 |  |  | 0.5 |  |  |  | 0.3166667 | 0.25 | 0.45 | 1.8 | 4000 | 0.5 | 2 |  | 5 |  | x | 4 | [8 empty] | Produktblatt des Herstellers |  |  | d
1967 | Stahlblech, verzinkt, mit Kassetteneinlage d=5mm als Segel, Wand-zu-Wand Lösung | SQUARELINE |  | pinta acoustic gmbh Otto-Hahn-Straße 7 82216 Maisach, Germany info +49(0)8141.8888-0 fax +49(0)8141.8888-555 www.pinta-acoustic.de |  | 5 mm |  | variabel | 100 mm | 2,5 - 2,9 kg/m² | [6 empty] | 0.1 |  |  | 0.15 |  |  | 0.25 |  |  | 0.35 |  |  | 0.35 |  |  | 0.45 |  |  |  | 0.275 | 0.2 | 0.4 | 2 | 4000 | 0.45 | 2 |  | 5 |  | x | 4 | [8 empty] | Produktblatt des Herstellers |  |  | d
1968 | Stahlblech, verzinkt, mit Kassetteneinlage d=5mm als Segel, Wand-zu-Wand Lösung | SQUARELINE |  | pinta acoustic gmbh Otto-Hahn-Straße 7 82216 Maisach, Germany info +49(0)8141.8888-0 fax +49(0)8141.8888-555 www.pinta-acoustic.de |  | 5 mm |  | variabel | 200 mm | 2,5 - 2,9 kg/m² | [6 empty] | 0.15 |  |  | 0.2 |  |  | 0.35 |  |  | 0.4 |  |  | 0.4 |  |  | 0.45 |  |  |  | 0.325 | 0.275 | 0.425 | 1.545455 | 4000 | 0.45 | 2 |  | 5 |  | x | 4 | [8 empty] | Produktblatt des Herstellers |  |  | d
1969 | Stahlblech, verzinkt, mit Kassetteneinlage d=5mm als Segel, Wand-zu-Wand Lösung | SQUARELINE |  | pinta acoustic gmbh Otto-Hahn-Straße 7 82216 Maisach, Germany info +49(0)8141.8888-0 fax +49(0)8141.8888-555 www.pinta-acoustic.de |  | 5 mm |  | variabel | 300 mm | 2,5 - 2,9 kg/m² | [6 empty] | 0.2 |  |  | 0.35 |  |  | 0.35 |  |  | 0.35 |  |  | 0.45 |  |  | 0.5 |  |  |  | 0.3666667 | 0.35 | 0.475 | 1.357143 | 4000 | 0.5 | 2 |  | 5 |  | x | 4 | [8 empty] | Produktblatt des Herstellers |  |  | d
1970 | Stahlblech, verzinkt, mit Kassetteneinlage d=5mm als Segel, Wand-zu-Wand Lösung | SQUARELINE |  | pinta acoustic gmbh Otto-Hahn-Straße 7 82216 Maisach, Germany info +49(0)8141.8888-0 fax +49(0)8141.8888-555 www.pinta-acoustic.de |  | 5 mm |  | variabel | 500 mm | 2,5 - 2,9 kg/m² | [6 empty] | 0.3 |  |  | 0.4 |  |  | 0.4 |  |  | 0.4 |  |  | 0.45 |  |  | 0.55 |  |  |  | 0.4166667 | 0.4 | 0.5 | 1.25 | 4000 | 0.55 | 2 |  | 5 |  | x | 4 | [8 empty] | Produktblatt des Herstellers |  |  | d
1971 | Galvanized steel sheet, with glass fleece, wall-joint-free solution | EXPANDEDLINE |  | pinta acoustic gmbh Otto-Hahn-Straße 7 82216 Maisach, Germany info +49(0)8141.8888-0 fax +49(0)8141.8888-555 www.pinta-acoustic.de |  | 1,5 mm |  | variabel | 100 mm | 3,4 - 3,8 kg/m² | [6 empty] | 0.05 |  |  | 0.05 |  |  | 0.15 |  |  | 0.4 |  |  | 0.35 |  |  | 0.35 |  |  |  | 0.225 | 0.1 | 0.35 | 3.5 | 1000 | 0.4 | 4 |  | 5 |  | x | 4 | [8 empty] | Produktblatt des Herstellers |  |  | e
1972 | Galvanized steel sheet, with glass fleece, wall-joint-free solution | EXPANDEDLINE |  | pinta acoustic gmbh Otto-Hahn-Straße 7 82216 Maisach, Germany info +49(0)8141.8888-0 fax +49(0)8141.8888-555 www.pinta-acoustic.de |  | 1,5 mm |  | variabel | 200 mm | 3,4 - 3,8 kg/m² | [6 empty] | 0.1 |  |  | 0.15 |  |  | 0.25 |  |  | 0.4 |  |  | 0.35 |  |  | 0.35 |  |  |  | 0.2666667 | 0.2 | 0.35 | 1.75 | 1000 | 0.4 | 2 |  | 5 |  | x | 4 | [8 empty] | Produktblatt des Herstellers |  |  | e
1973 | Galvanized steel sheet, with glass fleece, wall-joint-free solution | EXPANDEDLINE |  | pinta acoustic gmbh Otto-Hahn-Straße 7 82216 Maisach, Germany info +49(0)8141.8888-0 fax +49(0)8141.8888-555 www.pinta-acoustic.de |  | 1,5 mm |  | variabel | 300 mm | 3,4 - 3,8 kg/m² | [6 empty] | 0.1 |  |  | 0.15 |  |  | 0.25 |  |  | 0.4 |  |  | 0.35 |  |  | 0.4 |  |  |  | 0.275 | 0.2 | 0.375 | 1.875 | 1000 | 0.4 | 2 |  | 5 |  | x | 4 | [8 empty] | Produktblatt des Herstellers |  |  | e
1974 | Galvanized steel sheet, with glass fleece, wall-joint-free solution | EXPANDEDLINE |  | pinta acoustic gmbh Otto-Hahn-Straße 7 82216 Maisach, Germany info +49(0)8141.8888-0 fax +49(0)8141.8888-555 www.pinta-acoustic.de |  | 1,5 mm |  | variabel | 500 mm | 3,4 - 3,8 kg/m² | [6 empty] | 0.15 |  |  | 0.2 |  |  | 0.4 |  |  | 0.4 |  |  | 0.35 |  |  | 0.4 |  |  |  | 0.3166667 | 0.3 | 0.375 | 1.25 | 500 | 0.4 | 2 |  | 5 |  | x | 4 | [8 empty] | Produktblatt des Herstellers |  |  | e
1975 | Galvanized steel sheet, with glass fleece, wall-to-wall solution | EXPANDEDLINE |  | pinta acoustic gmbh Otto-Hahn-Straße 7 82216 Maisach, Germany info +49(0)8141.8888-0 fax +49(0)8141.8888-555 www.pinta-acoustic.de |  | 1,5 mm |  | variabel | 100 mm | 3,4 - 3,8 kg/m² | [6 empty] | 0.05 |  |  | 0.05 |  |  | 0.25 |  |  | 0.4 |  |  | 0.35 |  |  | 0.35 |  |  |  | 0.2416667 | 0.15 | 0.35 | 2.333333 | 1000 | 0.4 | 2 |  | 5 |  | x | 4 | [8 empty] | Produktblatt des Herstellers |  |  | e
1976 | Galvanized steel sheet, with glass fleece, wall-to-wall solution | EXPANDEDLINE |  | pinta acoustic gmbh Otto-Hahn-Straße 7 82216 Maisach, Germany info +49(0)8141.8888-0 fax +49(0)8141.8888-555 www.pinta-acoustic.de |  | 1,5 mm |  | variabel | 200 mm | 3,4 - 3,8 kg/m² | [6 empty] | 0.15 |  |  | 0.2 |  |  | 0.35 |  |  | 0.4 |  |  | 0.35 |  |  | 0.4 |  |  |  | 0.3083333 | 0.275 | 0.375 | 1.363636 | 1000 | 0.4 | 2 |  | 5 |  | x | 4 | [8 empty] | Produktblatt des Herstellers |  |  | e
1977 | Galvanized steel sheet, with glass fleece, wall-to-wall solution | EXPANDEDLINE |  | pinta acoustic gmbh Otto-Hahn-Straße 7 82216 Maisach, Germany info +49(0)8141.8888-0 fax +49(0)8141.8888-555 www.pinta-acoustic.de |  | 1,5 mm |  | variabel | 300 mm | 3,4 - 3,8 kg/m² | [6 empty] | 0.15 |  |  | 0.3 |  |  | 0.35 |  |  | 0.4 |  |  | 0.4 |  |  | 0.4 |  |  |  | 0.3333333 | 0.325 | 0.4 | 1.230769 | 1000 | 0.4 | 2 |  | 5 |  | x | 4 | [8 empty] | Produktblatt des Herstellers |  |  | e
1978 | Galvanized steel sheet, with glass fleece, wall-to-wall solution | EXPANDEDLINE |  | pinta acoustic gmbh Otto-Hahn-Straße 7 82216 Maisach, Germany info +49(0)8141.8888-0 fax +49(0)8141.8888-555 www.pinta-acoustic.de |  | 1,5 mm |  | variabel | 500 mm | 3,4 - 3,8 kg/m² | [6 empty] | 0.2 |  |  | 0.3 |  |  | 0.35 |  |  | 0.45 |  |  | 0.4 |  |  | 0.45 |  |  |  | 0.3583333 | 0.325 | 0.425 | 1.307692 | 1000 | 0.45 | 2 |  | 5 |  | x | 4 | [8 empty] | Produktblatt des Herstellers |  |  | e
1979 | Galvanized steel sheet, with CASSETTE INSERT, thickness = 5mm, wall-joint-free solution | EXPANDEDLINE |  | pinta acoustic gmbh Otto-Hahn-Straße 7 82216 Maisach, Germany info +49(0)8141.8888-0 fax +49(0)8141.8888-555 www.pinta-acoustic.de |  | 5 mm |  | variabel | 100 mm | 3,4 - 3,8 kg/m² | [6 empty] | 0.05 |  |  | 0.05 |  |  | 0.2 |  |  | 0.35 |  |  | 0.35 |  |  | 0.45 |  |  |  | 0.2416667 | 0.125 | 0.4 | 3.2 | 4000 | 0.45 | 2 |  | 5 |  | x | 4 | [8 empty] | Produktblatt des Herstellers |  |  | e
1980 | Galvanized steel sheet, with CASSETTE INSERT, thickness = 5mm, wall-joint-free solution | EXPANDEDLINE |  | pinta acoustic gmbh Otto-Hahn-Straße 7 82216 Maisach, Germany info +49(0)8141.8888-0 fax +49(0)8141.8888-555 www.pinta-acoustic.de |  | 5 mm |  | variabel | 200 mm | 3,4 - 3,8 kg/m² | [6 empty] | 0.1 |  |  | 0.15 |  |  | 0.25 |  |  | 0.3 |  |  | 0.4 |  |  | 0.45 |  |  |  | 0.275 | 0.2 | 0.425 | 2.125 | 4000 | 0.45 | 2 |  | 5 |  | x | 4 | [8 empty] | Produktblatt des Herstellers |  |  | e
1981 | Galvanized steel sheet, with CASSETTE INSERT, thickness = 5mm, wall-joint-free solution | EXPANDEDLINE |  | pinta acoustic gmbh Otto-Hahn-Straße 7 82216 Maisach, Germany info +49(0)8141.8888-0 fax +49(0)8141.8888-555 www.pinta-acoustic.de |  | 5 mm |  | variabel | 300 mm | 3,4 - 3,8 kg/m² | [6 empty] | 0.11 |  |  | 0.15 |  |  | 0.2 |  |  | 0.3 |  |  | 0.4 |  |  | 0.45 |  |  |  | 0.2683333 | 0.175 | 0.425 | 2.428571 | 4000 | 0.45 | 2 |  | 5 |  | x | 4 | [8 empty] | Produktblatt des Herstellers |  |  | e
1982 | Galvanized steel sheet, with CASSETTE INSERT, thickness = 5mm, wall-joint-free solution | EXPANDEDLINE |  | pinta acoustic gmbh Otto-Hahn-Straße 7 82216 Maisach, Germany info +49(0)8141.8888-0 fax +49(0)8141.8888-555 www.pinta-acoustic.de |  | 5 mm |  | variabel | 500 mm | 3,4 - 3,8 kg/m² | [6 empty] | 0.2 |  |  | 0.25 |  |  | 0.25 |  |  | 0.3 |  |  | 0.4 |  |  | 0.5 |  |  |  | 0.3166667 | 0.25 | 0.45 | 1.8 | 4000 | 0.5 | 2 |  | 5 |  | x | 4 | [8 empty] | Produktblatt des Herstellers |  |  | e
1983 | Galvanized steel sheet, with CASSETTE INSERT, thickness = 5mm, wall-to-wall solution | EXPANDEDLINE |  | pinta acoustic gmbh Otto-Hahn-Straße 7 82216 Maisach, Germany info +49(0)8141.8888-0 fax +49(0)8141.8888-555 www.pinta-acoustic.de |  | 5 mm |  | variabel | 100 mm | 3,4 - 3,8 kg/m² | [6 empty] | 0.1 |  |  | 0.15 |  |  | 0.25 |  |  | 0.35 |  |  | 0.35 |  |  | 0.45 |  |  |  | 0.275 | 0.2 | 0.4 | 2 | 4000 | 0.45 | 2 |  | 5 |  | x | 4 | [8 empty] | Produktblatt des Herstellers |  |  | e
1984 | Galvanized steel sheet, with CASSETTE INSERT, thickness = 5mm, wall-to-wall solution | EXPANDEDLINE |  | pinta acoustic gmbh Otto-Hahn-Straße 7 82216 Maisach, Germany info +49(0)8141.8888-0 fax +49(0)8141.8888-555 www.pinta-acoustic.de |  | 5 mm |  | variabel | 200 mm | 3,4 - 3,8 kg/m² | [6 empty] | 0.15 |  |  | 0.2 |  |  | 0.35 |  |  | 0.4 |  |  | 0.4 |  |  | 0.45 |  |  |  | 0.325 | 0.275 | 0.425 | 1.545455 | 4000 | 0.45 | 2 |  | 5 |  | x | 4 | [8 empty] | Produktblatt des Herstellers |  |  | e
1985 | Galvanized steel sheet, with CASSETTE INSERT, thickness = 5mm, wall-to-wall solution | EXPANDEDLINE |  | pinta acoustic gmbh Otto-Hahn-Straße 7 82216 Maisach, Germany info +49(0)8141.8888-0 fax +49(0)8141.8888-555 www.pinta-acoustic.de |  | 5 mm |  | variabel | 300 mm | 3,4 - 3,8 kg/m² | [6 empty] | 0.2 |  |  | 0.35 |  |  | 0.35 |  |  | 0.35 |  |  | 0.45 |  |  | 0.5 |  |  |  | 0.3666667 | 0.35 | 0.475 | 1.357143 | 4000 | 0.5 | 2 |  | 5 |  | x | 4 | [8 empty] | Produktblatt des Herstellers |  |  | e
1986 | Galvanized steel sheet, with CASSETTE INSERT, thickness = 5mm, wall-to-wall solution | EXPANDEDLINE |  | pinta acoustic gmbh Otto-Hahn-Straße 7 82216 Maisach, Germany info +49(0)8141.8888-0 fax +49(0)8141.8888-555 www.pinta-acoustic.de |  | 5 mm |  | variabel | 500 mm | 3,4 - 3,8 kg/m² | [6 empty] | 0.3 |  |  | 0.4 |  |  | 0.4 |  |  | 0.4 |  |  | 0.45 |  |  | 0.55 |  |  |  | 0.4166667 | 0.4 | 0.5 | 1.25 | 4000 | 0.55 | 2 |  | 5 |  | x | 4 | [8 empty] | Produktblatt des Herstellers |  |  | e
1987 | Streckmetall, verzinkt, mit Glas-Zellstoffvlies als Segel, Montage mit Abstand zur Wand | EXPANDEDLINE | MEDIUM | pinta acoustic gmbh Otto-Hahn-Straße 7 82216 Maisach, Germany info +49(0)8141.8888-0 fax +49(0)8141.8888-555 www.pinta-acoustic.de |  | 1,5 mm |  | variabel | 100 mm | 4,4 - 4,8 kg/m² | [6 empty] | 0.05 |  |  | 0.05 |  |  | 0.15 |  |  | 0.4 |  |  | 0.35 |  |  | 0.35 |  |  |  | 0.225 | 0.1 | 0.35 | 3.5 | 1000 | 0.4 | 4 |  | 5 |  | x | 4 | [8 empty] | Produktblatt des Herstellers |  |  | d
1988 | Streckmetall, verzinkt, mit Glas-Zellstoffvlies als Segel, Montage mit Abstand zur Wand | EXPANDEDLINE | MEDIUM | pinta acoustic gmbh Otto-Hahn-Straße 7 82216 Maisach, Germany info +49(0)8141.8888-0 fax +49(0)8141.8888-555 www.pinta-acoustic.de |  | 1,5 mm |  | variabel | 200 mm | 4,4 - 4,8 kg/m² | [6 empty] | 0.1 |  |  | 0.15 |  |  | 0.25 |  |  | 0.4 |  |  | 0.35 |  |  | 0.35 |  |  |  | 0.2666667 | 0.2 | 0.35 | 1.75 | 1000 | 0.4 | 2 |  | 5 |  | x | 4 | [8 empty] | Produktblatt des Herstellers |  |  | d
1989 | Streckmetall, verzinkt, mit Glas-Zellstoffvlies als Segel, Montage mit Abstand zur Wand | EXPANDEDLINE | MEDIUM | pinta acoustic gmbh Otto-Hahn-Straße 7 82216 Maisach, Germany info +49(0)8141.8888-0 fax +49(0)8141.8888-555 www.pinta-acoustic.de |  | 1,5 mm |  | variabel | 300 mm | 4,4 - 4,8 kg/m² | [6 empty] | 0.1 |  |  | 0.15 |  |  | 0.25 |  |  | 0.4 |  |  | 0.35 |  |  | 0.4 |  |  |  | 0.275 | 0.2 | 0.375 | 1.875 | 1000 | 0.4 | 2 |  | 5 |  | x | 4 | [8 empty] | Produktblatt des Herstellers |  |  | d
1990 | Streckmetall, verzinkt, mit Glas-Zellstoffvlies als Segel, Montage mit Abstand zur Wand | EXPANDEDLINE | MEDIUM | pinta acoustic gmbh Otto-Hahn-Straße 7 82216 Maisach, Germany info +49(0)8141.8888-0 fax +49(0)8141.8888-555 www.pinta-acoustic.de |  | 1,5 mm |  | variabel | 500 mm | 4,4 - 4,8 kg/m² | [6 empty] | 0.15 |  |  | 0.2 |  |  | 0.4 |  |  | 0.4 |  |  | 0.35 |  |  | 0.4 |  |  |  | 0.3166667 | 0.3 | 0.375 | 1.25 | 500 | 0.4 | 2 |  | 5 |  | x | 4 | [8 empty] | Produktblatt des Herstellers |  |  | d
1991 | Streckmetall, verzinkt, mit Glas-Zellstoffvlies als Segel, Wand-zu-Wand Lösung | EXPANDEDLINE | MEDIUM | pinta acoustic gmbh Otto-Hahn-Straße 7 82216 Maisach, Germany info +49(0)8141.8888-0 fax +49(0)8141.8888-555 www.pinta-acoustic.de |  | 1,5 mm |  | variabel | 100 mm | 4,4 - 4,8 kg/m² | [6 empty] | 0.05 |  |  | 0.05 |  |  | 0.25 |  |  | 0.4 |  |  | 0.35 |  |  | 0.35 |  |  |  | 0.2416667 | 0.15 | 0.35 | 2.333333 | 1000 | 0.4 | 2 |  | 5 |  | x | 4 | [8 empty] | Produktblatt des Herstellers |  |  | d
1992 | Streckmetall, verzinkt, mit Glas-Zellstoffvlies als Segel, Wand-zu-Wand Lösung | EXPANDEDLINE | MEDIUM | pinta acoustic gmbh Otto-Hahn-Straße 7 82216 Maisach, Germany info +49(0)8141.8888-0 fax +49(0)8141.8888-555 www.pinta-acoustic.de |  | 1,5 mm |  | variabel | 200 mm | 4,4 - 4,8 kg/m² | [6 empty] | 0.15 |  |  | 0.2 |  |  | 0.35 |  |  | 0.4 |  |  | 0.35 |  |  | 0.4 |  |  |  | 0.3083333 | 0.275 | 0.375 | 1.363636 | 1000 | 0.4 | 2 |  | 5 |  | x | 4 | [8 empty] | Produktblatt des Herstellers |  |  | d
1993 | Streckmetall, verzinkt, mit Glas-Zellstoffvlies als Segel, Wand-zu-Wand Lösung | EXPANDEDLINE | MEDIUM | pinta acoustic gmbh Otto-Hahn-Straße 7 82216 Maisach, Germany info +49(0)8141.8888-0 fax +49(0)8141.8888-555 www.pinta-acoustic.de |  | 1,5 mm |  | variabel | 300 mm | 4,4 - 4,8 kg/m² | [6 empty] | 0.15 |  |  | 0.3 |  |  | 0.35 |  |  | 0.4 |  |  | 0.4 |  |  | 0.4 |  |  |  | 0.3333333 | 0.325 | 0.4 | 1.230769 | 1000 | 0.4 | 2 |  | 5 |  | x | 4 | [8 empty] | Produktblatt des Herstellers |  |  | d
1994 | Streckmetall, verzinkt, mit Glas-Zellstoffvlies als Segel, Wand-zu-Wand Lösung | EXPANDEDLINE | MEDIUM | pinta acoustic gmbh Otto-Hahn-Straße 7 82216 Maisach, Germany info +49(0)8141.8888-0 fax +49(0)8141.8888-555 www.pinta-acoustic.de |  | 1,5 mm |  | variabel | 500 mm | 4,4 - 4,8 kg/m² | [6 empty] | 0.2 |  |  | 0.3 |  |  | 0.35 |  |  | 0.45 |  |  | 0.4 |  |  | 0.45 |  |  |  | 0.3583333 | 0.325 | 0.425 | 1.307692 | 1000 | 0.45 | 2 |  | 5 |  | x | 4 | [8 empty] | Produktblatt des Herstellers |  |  | d
1995 | Streckmetall, verzinkt, mit Kassetteneinlage als Segel, Montage mit Abstand zur Wand | EXPANDEDLINE | MEDIUM | pinta acoustic gmbh Otto-Hahn-Straße 7 82216 Maisach, Germany info +49(0)8141.8888-0 fax +49(0)8141.8888-555 www.pinta-acoustic.de |  | 1,5 mm |  | variabel | 100 mm | 4,4 - 4,8 kg/m² | [6 empty] | 0.05 |  |  | 0.05 |  |  | 0.2 |  |  | 0.35 |  |  | 0.35 |  |  | 0.45 |  |  |  | 0.2416667 | 0.125 | 0.4 | 3.2 | 4000 | 0.45 | 2 |  | 5 |  | x | 4 | [8 empty] | Produktblatt des Herstellers |  |  | d
1996 | Streckmetall, verzinkt, mit Kassetteneinlage als Segel, Montage mit Abstand zur Wand | EXPANDEDLINE | MEDIUM | pinta acoustic gmbh Otto-Hahn-Straße 7 82216 Maisach, Germany info +49(0)8141.8888-0 fax +49(0)8141.8888-555 www.pinta-acoustic.de |  | 1,5 mm |  | variabel | 200 mm | 4,4 - 4,8 kg/m² | [6 empty] | 0.1 |  |  | 0.15 |  |  | 0.25 |  |  | 0.3 |  |  | 0.4 |  |  | 0.45 |  |  |  | 0.275 | 0.2 | 0.425 | 2.125 | 4000 | 0.45 | 2 |  | 5 |  | x | 4 | [8 empty] | Produktblatt des Herstellers |  |  | d
1997 | Streckmetall, verzinkt, mit Kassetteneinlage als Segel, Montage mit Abstand zur Wand | EXPANDEDLINE | MEDIUM | pinta acoustic gmbh Otto-Hahn-Straße 7 82216 Maisach, Germany info +49(0)8141.8888-0 fax +49(0)8141.8888-555 www.pinta-acoustic.de |  | 1,5 mm |  | variabel | 300 mm | 4,4 - 4,8 kg/m² | [6 empty] | 0.11 |  |  | 0.15 |  |  | 0.2 |  |  | 0.3 |  |  | 0.4 |  |  | 0.45 |  |  |  | 0.2683333 | 0.175 | 0.425 | 2.428571 | 4000 | 0.45 | 2 |  | 5 |  | x | 4 | [8 empty] | Produktblatt des Herstellers |  |  | d
1998 | Streckmetall, verzinkt, mit Kassetteneinlage als Segel, Montage mit Abstand zur Wand | EXPANDEDLINE | MEDIUM | pinta acoustic gmbh Otto-Hahn-Straße 7 82216 Maisach, Germany info +49(0)8141.8888-0 fax +49(0)8141.8888-555 www.pinta-acoustic.de |  | 1,5 mm |  | variabel | 500 mm | 4,4 - 4,8 kg/m² | [6 empty] | 0.2 |  |  | 0.25 |  |  | 0.25 |  |  | 0.3 |  |  | 0.4 |  |  | 0.5 |  |  |  | 0.3166667 | 0.25 | 0.45 | 1.8 | 4000 | 0.5 | 2 |  | 5 |  | x | 4 | [8 empty] | Produktblatt des Herstellers |  |  | d
1999 | Streckmetall, verzinkt, mit Kassetteneinlage als Segel, Wand-zu-Wand Lösung | EXPANDEDLINE | MEDIUM | pinta acoustic gmbh Otto-Hahn-Straße 7 82216 Maisach, Germany info +49(0)8141.8888-0 fax +49(0)8141.8888-555 www.pinta-acoustic.de |  | 1,5 mm |  | variabel | 100 mm | 4,4 - 4,8 kg/m² | [6 empty] | 0.1 |  |  | 0.15 |  |  | 0.25 |  |  | 0.35 |  |  | 0.35 |  |  | 0.45 |  |  |  | 0.275 | 0.2 | 0.4 | 2 | 4000 | 0.45 | 2 |  | 5 |  | x | 4 | [8 empty] | Produktblatt des Herstellers |  |  | d
2000 | Streckmetall, verzinkt, mit Kassetteneinlage als Segel, Wand-zu-Wand Lösung | EXPANDEDLINE | MEDIUM | pinta acoustic gmbh Otto-Hahn-Straße 7 82216 Maisach, Germany info +49(0)8141.8888-0 fax +49(0)8141.8888-555 www.pinta-acoustic.de |  | 1,5 mm |  | variabel | 200 mm | 4,4 - 4,8 kg/m² | [6 empty] | 0.15 |  |  | 0.2 |  |  | 0.35 |  |  | 0.4 |  |  | 0.4 |  |  | 0.45 |  |  |  | 0.325 | 0.275 | 0.425 | 1.545455 | 4000 | 0.45 | 2 |  | 5 |  | x | 4 | [8 empty] | Produktblatt des Herstellers |  |  | d
2001 | Streckmetall, verzinkt, mit Kassetteneinlage als Segel, Wand-zu-Wand Lösung | EXPANDEDLINE | MEDIUM | pinta acoustic gmbh Otto-Hahn-Straße 7 82216 Maisach, Germany info +49(0)8141.8888-0 fax +49(0)8141.8888-555 www.pinta-acoustic.de |  | 1,5 mm |  | variabel | 300 mm | 4,4 - 4,8 kg/m² | [6 empty] | 0.2 |  |  | 0.35 |  |  | 0.35 |  |  | 0.35 |  |  | 0.45 |  |  | 0.5 |  |  |  | 0.3666667 | 0.35 | 0.475 | 1.357143 | 4000 | 0.5 | 2 |  | 5 |  | x | 4 | [8 empty] | Produktblatt des Herstellers |  |  | d
2002 | Streckmetall, verzinkt, mit Kassetteneinlage als Segel, Wand-zu-Wand Lösung | EXPANDEDLINE | MEDIUM | pinta acoustic gmbh Otto-Hahn-Straße 7 82216 Maisach, Germany info +49(0)8141.8888-0 fax +49(0)8141.8888-555 www.pinta-acoustic.de |  | 1,5 mm |  | variabel | 500 mm | 4,4 - 4,8 kg/m² | [6 empty] | 0.3 |  |  | 0.4 |  |  | 0.4 |  |  | 0.4 |  |  | 0.45 |  |  | 0.55 |  |  |  | 0.4166667 | 0.4 | 0.5 | 1.25 | 4000 | 0.55 | 2 |  | 5 |  | x | 4 | [8 empty] | Produktblatt des Herstellers |  |  | d
2003 | Galvanized expanded metal, with CASSETTE INSERT (thickness = 5mm), closed ceiling, wall-to-wall solution | SPORTSLINE V |  | pinta acoustic gmbh Otto-Hahn-Straße 7 82216 Maisach, Germany info +49(0)8141.8888-0 fax +49(0)8141.8888-555 www.pinta-acoustic.de |  | 5 mm |  | 2500 x 1250 mm | 100 mm | 5,9 - 8,3 kg/m² | [6 empty] | 0.1 |  |  | 0.15 |  |  | 0.25 |  |  | 0.35 |  |  | 0.35 |  |  | 0.45 |  |  |  | 0.275 | 0.2 | 0.4 | 2 | 4000 | 0.45 | 2 |  | 5 |  | x | 1 | 4 | [7 empty] | Produktblatt des Herstellers |  |  | e
2004 | Galvanized expanded metal, with CASSETTE INSERT (thickness = 5mm), closed ceiling, wall-to-wall solution | SPORTSLINE V |  | pinta acoustic gmbh Otto-Hahn-Straße 7 82216 Maisach, Germany info +49(0)8141.8888-0 fax +49(0)8141.8888-555 www.pinta-acoustic.de |  | 5 mm |  | 2500 x 1250 mm | 200 mm | 5,9 - 8,3 kg/m² | [6 empty] | 0.15 |  |  | 0.2 |  |  | 0.35 |  |  | 0.4 |  |  | 0.4 |  |  | 0.45 |  |  |  | 0.325 | 0.275 | 0.425 | 1.545455 | 4000 | 0.45 | 2 |  | 5 |  | x | 1 | 4 | [7 empty] | Produktblatt des Herstellers |  |  | e
2005 | Galvanized expanded metal, with CASSETTE INSERT (thickness = 5mm), closed ceiling, wall-to-wall solution | SPORTSLINE V |  | pinta acoustic gmbh Otto-Hahn-Straße 7 82216 Maisach, Germany info +49(0)8141.8888-0 fax +49(0)8141.8888-555 www.pinta-acoustic.de |  | 5 mm |  | 2500 x 1250 mm | 300 mm | 5,9 - 8,3 kg/m² | [6 empty] | 0.2 |  |  | 0.35 |  |  | 0.35 |  |  | 0.35 |  |  | 0.45 |  |  | 0.5 |  |  |  | 0.3666667 | 0.35 | 0.475 | 1.357143 | 4000 | 0.5 | 2 |  | 5 |  | x | 1 | 4 | [7 empty] | Produktblatt des Herstellers |  |  | e
2006 | Galvanized expanded metal, with CASSETTE INSERT (thickness = 5mm), closed ceiling, wall-to-wall solution | SPORTSLINE V |  | pinta acoustic gmbh Otto-Hahn-Straße 7 82216 Maisach, Germany info +49(0)8141.8888-0 fax +49(0)8141.8888-555 www.pinta-acoustic.de |  | 5 mm |  | 2500 x 1250 mm | 500 mm | 5,9 - 8,3 kg/m² | [6 empty] | 0.3 |  |  | 0.4 |  |  | 0.4 |  |  | 0.4 |  |  | 0.45 |  |  | 0.55 |  |  |  | 0.4166667 | 0.4 | 0.5 | 1.25 | 4000 | 0.55 | 2 |  | 5 |  | x | 1 | 4 | [7 empty] | Produktblatt des Herstellers |  |  | e
2007 | Galvanized expanded metal, with PLANO A2 (thickness = 10mm), closed ceiling, wall-to-wall solution | SPORTSLINE V |  | pinta acoustic gmbh Otto-Hahn-Straße 7 82216 Maisach, Germany info +49(0)8141.8888-0 fax +49(0)8141.8888-555 www.pinta-acoustic.de |  | 10 mm |  | 2500 x 1250 mm | 100 mm | 5,9 - 8,3 kg/m² | [6 empty] | 0.05 |  |  | 0.2 |  |  | 0.5 |  |  | 0.65 |  |  | 0.6 |  |  | 0.65 |  |  |  | 0.4416667 | 0.35 | 0.625 | 1.785714 | 1000 | 0.65 | 2 |  | 5 |  | x | 1 | 4 | [7 empty] | Produktblatt des Herstellers |  |  | e
2008 | Galvanized expanded metal, with PLANO A2 (thickness = 10mm), closed ceiling, wall-to-wall solution | SPORTSLINE V |  | pinta acoustic gmbh Otto-Hahn-Straße 7 82216 Maisach, Germany info +49(0)8141.8888-0 fax +49(0)8141.8888-555 www.pinta-acoustic.de |  | 10 mm |  | 2500 x 1250 mm | 200 mm | 5,9 - 8,3 kg/m² | [6 empty] | 0.15 |  |  | 0.35 |  |  | 0.55 |  |  | 0.65 |  |  | 0.65 |  |  | 0.65 |  |  |  | 0.5 | 0.45 | 0.65 | 1.444444 | 1000 | 0.65 | 2 |  | 5 |  | x | 1 | 4 | [7 empty] | Produktblatt des Herstellers |  |  | e
2009 | Galvanized expanded metal, with PLANO A2 (thickness = 10mm), closed ceiling, wall-to-wall solution | SPORTSLINE V |  | pinta acoustic gmbh Otto-Hahn-Straße 7 82216 Maisach, Germany info +49(0)8141.8888-0 fax +49(0)8141.8888-555 www.pinta-acoustic.de |  | 10 mm |  | 2500 x 1250 mm | 300 mm | 5,9 - 8,3 kg/m² | [6 empty] | 0.25 |  |  | 0.5 |  |  | 0.55 |  |  | 0.6 |  |  | 0.7 |  |  | 0.7 |  |  |  | 0.55 | 0.525 | 0.7 | 1.333333 | 2000 | 0.7 | 2 |  | 5 |  | x | 1 | 4 | [7 empty] | Produktblatt des Herstellers |  |  | e
2010 | Galvanized expanded metal, with PLANO A2 (thickness = 10mm), closed ceiling, wall-to-wall solution | SPORTSLINE V |  | pinta acoustic gmbh Otto-Hahn-Straße 7 82216 Maisach, Germany info +49(0)8141.8888-0 fax +49(0)8141.8888-555 www.pinta-acoustic.de |  | 10 mm |  | 2500 x 1250 mm | 500 mm | 5,9 - 8,3 kg/m² | [6 empty] | 0.45 |  |  | 0.55 |  |  | 0.55 |  |  | 0.65 |  |  | 0.7 |  |  | 0.7 |  |  |  | 0.6 | 0.55 | 0.7 | 1.272727 | 2000 | 0.7 | 2 |  | 5 |  | x | 1 | 4 | [7 empty] | Produktblatt des Herstellers |  |  | e
2011 | Galvanized expanded metal, with PLANO A2 (thickness = 15mm), closed ceiling, wall-to-wall solution | SPORTSLINE V |  | pinta acoustic gmbh Otto-Hahn-Straße 7 82216 Maisach, Germany info +49(0)8141.8888-0 fax +49(0)8141.8888-555 www.pinta-acoustic.de |  | 15 mm |  | 2500 x 1250 mm | 100 mm | 5,9 - 8,3 kg/m² | [6 empty] | 0.15 |  |  | 0.25 |  |  | 0.5 |  |  | 0.65 |  |  | 0.6 |  |  | 0.65 |  |  |  | 0.4666667 | 0.375 | 0.625 | 1.666667 | 1000 | 0.65 | 2 |  | 5 |  | x | 1 | 4 | [7 empty] | Produktblatt des Herstellers |  |  | e
2012 | Galvanized expanded metal, with PLANO A2 (thickness = 15mm), closed ceiling, wall-to-wall solution | SPORTSLINE V |  | pinta acoustic gmbh Otto-Hahn-Straße 7 82216 Maisach, Germany info +49(0)8141.8888-0 fax +49(0)8141.8888-555 www.pinta-acoustic.de |  | 15 mm |  | 2500 x 1250 mm | 200 mm | 5,9 - 8,3 kg/m² | [6 empty] | 0.2 |  |  | 0.4 |  |  | 0.55 |  |  | 0.55 |  |  | 0.65 |  |  | 0.65 |  |  |  | 0.5 | 0.475 | 0.65 | 1.368421 | 2000 | 0.65 | 2 |  | 5 |  | x | 1 | 4 | [7 empty] | Produktblatt des Herstellers |  |  | e
2013 | Galvanized expanded metal, with PLANO A2 (thickness = 15mm), closed ceiling, wall-to-wall solution | SPORTSLINE V |  | pinta acoustic gmbh Otto-Hahn-Straße 7 82216 Maisach, Germany info +49(0)8141.8888-0 fax +49(0)8141.8888-555 www.pinta-acoustic.de |  | 15 mm |  | 2500 x 1250 mm | 300 mm | 5,9 - 8,3 kg/m² | [6 empty] | 0.25 |  |  | 0.45 |  |  | 0.55 |  |  | 0.6 |  |  | 0.7 |  |  | 0.65 |  |  |  | 0.5333333 | 0.5 | 0.675 | 1.35 | 2000 | 0.7 | 2 |  | 5 |  | x | 1 | 4 | [7 empty] | Produktblatt des Herstellers |  |  | e
2014 | Galvanized expanded metal, with PLANO A2 (thickness = 15mm), closed ceiling, wall-to-wall solution | SPORTSLINE V |  | pinta acoustic gmbh Otto-Hahn-Straße 7 82216 Maisach, Germany info +49(0)8141.8888-0 fax +49(0)8141.8888-555 www.pinta-acoustic.de |  | 15 mm |  | 2500 x 1250 mm | 500 mm | 5,9 - 8,3 kg/m² | [6 empty] | 0.4 |  |  | 0.45 |  |  | 0.5 |  |  | 0.6 |  |  | 0.7 |  |  | 0.7 |  |  |  | 0.5583333 | 0.475 | 0.7 | 1.473684 | 2000 | 0.7 | 2 |  | 5 |  | x | 1 | 4 | [7 empty] | Produktblatt des Herstellers |  |  | e
2015 | Galvanized expanded metal, with PLANO A2 (thickness = 20mm), closed ceiling, wall-to-wall solution | SPORTSLINE V |  | pinta acoustic gmbh Otto-Hahn-Straße 7 82216 Maisach, Germany info +49(0)8141.8888-0 fax +49(0)8141.8888-555 www.pinta-acoustic.de |  | 20 mm |  | 2500 x 1250 mm | 100 mm | 5,9 - 8,3 kg/m² | [6 empty] | 0.15 |  |  | 0.35 |  |  | 0.65 |  |  | 0.65 |  |  | 0.7 |  |  | 0.7 |  |  |  | 0.5333333 | 0.5 | 0.7 | 1.4 | 2000 | 0.7 | 2 |  | 5 |  | x | 1 | 4 | [7 empty] | Produktblatt des Herstellers |  |  | e
2016 | Galvanized expanded metal, with PLANO A2 (thickness = 20mm), closed ceiling, wall-to-wall solution | SPORTSLINE V |  | pinta acoustic gmbh Otto-Hahn-Straße 7 82216 Maisach, Germany info +49(0)8141.8888-0 fax +49(0)8141.8888-555 www.pinta-acoustic.de |  | 20 mm |  | 2500 x 1250 mm | 200 mm | 5,9 - 8,3 kg/m² | [6 empty] | 0.2 |  |  | 0.5 |  |  | 0.6 |  |  | 0.65 |  |  | 0.75 |  |  | 0.65 |  |  |  | 0.5583333 | 0.55 | 0.7 | 1.272727 | 2000 | 0.75 | 2 |  | 5 |  | x | 1 | 4 | [7 empty] | Produktblatt des Herstellers |  |  | e
2017 | Galvanized expanded metal, with PLANO A2 (thickness = 20mm), closed ceiling, wall-to-wall solution | SPORTSLINE V |  | pinta acoustic gmbh Otto-Hahn-Straße 7 82216 Maisach, Germany info +49(0)8141.8888-0 fax +49(0)8141.8888-555 www.pinta-acoustic.de |  | 20 mm |  | 2500 x 1250 mm | 300 mm | 5,9 - 8,3 kg/m² | [6 empty] | 0.3 |  |  | 0.5 |  |  | 0.6 |  |  | 0.7 |  |  | 0.75 |  |  | 0.75 |  |  |  | 0.6 | 0.55 | 0.75 | 1.363636 | 2000 | 0.75 | 2 |  | 5 |  | x | 1 | 4 | [7 empty] | Produktblatt des Herstellers |  |  | e
2018 | Galvanized expanded metal, with PLANO A2 (thickness = 20mm), closed ceiling, wall-to-wall solution | SPORTSLINE V |  | pinta acoustic gmbh Otto-Hahn-Straße 7 82216 Maisach, Germany info +49(0)8141.8888-0 fax +49(0)8141.8888-555 www.pinta-acoustic.de |  | 20 mm |  | 2500 x 1250 mm | 500 mm | 5,9 - 8,3 kg/m² | [6 empty] | 0.4 |  |  | 0.55 |  |  | 0.6 |  |  | 0.75 |  |  | 0.8 |  |  | 0.8 |  |  |  | 0.65 | 0.575 | 0.8 | 1.391304 | 2000 | 0.8 | 2 |  | 5 |  | x | 1 | 4 | [7 empty] | Produktblatt des Herstellers |  |  | e
2019 | Tôle d'acier zingué avec ELEMENT CELLULAIRE (épaisseur = 5mm), à pleine surface, montage mur au mur | SPORTSLINE I |  | pinta acoustic gmbh Otto-Hahn-Straße 7 82216 Maisach, Germany info +49(0)8141.8888-0 fax +49(0)8141.8888-555 www.pinta-acoustic.de |  | 5 mm |  | variabel | 100 mm | 5,9 - 8,3 kg/m² | [6 empty] | 0.1 |  |  | 0.15 |  |  | 0.25 |  |  | 0.35 |  |  | 0.35 |  |  | 0.45 |  |  |  | 0.275 | 0.2 | 0.4 | 2 | 4000 | 0.45 | 2 |  | 5 |  | x | 1 | 4 | [7 empty] | Produktblatt des Herstellers |  |  | f
2020 | Tôle d'acier zingué avec ELEMENT CELLULAIRE (épaisseur = 5mm), à pleine surface, montage mur au mur | SPORTSLINE I |  | pinta acoustic gmbh Otto-Hahn-Straße 7 82216 Maisach, Germany info +49(0)8141.8888-0 fax +49(0)8141.8888-555 www.pinta-acoustic.de |  | 5 mm |  | variabel | 200 mm | 5,9 - 8,3 kg/m² | [6 empty] | 0.15 |  |  | 0.2 |  |  | 0.35 |  |  | 0.4 |  |  | 0.4 |  |  | 0.45 |  |  |  | 0.325 | 0.275 | 0.425 | 1.545455 | 4000 | 0.45 | 2 |  | 5 |  | x | 1 | 4 | [7 empty] | Produktblatt des Herstellers |  |  | f
2021 | Tôle d'acier zingué avec ELEMENT CELLULAIRE (épaisseur = 5mm), à pleine surface, montage mur au mur | SPORTSLINE I |  | pinta acoustic gmbh Otto-Hahn-Straße 7 82216 Maisach, Germany info +49(0)8141.8888-0 fax +49(0)8141.8888-555 www.pinta-acoustic.de |  | 5 mm |  | variabel | 300 mm | 5,9 - 8,3 kg/m² | [6 empty] | 0.2 |  |  | 0.35 |  |  | 0.35 |  |  | 0.35 |  |  | 0.45 |  |  | 0.5 |  |  |  | 0.3666667 | 0.35 | 0.475 | 1.357143 | 4000 | 0.5 | 2 |  | 5 |  | x | 1 | 4 | [7 empty] | Produktblatt des Herstellers |  |  | f
2022 | Tôle d'acier zingué avec ELEMENT CELLULAIRE (épaisseur = 5mm), à pleine surface, montage mur au mur | SPORTSLINE I |  | pinta acoustic gmbh Otto-Hahn-Straße 7 82216 Maisach, Germany info +49(0)8141.8888-0 fax +49(0)8141.8888-555 www.pinta-acoustic.de |  | 5 mm |  | variabel | 500 mm | 5,9 - 8,3 kg/m² | [6 empty] | 0.3 |  |  | 0.4 |  |  | 0.4 |  |  | 0.4 |  |  | 0.45 |  |  | 0.55 |  |  |  | 0.4166667 | 0.4 | 0.5 | 1.25 | 4000 | 0.55 | 2 |  | 5 |  | x | 1 | 4 | [7 empty] | Produktblatt des Herstellers |  |  | f
2023 | Tôle d'acier zingué avec PLANO A2 (épaisseur = 10mm), à pleine surface, montage mur au mur | SPORTSLINE I |  | pinta acoustic gmbh Otto-Hahn-Straße 7 82216 Maisach, Germany info +49(0)8141.8888-0 fax +49(0)8141.8888-555 www.pinta-acoustic.de |  | 10 mm |  | variabel | 100 mm | 5,9 - 8,3 kg/m² | [6 empty] | 0.05 |  |  | 0.2 |  |  | 0.5 |  |  | 0.65 |  |  | 0.6 |  |  | 0.65 |  |  |  | 0.4416667 | 0.35 | 0.625 | 1.785714 | 1000 | 0.65 | 2 |  | 5 |  | x | 1 | 4 | [7 empty] | Produktblatt des Herstellers |  |  | f
2024 | Tôle d'acier zingué avec PLANO A2 (épaisseur = 10mm), à pleine surface, montage mur au mur | SPORTSLINE I |  | pinta acoustic gmbh Otto-Hahn-Straße 7 82216 Maisach, Germany info +49(0)8141.8888-0 fax +49(0)8141.8888-555 www.pinta-acoustic.de |  | 10 mm |  | variabel | 200 mm | 5,9 - 8,3 kg/m² | [6 empty] | 0.15 |  |  | 0.35 |  |  | 0.55 |  |  | 0.65 |  |  | 0.65 |  |  | 0.65 |  |  |  | 0.5 | 0.45 | 0.65 | 1.444444 | 1000 | 0.65 | 2 |  | 5 |  | x | 1 | 4 | [7 empty] | Produktblatt des Herstellers |  |  | f
2025 | Tôle d'acier zingué avec PLANO A2 (épaisseur = 10mm), à pleine surface, montage mur au mur | SPORTSLINE I |  | pinta acoustic gmbh Otto-Hahn-Straße 7 82216 Maisach, Germany info +49(0)8141.8888-0 fax +49(0)8141.8888-555 www.pinta-acoustic.de |  | 10 mm |  | variabel | 300 mm | 5,9 - 8,3 kg/m² | [6 empty] | 0.25 |  |  | 0.5 |  |  | 0.55 |  |  | 0.6 |  |  | 0.7 |  |  | 0.7 |  |  |  | 0.55 | 0.525 | 0.7 | 1.333333 | 2000 | 0.7 | 2 |  | 5 |  | x | 1 | 4 | [7 empty] | Produktblatt des Herstellers |  |  | f
2026 | Tôle d'acier zingué avec PLANO A2 (épaisseur = 10mm), à pleine surface, montage mur au mur | SPORTSLINE I |  | pinta acoustic gmbh Otto-Hahn-Straße 7 82216 Maisach, Germany info +49(0)8141.8888-0 fax +49(0)8141.8888-555 www.pinta-acoustic.de |  | 10 mm |  | variabel | 500 mm | 5,9 - 8,3 kg/m² | [6 empty] | 0.45 |  |  | 0.55 |  |  | 0.55 |  |  | 0.65 |  |  | 0.7 |  |  | 0.7 |  |  |  | 0.6 | 0.55 | 0.7 | 1.272727 | 2000 | 0.7 | 2 |  | 5 |  | x | 1 | 4 | [7 empty] | Produktblatt des Herstellers |  |  | f
2027 | Tôle d'acier zingué avec PLANO A2 (épaisseur = 15mm), à pleine surface, montage mur au mur | SPORTSLINE I |  | pinta acoustic gmbh Otto-Hahn-Straße 7 82216 Maisach, Germany info +49(0)8141.8888-0 fax +49(0)8141.8888-555 www.pinta-acoustic.de |  | 15 mm |  | variabel | 100 mm | 5,9 - 8,3 kg/m² | [6 empty] | 0.15 |  |  | 0.25 |  |  | 0.5 |  |  | 0.65 |  |  | 0.6 |  |  | 0.65 |  |  |  | 0.4666667 | 0.375 | 0.625 | 1.666667 | 1000 | 0.65 | 2 |  | 5 |  | x | 1 | 4 | [7 empty] | Produktblatt des Herstellers |  |  | f
2028 | Tôle d'acier zingué avec PLANO A2 (épaisseur = 15mm), à pleine surface, montage mur au mur | SPORTSLINE I |  | pinta acoustic gmbh Otto-Hahn-Straße 7 82216 Maisach, Germany info +49(0)8141.8888-0 fax +49(0)8141.8888-555 www.pinta-acoustic.de |  | 15 mm |  | variabel | 200 mm | 5,9 - 8,3 kg/m² | [6 empty] | 0.2 |  |  | 0.4 |  |  | 0.55 |  |  | 0.55 |  |  | 0.65 |  |  | 0.65 |  |  |  | 0.5 | 0.475 | 0.65 | 1.368421 | 2000 | 0.65 | 2 |  | 5 |  | x | 1 | 4 | [7 empty] | Produktblatt des Herstellers |  |  | f
2029 | Tôle d'acier zingué avec PLANO A2 (épaisseur = 15mm), à pleine surface, montage mur au mur | SPORTSLINE I |  | pinta acoustic gmbh Otto-Hahn-Straße 7 82216 Maisach, Germany info +49(0)8141.8888-0 fax +49(0)8141.8888-555 www.pinta-acoustic.de |  | 15 mm |  | variabel | 300 mm | 5,9 - 8,3 kg/m² | [6 empty] | 0.25 |  |  | 0.45 |  |  | 0.55 |  |  | 0.6 |  |  | 0.7 |  |  | 0.65 |  |  |  | 0.5333333 | 0.5 | 0.675 | 1.35 | 2000 | 0.7 | 2 |  | 5 |  | x | 1 | 4 | [7 empty] | Produktblatt des Herstellers |  |  | f
2030 | Tôle d'acier zingué avec PLANO A2 (épaisseur = 15mm), à pleine surface, montage mur au mur | SPORTSLINE I |  | pinta acoustic gmbh Otto-Hahn-Straße 7 82216 Maisach, Germany info +49(0)8141.8888-0 fax +49(0)8141.8888-555 www.pinta-acoustic.de |  | 15 mm |  | variabel | 500 mm | 5,9 - 8,3 kg/m² | [6 empty] | 0.4 |  |  | 0.45 |  |  | 0.5 |  |  | 0.6 |  |  | 0.7 |  |  | 0.7 |  |  |  | 0.5583333 | 0.475 | 0.7 | 1.473684 | 2000 | 0.7 | 2 |  | 5 |  | x | 1 | 4 | [7 empty] | Produktblatt des Herstellers |  |  | f
2031 | Tôle d'acier zingué avec PLANO A2 (épaisseur = 20mm), à pleine surface, montage mur au mur | SPORTSLINE I |  | pinta acoustic gmbh Otto-Hahn-Straße 7 82216 Maisach, Germany info +49(0)8141.8888-0 fax +49(0)8141.8888-555 www.pinta-acoustic.de |  | 20 mm |  | variabel | 100 mm | 5,9 - 8,3 kg/m² | [6 empty] | 0.15 |  |  | 0.35 |  |  | 0.65 |  |  | 0.65 |  |  | 0.7 |  |  | 0.7 |  |  |  | 0.5333333 | 0.5 | 0.7 | 1.4 | 2000 | 0.7 | 2 |  | 5 |  | x | 1 | 4 | [7 empty] | Produktblatt des Herstellers |  |  | f
2032 | Tôle d'acier zingué avec PLANO A2 (épaisseur = 20mm), à pleine surface, montage mur au mur | SPORTSLINE I |  | pinta acoustic gmbh Otto-Hahn-Straße 7 82216 Maisach, Germany info +49(0)8141.8888-0 fax +49(0)8141.8888-555 www.pinta-acoustic.de |  | 20 mm |  | variabel | 200 mm | 5,9 - 8,3 kg/m² | [6 empty] | 0.2 |  |  | 0.5 |  |  | 0.6 |  |  | 0.65 |  |  | 0.75 |  |  | 0.65 |  |  |  | 0.5583333 | 0.55 | 0.7 | 1.272727 | 2000 | 0.75 | 2 |  | 5 |  | x | 1 | 4 | [7 empty] | Produktblatt des Herstellers |  |  | f
2033 | Tôle d'acier zingué avec PLANO A2 (épaisseur = 20mm), à pleine surface, montage mur au mur | SPORTSLINE I |  | pinta acoustic gmbh Otto-Hahn-Straße 7 82216 Maisach, Germany info +49(0)8141.8888-0 fax +49(0)8141.8888-555 www.pinta-acoustic.de |  | 20 mm |  | variabel | 300 mm | 5,9 - 8,3 kg/m² | [6 empty] | 0.3 |  |  | 0.5 |  |  | 0.6 |  |  | 0.7 |  |  | 0.75 |  |  | 0.75 |  |  |  | 0.6 | 0.55 | 0.75 | 1.363636 | 2000 | 0.75 | 2 |  | 5 |  | x | 1 | 4 | [7 empty] | Produktblatt des Herstellers |  |  | f
2034 | Tôle d'acier zingué avec PLANO A2 (épaisseur = 20mm), à pleine surface, montage mur au mur | SPORTSLINE I |  | pinta acoustic gmbh Otto-Hahn-Straße 7 82216 Maisach, Germany info +49(0)8141.8888-0 fax +49(0)8141.8888-555 www.pinta-acoustic.de |  | 20 mm |  | variabel | 500 mm | 5,9 - 8,3 kg/m² | [6 empty] | 0.4 |  |  | 0.55 |  |  | 0.6 |  |  | 0.75 |  |  | 0.8 |  |  | 0.8 |  |  |  | 0.65 | 0.575 | 0.8 | 1.391304 | 2000 | 0.8 | 2 |  | 5 |  | x | 1 | 4 | [7 empty] | Produktblatt des Herstellers |  |  | f
2035 | Streckmetall, verzinkt, mit KASSETTENEINLAGE (d = 5mm) als geschlossenen Decke, Wand-zu-Wand Lösung | QUADROLINE |  | pinta acoustic gmbh Otto-Hahn-Straße 7 82216 Maisach, Germany info +49(0)8141.8888-0 fax +49(0)8141.8888-555 www.pinta-acoustic.de |  | 5 mm |  | variabel | 100 mm | 3,3 - 4,9 kg/m² | [6 empty] | 0.1 |  |  | 0.15 |  |  | 0.25 |  |  | 0.35 |  |  | 0.35 |  |  | 0.45 |  |  |  | 0.275 | 0.2 | 0.4 | 2 | 4000 | 0.45 | 2 |  | 5 |  | x | 4 | [8 empty] | Produktblatt des Herstellers |  |  | d
2036 | Streckmetall, verzinkt, mit KASSETTENEINLAGE (d = 5mm) als geschlossenen Decke, Wand-zu-Wand Lösung | QUADROLINE |  | pinta acoustic gmbh Otto-Hahn-Straße 7 82216 Maisach, Germany info +49(0)8141.8888-0 fax +49(0)8141.8888-555 www.pinta-acoustic.de |  | 5 mm |  | variabel | 200 mm | 3,3 - 4,9 kg/m² | [6 empty] | 0.15 |  |  | 0.2 |  |  | 0.35 |  |  | 0.4 |  |  | 0.4 |  |  | 0.45 |  |  |  | 0.325 | 0.275 | 0.425 | 1.545455 | 4000 | 0.45 | 2 |  | 5 |  | x | 4 | [8 empty] | Produktblatt des Herstellers |  |  | d
2037 | Streckmetall, verzinkt, mit KASSETTENEINLAGE (d = 5mm) als geschlossenen Decke, Wand-zu-Wand Lösung | QUADROLINE |  | pinta acoustic gmbh Otto-Hahn-Straße 7 82216 Maisach, Germany info +49(0)8141.8888-0 fax +49(0)8141.8888-555 www.pinta-acoustic.de |  | 5 mm |  | variabel | 300 mm | 3,3 - 4,9 kg/m² | [6 empty] | 0.2 |  |  | 0.35 |  |  | 0.35 |  |  | 0.35 |  |  | 0.45 |  |  | 0.5 |  |  |  | 0.3666667 | 0.35 | 0.475 | 1.357143 | 4000 | 0.5 | 2 |  | 5 |  | x | 4 | [8 empty] | Produktblatt des Herstellers |  |  | d
2038 | Streckmetall, verzinkt, mit KASSETTENEINLAGE (d = 5mm) als geschlossenen Decke, Wand-zu-Wand Lösung | QUADROLINE |  | pinta acoustic gmbh Otto-Hahn-Straße 7 82216 Maisach, Germany info +49(0)8141.8888-0 fax +49(0)8141.8888-555 www.pinta-acoustic.de |  | 5 mm |  | variabel | 500 mm | 3,3 - 4,9 kg/m² | [6 empty] | 0.3 |  |  | 0.4 |  |  | 0.4 |  |  | 0.4 |  |  | 0.45 |  |  | 0.55 |  |  |  | 0.4166667 | 0.4 | 0.5 | 1.25 | 4000 | 0.55 | 2 |  | 5 |  | x | 4 | [8 empty] | Produktblatt des Herstellers |  |  | d
2039 | Streckmetall, verzinkt, mit PLANO A2 (d = 10mm) als geschlossenen Decke, Wand-zu-Wand Lösung | QUADROLINE |  | pinta acoustic gmbh Otto-Hahn-Straße 7 82216 Maisach, Germany info +49(0)8141.8888-0 fax +49(0)8141.8888-555 www.pinta-acoustic.de |  | 10 mm |  | variabel | 100 mm | 3,3 - 4,9 kg/m² | [6 empty] | 0.05 |  |  | 0.2 |  |  | 0.5 |  |  | 0.65 |  |  | 0.6 |  |  | 0.65 |  |  |  | 0.4416667 | 0.35 | 0.625 | 1.785714 | 1000 | 0.65 | 2 |  | 5 |  | x | 4 | [8 empty] | Produktblatt des Herstellers |  |  | d
2040 | Streckmetall, verzinkt, mit PLANO A2 (d = 10mm) als geschlossenen Decke, Wand-zu-Wand Lösung | QUADROLINE |  | pinta acoustic gmbh Otto-Hahn-Straße 7 82216 Maisach, Germany info +49(0)8141.8888-0 fax +49(0)8141.8888-555 www.pinta-acoustic.de |  | 10 mm |  | variabel | 200 mm | 3,3 - 4,9 kg/m² | [6 empty] | 0.15 |  |  | 0.35 |  |  | 0.55 |  |  | 0.65 |  |  | 0.65 |  |  | 0.65 |  |  |  | 0.5 | 0.45 | 0.65 | 1.444444 | 1000 | 0.65 | 2 |  | 5 |  | x | 4 | [8 empty] | Produktblatt des Herstellers |  |  | d
2041 | Streckmetall, verzinkt, mit PLANO A2 (d = 10mm) als geschlossenen Decke, Wand-zu-Wand Lösung | QUADROLINE |  | pinta acoustic gmbh Otto-Hahn-Straße 7 82216 Maisach, Germany info +49(0)8141.8888-0 fax +49(0)8141.8888-555 www.pinta-acoustic.de |  | 10 mm |  | variabel | 300 mm | 3,3 - 4,9 kg/m² | [6 empty] | 0.25 |  |  | 0.5 |  |  | 0.55 |  |  | 0.6 |  |  | 0.7 |  |  | 0.7 |  |  |  | 0.55 | 0.525 | 0.7 | 1.333333 | 2000 | 0.7 | 2 |  | 5 |  | x | 4 | [8 empty] | Produktblatt des Herstellers |  |  | d
2042 | Streckmetall, verzinkt, mit PLANO A2 (d = 10mm) als geschlossenen Decke, Wand-zu-Wand Lösung | QUADROLINE |  | pinta acoustic gmbh Otto-Hahn-Straße 7 82216 Maisach, Germany info +49(0)8141.8888-0 fax +49(0)8141.8888-555 www.pinta-acoustic.de |  | 10 mm |  | variabel | 500 mm | 3,3 - 4,9 kg/m² | [6 empty] | 0.45 |  |  | 0.55 |  |  | 0.55 |  |  | 0.65 |  |  | 0.7 |  |  | 0.7 |  |  |  | 0.6 | 0.55 | 0.7 | 1.272727 | 2000 | 0.7 | 2 |  | 5 |  | x | 4 | [8 empty] | Produktblatt des Herstellers |  |  | d
2043 | Streckmetall, verzinkt, mit PLANO A2 (d = 15mm) als geschlossenen Decke, Wand-zu-Wand Lösung | QUADROLINE |  | pinta acoustic gmbh Otto-Hahn-Straße 7 82216 Maisach, Germany info +49(0)8141.8888-0 fax +49(0)8141.8888-555 www.pinta-acoustic.de |  | 15 mm |  | variabel | 100 mm | 3,3 - 4,9 kg/m² | [6 empty] | 0.15 |  |  | 0.25 |  |  | 0.5 |  |  | 0.65 |  |  | 0.6 |  |  | 0.65 |  |  |  | 0.4666667 | 0.375 | 0.625 | 1.666667 | 1000 | 0.65 | 2 |  | 5 |  | x | 4 | [8 empty] | Produktblatt des Herstellers |  |  | d
2044 | Streckmetall, verzinkt, mit PLANO A2 (d = 15mm) als geschlossenen Decke, Wand-zu-Wand Lösung | QUADROLINE |  | pinta acoustic gmbh Otto-Hahn-Straße 7 82216 Maisach, Germany info +49(0)8141.8888-0 fax +49(0)8141.8888-555 www.pinta-acoustic.de |  | 15 mm |  | variabel | 200 mm | 3,3 - 4,9 kg/m² | [6 empty] | 0.2 |  |  | 0.4 |  |  | 0.55 |  |  | 0.55 |  |  | 0.65 |  |  | 0.65 |  |  |  | 0.5 | 0.475 | 0.65 | 1.368421 | 2000 | 0.65 | 2 |  | 5 |  | x | 4 | [8 empty] | Produktblatt des Herstellers |  |  | d
2045 | Streckmetall, verzinkt, mit PLANO A2 (d = 15mm) als geschlossenen Decke, Wand-zu-Wand Lösung | QUADROLINE |  | pinta acoustic gmbh Otto-Hahn-Straße 7 82216 Maisach, Germany info +49(0)8141.8888-0 fax +49(0)8141.8888-555 www.pinta-acoustic.de |  | 15 mm |  | variabel | 300 mm | 3,3 - 4,9 kg/m² | [6 empty] | 0.25 |  |  | 0.45 |  |  | 0.55 |  |  | 0.6 |  |  | 0.7 |  |  | 0.65 |  |  |  | 0.5333333 | 0.5 | 0.675 | 1.35 | 2000 | 0.7 | 2 |  | 5 |  | x | 4 | [8 empty] | Produktblatt des Herstellers |  |  | d
2046 | Streckmetall, verzinkt, mit PLANO A2 (d = 15mm) als geschlossenen Decke, Wand-zu-Wand Lösung | QUADROLINE |  | pinta acoustic gmbh Otto-Hahn-Straße 7 82216 Maisach, Germany info +49(0)8141.8888-0 fax +49(0)8141.8888-555 www.pinta-acoustic.de |  | 15 mm |  | variabel | 500 mm | 3,3 - 4,9 kg/m² | [6 empty] | 0.4 |  |  | 0.45 |  |  | 0.5 |  |  | 0.6 |  |  | 0.7 |  |  | 0.7 |  |  |  | 0.5583333 | 0.475 | 0.7 | 1.473684 | 2000 | 0.7 | 2 |  | 5 |  | x | 4 | [8 empty] | Produktblatt des Herstellers |  |  | d
2047 | Streckmetall, verzinkt, mit PLANO A2 (d = 20mm) als geschlossenen Decke, Wand-zu-Wand Lösung | QUADROLINE |  | pinta acoustic gmbh Otto-Hahn-Straße 7 82216 Maisach, Germany info +49(0)8141.8888-0 fax +49(0)8141.8888-555 www.pinta-acoustic.de |  | 20 mm |  | variabel | 100 mm | 3,3 - 4,9 kg/m² | [6 empty] | 0.15 |  |  | 0.35 |  |  | 0.65 |  |  | 0.65 |  |  | 0.7 |  |  | 0.7 |  |  |  | 0.5333333 | 0.5 | 0.7 | 1.4 | 2000 | 0.7 | 2 |  | 5 |  | x | 4 | [8 empty] | Produktblatt des Herstellers |  |  | d
2048 | Streckmetall, verzinkt, mit PLANO A2 (d = 20mm) als geschlossenen Decke, Wand-zu-Wand Lösung | QUADROLINE |  | pinta acoustic gmbh Otto-Hahn-Straße 7 82216 Maisach, Germany info +49(0)8141.8888-0 fax +49(0)8141.8888-555 www.pinta-acoustic.de |  | 20 mm |  | variabel | 200 mm | 3,3 - 4,9 kg/m² | [6 empty] | 0.2 |  |  | 0.5 |  |  | 0.6 |  |  | 0.65 |  |  | 0.75 |  |  | 0.65 |  |  |  | 0.5583333 | 0.55 | 0.7 | 1.272727 | 2000 | 0.75 | 2 |  | 5 |  | x | 4 | [8 empty] | Produktblatt des Herstellers |  |  | d
2049 | Streckmetall, verzinkt, mit PLANO A2 (d = 20mm) als geschlossenen Decke, Wand-zu-Wand Lösung | QUADROLINE |  | pinta acoustic gmbh Otto-Hahn-Straße 7 82216 Maisach, Germany info +49(0)8141.8888-0 fax +49(0)8141.8888-555 www.pinta-acoustic.de |  | 20 mm |  | variabel | 300 mm | 3,3 - 4,9 kg/m² | [6 empty] | 0.3 |  |  | 0.5 |  |  | 0.6 |  |  | 0.7 |  |  | 0.75 |  |  | 0.75 |  |  |  | 0.6 | 0.55 | 0.75 | 1.363636 | 2000 | 0.75 | 2 |  | 5 |  | x | 4 | [8 empty] | Produktblatt des Herstellers |  |  | d
2050 | Streckmetall, verzinkt, mit PLANO A2 (d = 20mm) als geschlossenen Decke, Wand-zu-Wand Lösung | QUADROLINE |  | pinta acoustic gmbh Otto-Hahn-Straße 7 82216 Maisach, Germany info +49(0)8141.8888-0 fax +49(0)8141.8888-555 www.pinta-acoustic.de |  | 20 mm |  | variabel | 500 mm | 3,3 - 4,9 kg/m² | [6 empty] | 0.4 |  |  | 0.55 |  |  | 0.6 |  |  | 0.75 |  |  | 0.8 |  |  | 0.8 |  |  |  | 0.65 | 0.575 | 0.8 | 1.391304 | 2000 | 0.8 | 2 |  | 5 |  | x | 4 | [8 empty] | Produktblatt des Herstellers |  |  | d
2051 | Melaminharzschaumstoff mit Vlieskaschierung und umlaufenden Aluminiumrahmen, willtec | BALANCE |  | pinta acoustic gmbh Otto-Hahn-Straße 7 82216 Maisach, Germany info +49(0)8141.8888-0 fax +49(0)8141.8888-555 www.pinta-acoustic.de |  | 20 mm |  | 3000 x 1250 mm | 300 mm | 9,5±1,5 kg/m³ | [5 empty] | 0.18 | 0.32 | 0.38 | 0.47 | 0.47 | 0.73 | 0.75 | 0.76 | 0.83 | 1.02 | 1.04 | 1.15 | 1.18 | 1.24 | 1.26 | 1.21 | 1.1 | 1.08 |  |  | 0.8216667 | 0.615 | 1.17 | 1.902439 | 2500 | 1.26 | 2 |  | 7 |  | x | 4 | [8 empty] | Produktblatt des Herstellers |  |  | d
2052 | Melaminharzschaumstoff mit Vlieskaschierung und umlaufenden Aluminiumrahmen, willtec | BALANCE |  | pinta acoustic gmbh Otto-Hahn-Straße 7 82216 Maisach, Germany info +49(0)8141.8888-0 fax +49(0)8141.8888-555 www.pinta-acoustic.de |  | 20 mm |  | 3000 x 1250 mm | 200 mm | 9,5±1,5 kg/m³ | [5 empty] | 0.1 | 0.15 | 0.3 | 0.38 | 0.38 | 0.64 | 0.8 | 0.83 | 0.98 | 0.93 | 1.04 | 1.06 | 1.14 | 1.16 | 1.14 | 1.07 | 1.01 | 0.98 |  |  | 0.7616667 | 0.605 | 1.085 | 1.793388 | 2000 | 1.16 | 2 |  | 7 |  | x | 4 | [8 empty] | Produktblatt des Herstellers |  |  | d
2053 | Melaminharzschaumstoff mit Vlieskaschierung und umlaufenden Aluminiumrahmen, willtec | BALANCE |  | pinta acoustic gmbh Otto-Hahn-Straße 7 82216 Maisach, Germany info +49(0)8141.8888-0 fax +49(0)8141.8888-555 www.pinta-acoustic.de |  | 20 mm |  | 3000 x 1250 mm | 100 mm | 9,5±1,5 kg/m³ | [5 empty] | 0.06 | 0.08 | 0.17 | 0.33 | 0.38 | 0.62 | 0.79 | 0.91 | 1.08 | 1.13 | 1.07 | 1.01 | 1.01 | 1.05 | 1.05 | 1.01 | 0.95 | 0.86 |  |  | 0.74 | 0.645 | 1 | 1.550388 | 800 | 1.13 | 2 |  | 7 |  | x | 4 | [8 empty] | Produktblatt des Herstellers |  |  | d
2054 | Melaminharzschaumstoff mit Vlieskaschierung und umlaufenden Aluminiumrahmen, willtec | BALANCE |  | pinta acoustic gmbh Otto-Hahn-Straße 7 82216 Maisach, Germany info +49(0)8141.8888-0 fax +49(0)8141.8888-555 www.pinta-acoustic.de |  | 20 mm |  | 2500 x 1250 mm | 300 mm | 9,5±1,5 kg/m³ | [5 empty] | 0.27 | 0.31 | 0.45 | 0.4 | 0.41 | 0.66 | 0.76 | 0.73 | 0.84 | 1 | 1.06 | 1.17 | 1.18 | 1.23 | 1.26 | 1.18 | 1.1 | 1.08 |  |  | 0.8066667 | 0.57 | 1.165 | 2.04386 | 2500 | 1.26 | 2 |  | 7 |  | x | 4 | [8 empty] | Produktblatt des Herstellers |  |  | d
2055 | Melaminharzschaumstoff mit Vlieskaschierung und umlaufenden Aluminiumrahmen, willtec | BALANCE |  | pinta acoustic gmbh Otto-Hahn-Straße 7 82216 Maisach, Germany info +49(0)8141.8888-0 fax +49(0)8141.8888-555 www.pinta-acoustic.de |  | 20 mm |  | 2500 x 1250 mm | 200 mm | 9,5±1,5 kg/m³ | [5 empty] | 0.24 | 0.28 | 0.33 | 0.37 | 0.49 | 0.7 | 0.84 | 0.93 | 0.94 | 0.9 | 1.01 | 1.1 | 1.13 | 1.13 | 1.12 | 1.08 | 1.01 | 1 |  |  | 0.8083333 | 0.71 | 1.07 | 1.507042 | 1600 | 1.13 | 2 |  | 7 |  | x | 4 | [8 empty] | Produktblatt des Herstellers |  |  | d
2056 | Melaminharzschaumstoff mit Vlieskaschierung und umlaufenden Aluminiumrahmen, willtec | BALANCE |  | pinta acoustic gmbh Otto-Hahn-Straße 7 82216 Maisach, Germany info +49(0)8141.8888-0 fax +49(0)8141.8888-555 www.pinta-acoustic.de |  | 20 mm |  | 2500 x 1250 mm | 100 mm | 9,5±1,5 kg/m³ | [5 empty] | 0.08 | 0.18 | 0.2 | 0.32 | 0.4 | 0.61 | 0.79 | 1.01 | 1.1 | 1.11 | 1.08 | 0.98 | 1.04 | 1.08 | 1.09 | 1 | 0.93 | 0.87 |  |  | 0.78 | 0.705 | 1.005 | 1.425532 | 800 | 1.11 | 2 |  | 7 |  | x | 4 | [8 empty] | Produktblatt des Herstellers |  |  | d
2057 | Melaminharzschaumstoff mit Vlieskaschierung und umlaufenden Aluminiumrahmen, willtec | BALANCE |  | pinta acoustic gmbh Otto-Hahn-Straße 7 82216 Maisach, Germany info +49(0)8141.8888-0 fax +49(0)8141.8888-555 www.pinta-acoustic.de |  | 40 mm |  | 3000 x 1250 mm | 300 mm | 9,5±1,5 kg/m³ | [5 empty] | 0.17 | 0.33 | 0.49 | 0.61 | 0.68 | 0.95 | 1.07 | 1.14 | 1.23 | 1.22 | 1.25 | 1.41 | 1.45 | 1.38 | 1.43 | 1.33 | 1.21 | 1.1 |  |  | 0.9983333 | 0.91 | 1.295 | 1.423077 | 1600 | 1.45 | 2 |  | 7 |  | x | 4 | [8 empty] | Produktblatt des Herstellers |  |  | d
2058 | Melaminharzschaumstoff mit Vlieskaschierung und umlaufenden Aluminiumrahmen, willtec | BALANCE |  | pinta acoustic gmbh Otto-Hahn-Straße 7 82216 Maisach, Germany info +49(0)8141.8888-0 fax +49(0)8141.8888-555 www.pinta-acoustic.de |  | 40 mm |  | 3000 x 1250 mm | 200 mm | 9,5±1,5 kg/m³ | [5 empty] | 0.15 | 0.28 | 0.48 | 0.64 | 0.7 | 0.96 | 1.14 | 1.2 | 1.24 | 1.25 | 1.23 | 1.37 | 1.34 | 1.3 | 1.29 | 1.19 | 1.11 | 1.06 |  |  | 0.97 | 0.95 | 1.205 | 1.268421 | 1250 | 1.37 | 2 |  | 7 |  | x | 4 | [8 empty] | Produktblatt des Herstellers |  |  | d
2059 | Melaminharzschaumstoff mit Vlieskaschierung und umlaufenden Aluminiumrahmen, willtec | BALANCE |  | pinta acoustic gmbh Otto-Hahn-Straße 7 82216 Maisach, Germany info +49(0)8141.8888-0 fax +49(0)8141.8888-555 www.pinta-acoustic.de |  | 40 mm |  | 3000 x 1250 mm | 100 mm | 9,5±1,5 kg/m³ | [5 empty] | 0.12 | 0.23 | 0.42 | 0.59 | 0.63 | 1.02 | 1.13 | 1.28 | 1.3 | 1.34 | 1.26 | 1.21 | 1.24 | 1.24 | 1.16 | 1.09 | 1.03 | 0.95 |  |  | 0.945 | 0.955 | 1.135 | 1.188482 | 800 | 1.34 | 2 |  | 7 |  | x | 4 | [8 empty] | Produktblatt des Herstellers |  |  | d
2060 | Melaminharzschaumstoff mit Vlieskaschierung und umlaufenden Aluminiumrahmen, willtec | BALANCE |  | pinta acoustic gmbh Otto-Hahn-Straße 7 82216 Maisach, Germany info +49(0)8141.8888-0 fax +49(0)8141.8888-555 www.pinta-acoustic.de |  | 40 mm |  | 2500 x 1250 mm | 300 mm | 9,5±1,5 kg/m³ | [5 empty] | 0.2 | 0.35 | 0.45 | 0.64 | 0.75 | 0.93 | 1.05 | 1.13 | 1.24 | 1.33 | 1.42 | 1.53 | 1.47 | 1.5 | 1.35 | 1.33 | 1.25 | 1.2 |  |  | 1.066667 | 0.94 | 1.375 | 1.462766 | 1250 | 1.53 | 2 |  | 7 |  | x | 4 | [8 empty] | Produktblatt des Herstellers |  |  | d
2061 | Melaminharzschaumstoff mit Vlieskaschierung und umlaufenden Aluminiumrahmen, willtec | BALANCE |  | pinta acoustic gmbh Otto-Hahn-Straße 7 82216 Maisach, Germany info +49(0)8141.8888-0 fax +49(0)8141.8888-555 www.pinta-acoustic.de |  | 40 mm |  | 2500 x 1250 mm | 200 mm | 9,5±1,5 kg/m³ | [5 empty] | 0.13 | 0.34 | 0.43 | 0.62 | 0.69 | 1 | 1.11 | 1.21 | 1.27 | 1.27 | 1.36 | 1.39 | 1.36 | 1.31 | 1.37 | 1.23 | 1.16 | 1.09 |  |  | 1.011667 | 0.95 | 1.235 | 1.3 | 1250 | 1.39 | 2 |  | 7 |  | x | 4 | [8 empty] | Produktblatt des Herstellers |  |  | d
2062 | Melaminharzschaumstoff mit Vlieskaschierung und umlaufenden Aluminiumrahmen, willtec | BALANCE |  | pinta acoustic gmbh Otto-Hahn-Straße 7 82216 Maisach, Germany info +49(0)8141.8888-0 fax +49(0)8141.8888-555 www.pinta-acoustic.de |  | 40 mm |  | 2500 x 1250 mm | 100 mm | 9,5±1,5 kg/m³ | [5 empty] | 0.23 | 0.29 | 0.31 | 0.5 | 0.7 | 1.01 | 1.16 | 1.35 | 1.35 | 1.37 | 1.32 | 1.24 | 1.27 | 1.29 | 1.23 | 1.09 | 1 | 0.96 |  |  | 0.9916667 | 1.025 | 1.145 | 1.117073 | 800 | 1.37 | 2 |  | 7 |  | x | 4 | [8 empty] | Produktblatt des Herstellers |  |  | d
2063 | Melaminharzschaumstoff mit Vlieskaschierung und umlaufenden Aluminiumrahmen, willtec | BALANCE COOL |  | pinta acoustic gmbh Otto-Hahn-Straße 7 82216 Maisach, Germany info +49(0)8141.8888-0 fax +49(0)8141.8888-555 www.pinta-acoustic.de |  | 20 mm |  | 2500 x 1250 mm | 300 / 500mm | 9,5±1,5 kg/m³ | [5 empty] | 0.35 | 0.51 | 0.55 | 0.55 | 0.55 | 0.54 | 0.67 | 0.71 | 0.92 | 1.12 | 1.14 | 1.23 | 1.19 | 1.26 | 1.26 | 1.16 | 1.14 | 1.08 |  |  | 0.885 | 0.63 | 1.2 | 1.904762 | 2000 | 1.26 | 2 |  | 7 |  | x | 4 | [8 empty] | Produktblatt des Herstellers |  |  | d
2064 | Melaminharzschaumstoff mit Vlieskaschierung und umlaufenden Aluminiumrahmen, willtec | BALANCE PLUS |  | pinta acoustic gmbh Otto-Hahn-Straße 7 82216 Maisach, Germany info +49(0)8141.8888-0 fax +49(0)8141.8888-555 www.pinta-acoustic.de |  | 120 mm |  | 2500 x 1250 mm | 100mm | 9,5±1,5 kg/m³ | [5 empty] | 0.59 | 0.71 | 1.12 | 1.35 | 1.35 | 1.39 | 1.4 | 1.45 | 1.52 | 1.49 | 1.52 | 1.55 | 1.46 | 1.43 | 1.39 | 1.32 | 1.26 | 1.15 |  |  | 1.286667 | 1.4 | 1.345 | 0.9607143 | 1250 | 1.55 | 2 |  | 7 |  | x | 4 | [8 empty] | Produktblatt des Herstellers |  |  | d
2065 | Melaminharzschaumstoff mit Vlieskaschierung und umlaufenden Aluminiumrahmen, willtec | BALANCE PLUS |  | pinta acoustic gmbh Otto-Hahn-Straße 7 82216 Maisach, Germany info +49(0)8141.8888-0 fax +49(0)8141.8888-555 www.pinta-acoustic.de |  | 120 mm |  | 2500 x 1250 mm | 200mm | 9,5±1,5 kg/m³ | [5 empty] | 0.65 | 0.71 | 1.22 | 1.36 | 1.43 | 1.42 | 1.5 | 1.47 | 1.54 | 1.48 | 1.57 | 1.65 | 1.56 | 1.47 | 1.41 | 1.38 | 1.3 | 1.25 |  |  | 1.325 | 1.45 | 1.385 | 0.9551724 | 1250 | 1.65 | 2 |  | 7 |  | x | 4 | [8 empty] | Produktblatt des Herstellers |  |  | d
2066 | Melaminharzschaumstoff mit Vlieskaschierung und umlaufenden Aluminiumrahmen, willtec | BALANCE PLUS |  | pinta acoustic gmbh Otto-Hahn-Straße 7 82216 Maisach, Germany info +49(0)8141.8888-0 fax +49(0)8141.8888-555 www.pinta-acoustic.de |  | 120 mm |  | 2500 x 1250 mm | 300mm | 9,5±1,5 kg/m³ | [5 empty] | 0.68 | 0.74 | 1.21 | 1.36 | 1.34 | 1.45 | 1.5 | 1.5 | 1.52 | 1.55 | 1.57 | 1.63 | 1.52 | 1.53 | 1.49 | 1.47 | 1.39 | 1.39 |  |  | 1.345 | 1.42 | 1.46 | 1.028169 | 1250 | 1.63 | 2 |  | 7 |  | x | 4 | [8 empty] | Produktblatt des Herstellers |  |  | d
2067 | Textil im Schnapprahmen mit hinterlegtem Absorberelement willtec | BALANCE ART | Artist | pinta acoustic gmbh Otto-Hahn-Straße 7 82216 Maisach, Germany info +49(0)8141.8888-0 fax +49(0)8141.8888-555 www.pinta-acoustic.de |  | 20 mm |  | 3000 x 3500 mm | 0 | [6 empty] | 0.04 | 0.07 | 0.12 | 0.24 | 0.31 | 0.33 | 0.5 | 0.62 | 0.82 | 0.96 | 0.85 | 0.54 | 0.38 | 0.22 | 0.14 | 0.1 | 0.1 | 0.07 |  |  | 0.3616667 | 0.465 | 0.16 | 0.344086 | 800 | 0.96 | 3 |  | 9 | 7 | x | 4 | [8 empty] | Produktblatt des Herstellers |  |  | d
2068 | Textil im Schnapprahmen mit hinterlegtem Absorberelement willtec | BALANCE ART | Trevira | pinta acoustic gmbh Otto-Hahn-Straße 7 82216 Maisach, Germany info +49(0)8141.8888-0 fax +49(0)8141.8888-555 www.pinta-acoustic.de |  | 50 mm |  | 3000 x 3500 mm | 0 | [6 empty] | 0.04 | 0.28 | 0.26 | 0.52 | 0.62 | 0.7 | 0.77 | 0.95 | 0.95 | 0.95 | 0.96 | 0.97 | 0.93 | 0.89 | 0.88 | 0.83 | 0.88 | 0.84 |  |  | 0.7633333 | 0.785 | 0.885 | 1.127389 | 1250 | 0.97 | 2 |  | 9 | 7 | x | 4 | [8 empty] | Produktblatt des Herstellers |  |  | d
2069 | Textil im Schnapprahmen mit hinterlegtem Absorberelement willtec | BALANCE ART | Poly200 | pinta acoustic gmbh Otto-Hahn-Straße 7 82216 Maisach, Germany info +49(0)8141.8888-0 fax +49(0)8141.8888-555 www.pinta-acoustic.de |  | 50 mm |  | 3000 x 3500 mm | 0 | [6 empty] | 0.14 | 0.26 | 0.3 | 0.54 | 0.6 | 0.7 | 0.86 | 0.94 | 0.95 | 1 | 0.99 | 0.95 | 0.92 | 0.89 | 0.91 | 0.84 | 0.89 | 0.82 |  |  | 0.7616667 | 0.77 | 0.89 | 1.155844 | 800 | 1 | 2 |  | 9 | 7 | x | 4 | [8 empty] | Produktblatt des Herstellers |  |  | d
2070 | Textil im Schnapprahmen mit hinterlegtem Absorberelement willtec | BALANCE ART | Artist | pinta acoustic gmbh Otto-Hahn-Straße 7 82216 Maisach, Germany info +49(0)8141.8888-0 fax +49(0)8141.8888-555 www.pinta-acoustic.de |  | 50 mm |  | 3000 x 3500 mm | 0 | [6 empty] | 0.11 | 0.28 | 0.31 | 0.55 | 0.67 | 0.77 | 0.89 | 1 | 0.81 | 0.64 | 0.44 | 0.37 | 0.29 | 0.21 | 0.18 | 0.17 | 0.15 | 0.08 |  |  | 0.4583333 | 0.835 | 0.18 | 0.2155689 | 500 | 1 | 3 |  | 9 | 7 | x | 4 | [8 empty] | Produktblatt des Herstellers |  |  | d
2071 | Textil im Schnapprahmen mit hinterlegtem Absorberelement willtec | BALANCE ART | Trevira | pinta acoustic gmbh Otto-Hahn-Straße 7 82216 Maisach, Germany info +49(0)8141.8888-0 fax +49(0)8141.8888-555 www.pinta-acoustic.de |  | 25 mm |  | 3000 x 3500 mm | 0 | [6 empty] | 0.09 | 0.15 | 0.17 | 0.27 | 0.34 | 0.43 | 0.49 | 0.54 | 0.65 | 0.72 | 0.8 | 0.85 | 0.89 | 0.85 | 0.83 | 0.81 | 0.79 | 0.76 |  |  | 0.5783333 | 0.44 | 0.82 | 1.863636 | 1600 | 0.89 | 2 |  | 9 | 7 | x | 4 | [8 empty] | Produktblatt des Herstellers |  |  | d
2072 | Textil im Schnapprahmen mit hinterlegtem Absorberelement willtec | BALANCE ART | Poly200 | pinta acoustic gmbh Otto-Hahn-Straße 7 82216 Maisach, Germany info +49(0)8141.8888-0 fax +49(0)8141.8888-555 www.pinta-acoustic.de |  | 25 mm |  | 3000 x 3500 mm | 0 | [6 empty] | 0.09 | 0.14 | 0.19 | 0.29 | 0.34 | 0.42 | 0.57 | 0.61 | 0.73 | 0.78 | 0.85 | 0.93 | 0.88 | 0.88 | 0.88 | 0.83 | 0.83 | 0.76 |  |  | 0.6083333 | 0.475 | 0.855 | 1.8 | 1250 | 0.93 | 2 |  | 9 | 7 | x | 4 | [8 empty] | Produktblatt des Herstellers |  |  | d
2073 | Textil im Schnapprahmen mit hinterlegtem Absorberelement willtec | BALANCE ART | Artist | pinta acoustic gmbh Otto-Hahn-Straße 7 82216 Maisach, Germany info +49(0)8141.8888-0 fax +49(0)8141.8888-555 www.pinta-acoustic.de |  | 25 mm |  | 3000 x 3500 mm | 0 | [6 empty] | 0.03 | 0.06 | 0.15 | 0.31 | 0.35 | 0.42 | 0.6 | 0.78 | 0.88 | 0.89 | 0.79 | 0.49 | 0.34 | 0.23 | 0.15 | 0.12 | 0.1 | 0.08 |  |  | 0.385 | 0.565 | 0.165 | 0.2920354 | 800 | 0.89 | 3 |  | 9 | 7 | x | 4 | [8 empty] | Produktblatt des Herstellers |  |  | d
2074 | Textil im Schnapprahmen mit hinterlegtem Absorberelement willtec | BALANCE ART | Trevira | pinta acoustic gmbh Otto-Hahn-Straße 7 82216 Maisach, Germany info +49(0)8141.8888-0 fax +49(0)8141.8888-555 www.pinta-acoustic.de |  | 20 mm |  | 3000 x 3500 mm | 0 | [6 empty] | 0.08 | 0.14 | 0.16 | 0.23 | 0.29 | 0.32 | 0.42 | 0.46 | 0.56 | 0.61 | 0.72 | 0.79 | 0.86 | 0.83 | 0.86 | 0.82 | 0.79 | 0.76 |  |  | 0.5383333 | 0.375 | 0.81 | 2.16 | 1600 | 0.86 | 2 |  | 9 | 7 | x | 4 | [8 empty] | Produktblatt des Herstellers |  |  | d
2075 | Textil im Schnapprahmen mit hinterlegtem Absorberelement willtec | BALANCE ART | Poly200 | pinta acoustic gmbh Otto-Hahn-Straße 7 82216 Maisach, Germany info +49(0)8141.8888-0 fax +49(0)8141.8888-555 www.pinta-acoustic.de |  | 20 mm |  | 3000 x 3500 mm | 0 | [6 empty] | 0.1 | 0.14 | 0.17 | 0.25 | 0.27 | 0.34 | 0.48 | 0.5 | 0.64 | 0.69 | 0.77 | 0.89 | 0.86 | 0.85 | 0.87 | 0.82 | 0.84 | 0.78 |  |  | 0.5616667 | 0.385 | 0.845 | 2.194805 | 1250 | 0.89 | 2 |  | 9 | 7 | x | 4 | [8 empty] | Produktblatt des Herstellers |  |  | d
2076 | Melaminharzschaumstoff mit Textilkaschierung und umlaufenden Aluminiumrahmen, willtec | ARTWORK |  | pinta acoustic gmbh Otto-Hahn-Straße 7 82216 Maisach, Germany info +49(0)8141.8888-0 fax +49(0)8141.8888-555 www.pinta-acoustic.de |  | 20 mm |  | variabel | 0 | 9,5±1,5 kg/m³ | [5 empty] | 0.07 | 0.12 | 0.12 | 0.13 | 0.28 | 0.39 | 0.54 | 0.71 | 0.84 | 0.93 | 0.99 | 0.96 | 0.92 | 0.88 | 0.83 | 0.76 | 0.7 | 0.7 |  |  | 0.6133333 | 0.495 | 0.79 | 1.59596 | 1000 | 0.99 | 2 |  | 7 |  | x | 4 | [8 empty] | Produktblatt des Herstellers |  |  | d
2077 | Melaminharzschaumstoff mit Textilkaschierung und umlaufenden Aluminiumrahmen, willtec | ARTWORK |  | pinta acoustic gmbh Otto-Hahn-Straße 7 82216 Maisach, Germany info +49(0)8141.8888-0 fax +49(0)8141.8888-555 www.pinta-acoustic.de |  | 40 mm |  | variabel | 0 | 9,5±1,5 kg/m³ | [5 empty] | 0.04 | 0.14 | 0.19 | 0.49 | 0.58 | 0.76 | 0.97 | 0.97 | 1.02 | 1.05 | 1 | 0.99 | 0.97 | 0.95 | 0.9 | 0.82 | 0.85 | 0.77 |  |  | 0.7483333 | 0.775 | 0.9 | 1.16129 | 800 | 1.05 | 2 |  | 7 |  | x | 4 | [8 empty] | Produktblatt des Herstellers |  |  | d
2078 | Melaminharzschaumstoff | AMBIENT E |  | pinta acoustic gmbh Otto-Hahn-Straße 7 82216 Maisach, Germany info +49(0)8141.8888-0 fax +49(0)8141.8888-555 www.pinta-acoustic.de |  | 50 mm |  | variabel | 300 mm | 9,5±1,5 kg/m³ | [6 empty] | 0.4 |  |  | 0.9 |  |  | 0.85 |  |  | 1 |  |  | 1 |  |  | 1 |  |  |  | 0.8583333 | 0.875 | 1 | 1.142857 | 1000 | 1 | 2 |  | 7 |  | x | 4 | [8 empty] | Produktblatt des Herstellers |  |  | d
2079 | Melaminharzschaumstoff mit strukturierter Oberfläche | AMBIENT E | SPECTRUM | pinta acoustic gmbh Otto-Hahn-Straße 7 82216 Maisach, Germany info +49(0)8141.8888-0 fax +49(0)8141.8888-555 www.pinta-acoustic.de |  | 50 mm |  | variabel | 300 mm | 9,5±1,5 kg/m³ | [6 empty] | 0.4 |  |  | 0.85 |  |  | 0.85 |  |  | 0.95 |  |  | 1 |  |  | 1 |  |  |  | 0.8416667 | 0.85 | 1 | 1.176471 | 2000 | 1 | 2 |  | 7 |  | x | 4 | [8 empty] | Produktblatt des Herstellers |  |  | d
2080 | Melaminharzschaumstoff mit mineral. Imprägnierung, willtec FM, in Verbindung mit Stahllochblech | KASSETTENEINLAGE |  | pinta acoustic gmbh Otto-Hahn-Straße 7 82216 Maisach, Germany info +49(0)8141.8888-0 fax +49(0)8141.8888-555 www.pinta-acoustic.de |  | 5 mm |  | variabel | 350 mm | 80 kg/m³ | [6 empty] | 0.5 |  |  | 0.7 |  |  | 0.4 |  |  | 0.55 |  |  | 0.65 |  |  | 0.6 |  |  |  | 0.5666667 | 0.55 | 0.625 | 1.136364 | 250 | 0.7 | 2 |  | 7 | 5 | x | 4 | [8 empty] | Produktblatt des Herstellers |  |  | d
2081 | Melaminharzschaumstoff mit mineral. Imprägnierung, willtec FM, in Verbindung mit Stahllochblech | KASSETTENEINLAGE |  | pinta acoustic gmbh Otto-Hahn-Straße 7 82216 Maisach, Germany info +49(0)8141.8888-0 fax +49(0)8141.8888-555 www.pinta-acoustic.de |  | 10 mm |  | variabel | 350 mm | 80 kg/m³ | [6 empty] | 0.5 |  |  | 0.7 |  |  | 0.55 |  |  | 0.75 |  |  | 0.85 |  |  | 0.75 |  |  |  | 0.6833333 | 0.625 | 0.8 | 1.28 | 2000 | 0.85 | 2 |  | 7 | 5 | x | 4 | [8 empty] | Produktblatt des Herstellers |  |  | d
2082 | Melaminharzschaumstoff mit Vlieskaschierung, willtec | WHITELINE |  | pinta acoustic gmbh Otto-Hahn-Straße 7 82216 Maisach, Germany info +49(0)8141.8888-0 fax +49(0)8141.8888-555 www.pinta-acoustic.de |  | 15 mm |  | 1250 x 1250 mm | 100 mm | 9,5±1,5 kg/m³ | [5 empty] | 0.22 | 0.23 | 0.27 | 0.31 | 0.33 | 0.6 | 0.64 | 0.82 | 0.88 | 0.86 | 0.91 | 0.87 | 0.78 | 0.82 | 0.85 | 0.84 | 0.78 | 0.76 |  |  | 0.6483333 | 0.575 | 0.8 | 1.391304 | 1000 | 0.91 | 2 |  | 7 |  | x | 4 | [8 empty] | Produktblatt des Herstellers |  |  | d
2083 | Melaminharzschaumstoff mit Vlieskaschierung, willtec | WHITELINE |  | pinta acoustic gmbh Otto-Hahn-Straße 7 82216 Maisach, Germany info +49(0)8141.8888-0 fax +49(0)8141.8888-555 www.pinta-acoustic.de |  | 15 mm |  | 1250 x 1250 mm | 300 mm | 9,5±1,5 kg/m³ | [5 empty] | 0.41 | 0.45 | 0.53 | 0.65 | 0.68 | 0.86 | 0.86 | 0.77 | 0.74 | 86 | 0.94 | 0.96 | 0.98 | 0.99 | 0.97 | 0.97 | 0.92 | 0.91 |  |  | 0.7916667 | 0.725 | 0.955 | 1.317241 | 800 | 86 | 2 |  | 7 |  | x | 4 | [8 empty] | Produktblatt des Herstellers |  |  | d
2084 | Melaminharzschaumstoff mit Vlieskaschierung, willtec | WHITELINE |  | pinta acoustic gmbh Otto-Hahn-Straße 7 82216 Maisach, Germany info +49(0)8141.8888-0 fax +49(0)8141.8888-555 www.pinta-acoustic.de |  | 15 mm |  | 1250 x 1250 mm | 500 mm | 9,5±1,5 kg/m³ | [5 empty] | 0.52 | 0.52 | 0.52 | 0.48 | 0.51 | 0.6 | 0.59 | 0.56 | 0.63 | 0.75 | 0.79 | 0.81 | 0.81 | 0.84 | 0.81 | 0.93 | 0.89 | 0.89 |  |  | 0.685 | 0.535 | 0.865 | 1.616822 | 3150 | 0.93 | 2 |  | 7 |  | x | 4 | [8 empty] | Produktblatt des Herstellers |  |  | d
2085 | Melaminharzschaumstoff mit Vlieskaschierung, willtec | BATTS |  | pinta acoustic gmbh Otto-Hahn-Straße 7 82216 Maisach, Germany info +49(0)8141.8888-0 fax +49(0)8141.8888-555 www.pinta-acoustic.de |  | 30 mm |  | 1250 x 1250 mm | 100 mm | 9,5±1,5 kg/m³ | [5 empty] | 0.28 | 0.39 | 0.49 | 0.51 | 0.57 | 0.67 | 0.83 | 0.98 | 1 | 0.95 | 0.95 | 0.92 | 0.95 | 0.93 | 0.88 | 0.89 | 0.8 | 0.76 |  |  | 0.77 | 0.775 | 0.865 | 1.116129 | 630 | 1 | 2 |  | 7 |  | x | 4 | [8 empty] | Produktblatt des Herstellers |  |  | d
2086 | Melaminharzschaumstoff mit Vlieskaschierung, willtec | BATTS |  | pinta acoustic gmbh Otto-Hahn-Straße 7 82216 Maisach, Germany info +49(0)8141.8888-0 fax +49(0)8141.8888-555 www.pinta-acoustic.de |  | 50 mm |  | 1250 x 1250 mm | 500 mm | 9,5±1,5 kg/m³ | [5 empty] | 0.6 | 0.73 | 0.76 | 0.79 | 0.82 | 0.81 | 0.91 | 0.9 | 0.98 | 1.05 | 1.02 | 1.03 | 1.04 | 0.99 | 0.95 | 0.98 | 0.89 | 0.95 |  |  | 0.8916667 | 0.86 | 0.94 | 1.093023 | 800 | 1.05 | 2 |  | 7 |  | x | 4 | [8 empty] | Produktblatt des Herstellers |  |  | d
2087 | Melaminharzschaumstoff mit Vlieskaschierung, willtec | BATTS |  | pinta acoustic gmbh Otto-Hahn-Straße 7 82216 Maisach, Germany info +49(0)8141.8888-0 fax +49(0)8141.8888-555 www.pinta-acoustic.de |  | 50 mm |  | 1250 x 1250 mm | 300 mm | 9,5±1,5 kg/m³ | [5 empty] | 0.52 | 0.61 | 0.68 | 0.72 | 0.84 | 0.97 | 0.88 | 0.85 | 0.93 | 0.98 | 1.01 | 0.97 | 0.97 | 0.97 | 0.92 | 0.92 | 0.86 | 0.82 |  |  | 0.8566667 | 0.845 | 0.915 | 1.08284 | 1000 | 1.01 | 2 |  | 7 |  | x | 4 | [8 empty] | Produktblatt des Herstellers |  |  | d
2088 | Melaminharzschaumstoff mit Vlieskaschierung, willtec | BATTS |  | pinta acoustic gmbh Otto-Hahn-Straße 7 82216 Maisach, Germany info +49(0)8141.8888-0 fax +49(0)8141.8888-555 www.pinta-acoustic.de |  | 50 mm |  | 1250 x 1250 mm | 100 mm | 9,5±1,5 kg/m³ | [5 empty] | 0.31 | 0.5 | 0.54 | 0.64 | 0.83 | 0.96 | 1.07 | 1.03 | 1.08 | 0.97 | 1.03 | 0.99 | 0.99 | 0.96 | 0.92 | 0.89 | 0.83 | 0.82 |  |  | 0.8633333 | 0.93 | 0.895 | 0.9623656 | 630 | 1.08 | 2 |  | 7 |  | x | 4 | [8 empty] | Produktblatt des Herstellers |  |  | d
2089 | Melaminharzschaumstoff mit Vlieskaschierung, willtec | BATTS |  | pinta acoustic gmbh Otto-Hahn-Straße 7 82216 Maisach, Germany info +49(0)8141.8888-0 fax +49(0)8141.8888-555 www.pinta-acoustic.de |  | 30 mm |  | 1250 x 1250 mm | 500 mm | 9,5±1,5 kg/m³ | [5 empty] | 0.64 | 0.68 | 0.68 | 0.71 | 0.66 | 0.76 | 0.69 | 0.7 | 0.83 | 0.86 | 0.95 | 0.92 | 0.91 | 0.92 | 0.9 | 0.92 | 0.89 | 0.89 |  |  | 0.8 | 0.68 | 0.905 | 1.330882 | 1000 | 0.95 | 2 |  | 7 |  | x | 4 | [8 empty] | Produktblatt des Herstellers |  |  | d
2090 | Melaminharzschaumstoff mit Vlieskaschierung, willtec | BATTS |  | pinta acoustic gmbh Otto-Hahn-Straße 7 82216 Maisach, Germany info +49(0)8141.8888-0 fax +49(0)8141.8888-555 www.pinta-acoustic.de |  | 30 mm |  | 1250 x 1250 mm | 300 mm | 9,5±1,5 kg/m³ | [5 empty] | 0.46 | 0.51 | 0.57 | 0.68 | 0.72 | 0.84 | 0.78 | 0.79 | 0.83 | 0.89 | 0.96 | 0.92 | 0.91 | 0.89 | 0.9 | 0.92 | 0.8 | 0.8 |  |  | 0.7783333 | 0.755 | 0.845 | 1.119205 | 1000 | 0.96 | 2 |  | 7 |  | x | 4 | [8 empty] | Produktblatt des Herstellers |  |  | d
2091 | Blähglasgranulat ohne Binder als Deckensegel | phonestop |  | pinta acoustic gmbh Otto-Hahn-Straße 7 82216 Maisach, Germany info +49(0)8141.8888-0 fax +49(0)8141.8888-555 www.pinta-acoustic.de |  | 25 mm |  | 618 x 618 mm | 100 mm | 270 kg/m³ ± 10% | [5 empty] | 0.1 | 0.04 | 0.15 | 0.21 | 0.33 | 0.47 | 0.59 | 0.82 | 0.86 | 0.83 | 0.77 | 0.77 | 0.87 | 0.96 | 0.98 | 0.97 | 0.96 | 0.98 |  |  | 0.6466667 | 0.575 | 0.96 | 1.669565 | 2500 | 0.98 | 2 |  | 4 |  | x | 3 | 4 | [7 empty] | Produktblatt des Herstellers |  |  | d
2092 | Blähglasgranulat ohne Binder mit umlaufendem GKBP Rahmen | phonestop |  | pinta acoustic gmbh Otto-Hahn-Straße 7 82216 Maisach, Germany info +49(0)8141.8888-0 fax +49(0)8141.8888-555 www.pinta-acoustic.de |  | 25 mm |  | 618 x 618 mm | 300 mm | 270 kg/m³ ± 10% | [5 empty] | 0.35 | 0.45 | 0.52 | 0.44 | 0.57 | 0.66 | 0.66 | 0.61 | 0.58 | 0.71 | 0.7 | 0.78 | 0.79 | 0.84 | 0.84 | 0.82 | 0.83 | 0.88 |  |  | 0.6666667 | 0.59 | 0.835 | 1.415254 | 5000 | 0.88 | 2 |  | 4 |  | x | 3 | 4 | [7 empty] | Produktblatt des Herstellers |  |  | d
2093 | Blähglasgranulat ohne Binder mit umlaufendem GKBP Rahmen | phonestop |  | pinta acoustic gmbh Otto-Hahn-Straße 7 82216 Maisach, Germany info +49(0)8141.8888-0 fax +49(0)8141.8888-555 www.pinta-acoustic.de |  | 25 mm |  | 618 x 618 mm | 200 mm | 270 kg/m³ ± 10% | [5 empty] | 0.29 | 0.24 | 0.36 | 0.41 | 0.59 | 0.75 | 0.71 | 0.75 | 0.65 | 0.6 | 0.7 | 0.76 | 0.76 | 0.83 | 0.82 | 0.82 | 0.82 | 0.85 |  |  | 0.655 | 0.67 | 0.825 | 1.231343 | 5000 | 0.85 | 2 |  | 4 |  | x | 3 | 4 | [7 empty] | Produktblatt des Herstellers |  |  | d
2094 | Blähglasgranulat ohne Binder mit umlaufendem GKBP Rahmen | phonestop |  | pinta acoustic gmbh Otto-Hahn-Straße 7 82216 Maisach, Germany info +49(0)8141.8888-0 fax +49(0)8141.8888-555 www.pinta-acoustic.de |  | 25 mm |  | 618 x 618 mm | 100 mm | 270 kg/m³ ± 10% | [5 empty] | 0.19 | 0.18 | 0.18 | 0.26 | 0.53 | 0.57 | 0.7 | 0.84 | 0.85 | 0.77 | 0.7 | 0.7 | 0.76 | 0.82 | 0.81 | 0.82 | 0.8 | 0.85 |  |  | 0.645 | 0.685 | 0.81 | 1.182482 | 630 | 0.85 | 2 |  | 4 |  | x | 3 | 4 | [7 empty] | Produktblatt des Herstellers |  |  | d
2095 | Blähglasgranulat ohne Binder als Deckensegel | phonestop |  | pinta acoustic gmbh Otto-Hahn-Straße 7 82216 Maisach, Germany info +49(0)8141.8888-0 fax +49(0)8141.8888-555 www.pinta-acoustic.de |  | 25 mm |  | 618 x 618 mm | 300 mm | 270 kg/m³ ± 10% | [5 empty] | 0.13 | 0.21 | 0.18 | 0.34 | 0.48 | 0.54 | 0.59 | 0.57 | 0.59 | 0.73 | 0.78 | 0.86 | 0.9 | 1.03 | 1.07 | 1.1 | 1.09 | 1.14 |  |  | 0.6933333 | 0.525 | 1.06 | 2.019048 | 5000 | 1.14 | 2 |  | 4 |  | x | 3 | 4 | [7 empty] | Produktblatt des Herstellers |  |  | d
2096 | Blähglasgranulat ohne Binder als Deckensegel | phonestop |  | pinta acoustic gmbh Otto-Hahn-Straße 7 82216 Maisach, Germany info +49(0)8141.8888-0 fax +49(0)8141.8888-555 www.pinta-acoustic.de |  | 25 mm |  | 618 x 618 mm | 200 mm | 270 kg/m³ ± 10% | [5 empty] | 0.16 | 0.13 | 0.25 | 0.3 | 0.42 | 0.52 | 0.61 | 0.72 | 0.7 | 0.64 | 0.72 | 0.86 | 0.9 | 0.97 | 1.02 | 1.07 | 1.04 | 1.08 |  |  | 0.6666667 | 0.57 | 1.005 | 1.763158 | 5000 | 1.08 | 2 |  | 4 |  | x | 3 | 4 | [7 empty] | Produktblatt des Herstellers |  |  | d
2097 | Blähglasgranulat ohne Binder, ohne Anstrich mit umlaufendem Rahmen | phonestop V |  | pinta acoustic gmbh Otto-Hahn-Straße 7 82216 Maisach, Germany info +49(0)8141.8888-0 fax +49(0)8141.8888-555 www.pinta-acoustic.de |  | 50 mm |  | 520 x 625 mm | 0 | 270 kg/m³ ± 10% | [5 empty] | 0.08 | 0.14 | 0.29 | 0.41 | 0.6 | 0.85 | 1.05 | 1.09 | 1.11 | 1.02 | 0.96 | 0.91 | 0.98 | 1.02 | 1 | 0.98 | 1.03 | 1.02 |  |  | 0.8066667 | 0.845 | 1.025 | 1.213018 | 630 | 1.11 | 2 |  | 4 |  | x | 3 | 4 | [7 empty] | Produktblatt des Herstellers |  |  | d
2098 | Blähglasgranulat ohne Binder, mit Anstrich mit umlaufendem Rahmen | phonestop V |  | pinta acoustic gmbh Otto-Hahn-Straße 7 82216 Maisach, Germany info +49(0)8141.8888-0 fax +49(0)8141.8888-555 www.pinta-acoustic.de |  | 50 mm |  | 520 x 625 mm | 0 | 270 kg/m³ ± 10% | [5 empty] | 0.09 | 0.16 | 0.29 | 0.42 | 0.63 | 0.83 | 1.05 | 1.15 | 1.11 | 1 | 0.91 | 0.9 | 0.96 | 0.98 | 0.97 | 1.01 | 0.99 | 0.99 |  |  | 0.8033333 | 0.89 | 0.985 | 1.106742 | 500 | 1.15 | 2 |  | 4 |  | x | 3 | 4 | [7 empty] | Produktblatt des Herstellers |  |  | d
2099 | Blähglasgranulat ohne Binder, mit Akustikputz mit umlaufendem Rahmen | phonestop V |  | pinta acoustic gmbh Otto-Hahn-Straße 7 82216 Maisach, Germany info +49(0)8141.8888-0 fax +49(0)8141.8888-555 www.pinta-acoustic.de |  | 50 mm |  | 520 x 625 mm | 0 | 270 kg/m³ ± 10% | [5 empty] | 0.16 | 0.26 | 0.52 | 0.67 | 0.75 | 0.83 | 0.86 | 0.86 | 0.76 | 0.7 | 0.62 | 0.63 | 0.67 | 0.66 | 0.61 | 0.59 | 0.57 | 0.51 |  |  | 0.62 | 0.805 | 0.615 | 0.7639752 | 400 | 0.86 | 2 |  | 4 |  | x | 3 | 4 | [7 empty] | Produktblatt des Herstellers |  |  | d
2100 | Acoustical plaster, Portland cement-base |  | Acoustement 40 | PI Pyrock, Inc.; Brooklyn, NY 11215 |  | 1 inch |  |  | 0 | 3.4 lb/ft² | [6 empty] | 0.18 |  |  | 0.35 |  |  | 0.64 |  |  | 0.73 |  |  | 0.73 |  |  | 0.77 |  |  |  | 0.5666667 | 0.495 | 0.75 | 1.515152 | 4000 | 0.77 | 2 |  | 2 |  | x | [9 empty] | C.M.Harris, Noise Control in Buildings, McGraw Hill 1994 |  |  | e
2101 | Faserabsorber hinter Lochstein, Lochstein aus gebranntem Ziegelton, Lochanteil 47 % | Polyklet Akustikstein | Typ F1, F2 | Polyklet-Akustik Postfach 190 7118 Kunzelsau-Garnberg |  | 60 mm |  | F1: 240 x 115 x 60 mm F2: 240 x 240 x 60 mm | 50 mm |  | x | [5 empty] | 0.06 | 0.06 | 0.06 | 0.04 | 0.07 | 0.12 | 0.16 | 0.21 | 0.22 | 0.22 | 0.21 | 0.2 | 0.2 | 0.2 | 0.2 | 0.26 | 0.2 |  |  | 0.1566667 | 0.1 | 0.23 | 2.3 | 4000 | 0.26 | 2 |  | 6 |  | x | [9 empty] | H. Lenz, Marktübersicht schallabsorbierende Anordnungen, Ruhr Universität Bochum, 1981, Seite 224 |  |  | d
2102 | Faserabsorber hinter Lochstein, Lochstein aus gebranntem Ziegelton, Lochanteil 47 %, hinterlegte 30 mm dicke Mineralfaserplatte | Polyklet Akustikstein | Typ F1, F2 | Polyklet-Akustik Postfach 190 7118 Kunzelsau-Garnberg |  | 60 mm + 30 mm Mineralfaserplatte |  | F1: 240 x 115 x 60 mm F2: 240 x 240 x 60 mm | 50 mm |  | x |  |  |  |  | 0.1 | 0.23 | 0.35 | 0.36 | 0.51 | 0.6 | 0.81 | 0.88 | 0.81 | 0.78 | 0.76 | 0.76 | 0.8 | 0.88 | 0.83 | 0.78 | 0.77 | 0.76 |  |  | 0.6716667 | 0.695 | 0.825 | 1.18705 | 500 | 0.88 | 2 |  | 6 |  | x | [9 empty] | H. Lenz, Marktübersicht schallabsorbierende Anordnungen, Ruhr Universität Bochum, 1981, Seite 224 |  |  | d
2103 | Faserabsorber hinter Lochstein, Lochstein aus gebranntem Ziegelton, Lochanteil 47 %, mit eingelegter poriger Schallschluckfolie | Polyklet Akustikstein | Typ F 2 K, F 2 KNR | Polyklet-Akustik Postfach 190 7118 Kunzelsau-Garnberg |  | F2K 90 mm F2KNR 110 mm |  | 240 x 240 mm | 50 mm |  | x |  |  |  |  | 0.24 | 0.33 | 0.35 | 0.4 | 0.45 | 0.73 | 0.87 | 0.88 | 0.86 | 0.84 | 0.83 | 0.88 | 0.84 | 0.81 | 0.74 | 0.71 | 0.61 | 0.54 | 0.59 |  | 0.6516667 | 0.665 | 0.71 | 1.067669 | 500 | 0.88 | 2 |  | 6 |  | x | [9 empty] | H. Lenz, Marktübersicht schallabsorbierende Anordnungen, Ruhr Universität Bochum, 1981, Seite 225 |  |  | d
2104 | Faserabsorber hinter Lochstein, Lochstein aus gebranntem Ziegelton, Lochanteil 47 %, mit eingelegter Mineralfaserplatte | Polyklet Akustikstein | Typ F 2 K, F 2 KNR | Polyklet-Akustik Postfach 190 7118 Kunzelsau-Garnberg |  | F2K 90 mm F2KNR 110 mm |  | 240 x 240 mm | 50 mm |  | x |  |  |  |  | 0.15 | 0.37 | 0.4 | 0.54 | 0.63 | 0.83 | 1.03 | 1 | 0.96 | 0.93 | 0.9 | 0.84 | 0.88 | 0.88 | 0.82 | 0.82 | 0.82 | 0.78 | 0.79 |  | 0.7666667 | 0.815 | 0.85 | 1.042945 | 400 | 1.03 | 2 |  | 6 |  | x | [9 empty] | H. Lenz, Marktübersicht schallabsorbierende Anordnungen, Ruhr Universität Bochum, 1981, Seite 225 |  |  | d
2105 | Slotted concrete masonry block, unfilled | Type A1 | Soundblox | Proudfoot Co.; Botsford, CT 06404-0338 |  | 4 inches |  | 8 x 16 inches | 0 | 23 lb/ft² | [6 empty] | 0.12 |  |  | 0.85 |  |  | 0.36 |  |  | 0.36 |  |  | 0.42 |  |  | 0.45 |  |  |  | 0.4266667 | 0.605 | 0.435 | 0.7190083 | 250 | 0.85 | 2 |  | 6 |  | x | [9 empty] | C.M.Harris, Noise Control in Buildings, McGraw Hill 1994 |  |  | e
2106 | Slotted concrete masonry block, unfilled | Type A1 | Soundblox | Proudfoot Co.; Botsford, CT 06404-0338 |  | 6 inches |  | 8 x 16 inches | 0 | 26 lb/ft² | [6 empty] | 0.62 |  |  | 0.84 |  |  | 0.36 |  |  | 0.43 |  |  | 0.27 |  |  | 0.5 |  |  |  | 0.5033333 | 0.6 | 0.385 | 0.6416667 | 250 | 0.84 | 2 |  | 6 |  | x | [9 empty] | C.M.Harris, Noise Control in Buildings, McGraw Hill 1994 |  |  | e
2107 | Slotted concrete masonry block, unfilled | Type A1 | Soundblox | Proudfoot Co.; Botsford, CT 06404-0338 |  | 8 inches |  | 8 x 16 inches | 0 | 32 lb/ft² | [6 empty] | 0.97 |  |  | 0.44 |  |  | 0.38 |  |  | 0.39 |  |  | 0.5 |  |  | 0.6 |  |  |  | 0.5466667 | 0.41 | 0.55 | 1.341463 | 125 | 0.97 | 2 | 1 | 6 |  | x | [9 empty] | C.M.Harris, Noise Control in Buildings, McGraw Hill 1994 |  |  | e
2108 | Slotted concrete masonry block, with metal septa in cavities | Type Q | Soundblox | Proudfoot Co.; Botsford, CT 06404-0338 |  | 8 inches |  | 8 x 16 inches | 0 | 38 lb/ft² | [6 empty] | 1.07 |  |  | 0.97 |  |  | 0.61 |  |  | 0.37 |  |  | 0.56 |  |  | 0.55 |  |  |  | 0.6883333 | 0.79 | 0.555 | 0.7025316 | 125 | 1.07 | 2 | 1 | 6 |  | x | [9 empty] | C.M.Harris, Noise Control in Buildings, McGraw Hill 1994 |  |  | e
2109 | Slotted concrete masonry block, with fiberglass in cavities | Type R | Soundblox | Proudfoot Co.; Botsford, CT 06404-0338 |  | 12 inches |  | 8 x 16 inches | 0 | 62 lb/ft² | [6 empty] | 0.48 |  |  | 0.83 |  |  | 0.86 |  |  | 0.54 |  |  | 0.47 |  |  | 0.44 |  |  |  | 0.6033333 | 0.845 | 0.455 | 0.5384615 | 500 | 0.86 | 2 |  | 6 |  | x | [9 empty] | C.M.Harris, Noise Control in Buildings, McGraw Hill 1994 |  |  | e
2110 | Slotted concrete masonry block, with fiberglass in cavities, metal septa | Type RSC | Soundblox | Proudfoot Co.; Botsford, CT 06404-0338 |  | 12 inches |  | 8 x 16 inches | 0 | 70 lb/ft² | [6 empty] | 0.57 |  |  | 0.76 |  |  | 1.09 |  |  | 0.94 |  |  | 0.54 |  |  | 0.59 |  |  |  | 0.7483333 | 0.925 | 0.565 | 0.6108108 | 500 | 1.09 | 2 |  | 6 |  | x | [9 empty] | C.M.Harris, Noise Control in Buildings, McGraw Hill 1994 |  |  | e
2111 | Fiberglass core with polyethylene cover |  | Baffles | Proudfoot Co.; Botsford, CT 06404-0338 |  | 1/2 inches |  | 24 x 48 inches |  | 0.25 lb/ft² | [6 empty] | 0.24 |  |  | 0.66 |  |  | 1.31 |  |  | 1.74 |  |  | 1.49 |  |  | 1.03 |  |  |  | 1.078333 | 0.985 | 1.26 | 1.279188 | 1000 | 1.74 | 2 |  | 8 | 1 | x | [9 empty] | C.M.Harris, Noise Control in Buildings, McGraw Hill 1994 |  |  | e
2112 | Folienabsorber für tiefe Frequenzen | SAG-TA 1 |  | RAS Raumakustik GmbH Industriestraße 3 73061 Ebersbach/Fils Tel: 07163 - 100122 Fax: 07163 - 100144 E-Mail: ras@buchele.de Internet: www.ras-raumakustik.de |  |  |  | 1400 x 1000 mm | [6 empty] | 1.3 |  | 1.2 |  |  | 0.65 |  |  | 0.5 |  |  | 0.25 |  |  | 0.25 |  |  | 0.15 |  |  |  | 0.5 | 0.575 | 0.2 | 0.3478261 | 80 | 1.3 | 1 |  | 12 |  | x | [9 empty] | Herstellerangabe im Internet |  |  | d
2113 | Offenporiger Breitbandabsorber | SAG-MA 1 |  | RAS Raumakustik GmbH Industriestraße 3 73061 Ebersbach/Fils Tel: 07163 - 100122 Fax: 07163 - 100144 E-Mail: ras@buchele.de Internet: www.ras-raumakustik.de |  |  |  | 1000 x 700 mm | [6 empty] | 0.05 |  | 0.5 |  |  | 0.85 |  |  | 0.95 |  |  | 0.95 |  |  | 0.85 |  |  | 0.7 |  |  |  | 0.8 | 0.9 | 0.775 | 0.8611111 | 500 | 0.95 | 2 |  | 1 |  | x | [9 empty] | Herstellerangabe im Internet |  |  | d
2114 | Hochleistungskompakt-Absorber, Elementaufbau mit Lochblech / Vlies / Dämpfer / Dämpfer, Stahl-Feinblech für Gehäuse, Dämpfermaterial Polyester / Viskose bzw. mineralische Werkstoffe, Oberflächen mit Polyester-Pulverbeschichtung, Baustoffklasse B1, schwerentflammbar | HLA | Typ 1 | renz GmbH System-Komplett-Ausbau Forchenweg 37 D-71134 Aidlingen www.renz-systeme.de |  | 130 mm | sichtbare Anwendung | 1500 x 1000 mm | [7 empty] | 0.2 | 0.45 | 0.7 | 0.9 | 1.12 | 1.28 | 1.35 | 1.39 | 1.35 | 1.32 | 1.28 | 1.25 | 1.28 | 1.22 | 1.19 | 1.18 | 1.21 | 1.25 |  |  | 1.111667 | 1.255 | 1.215 | 0.9681275 | 500 | 1.39 | 2 |  | 1 |  | x | 4 | [8 empty] | Produktblatt des Herstellers |  |  | d
2115 | Hochleistungskompakt-Absorber, Elementaufbau mit Lochblech / Vlies / Dämpfer / Dämpfer, Stahl-Feinblech für Gehäuse, Dämpfermaterial Polyester / Viskose bzw. mineralische Werkstoffe, Oberflächen mit Polyester-Pulverbeschichtung, Baustoffklasse B1, schwerentflammbar | HLA | Typ 2 | renz GmbH System-Komplett-Ausbau Forchenweg 37 D-71134 Aidlingen www.renz-systeme.de |  | 130 mm | sichtbare Anwendung | 1500 x 1000 mm | [7 empty] | 0.23 | 0.75 | 0.85 | 1.15 | 1.17 | 1.41 | 1.39 | 1.4 | 1.39 | 1.35 | 1.3 | 1.28 | 1.28 | 1.23 | 1.18 | 1.17 | 1.2 | 1.24 |  |  | 1.175 | 1.285 | 1.215 | 0.9455253 | 315 | 1.41 | 2 |  | 1 |  | x | 4 | [8 empty] | Produktblatt des Herstellers |  |  | d
2116 | Breitband-Kompakt-Absorber, Elementaufbau mit Lochblech / Vlies / Dämpfer / Schwingblech / Dämpfer, Stahl-Feinblech für Gehäuse und Schwingblech, Dämpfermaterial Polyester / Viskose bzw. mineralische Werkstoffe, Oberflächen mit Polyester-Pulverbeschichtung, Baustoffklasse B1, schwerentflammbar | BKA | Typ 1 | renz GmbH System-Komplett-Ausbau Forchenweg 37 D-71134 Aidlingen www.renz-systeme.de |  | 100 mm | sichtbare Anwendung | 1500 x 1000 mm | [5 empty] | 0.58 | 0.96 | 1.19 | 1 | 1.02 | 1.15 | 1.23 | 1.24 | 1.19 | 1.19 | 1.19 | 1.23 | 1.22 | 1.23 | 1.22 | 1.2 | 1.15 | 1.06 | 0.88 |  |  |  | 1.12 | 1.21 | 1.04 | 0.8595041 | 315 | 1.24 | 2 |  | 1 |  | x | 4 | [8 empty] | Produktblatt des Herstellers |  |  | d
2117 | Breitband-Kompakt-Absorber, Elementaufbau mit Lochblech / Vlies / Dämpfer / Schwingblech / Dämpfer, Stahl-Feinblech für Gehäuse und Schwingblech, Dämpfermaterial Polyester / Viskose bzw. mineralische Werkstoffe, Oberflächen mit Polyester-Pulverbeschichtung, Baustoffklasse B1, schwerentflammbar | BKA | Typ 1 | renz GmbH System-Komplett-Ausbau Forchenweg 37 D-71134 Aidlingen www.renz-systeme.de |  | 100 mm | verdeckte Anwendung | 1500 x 1000 mm | [5 empty] | 0.71 | 1.02 | 1.03 | 0.99 | 0.88 | 0.98 | 0.9 | 0.96 | 0.99 | 1 | 1.02 | 1.1 | 1.13 | 1.17 | 1.16 | 1.2 | 1.22 | 1.21 | 1.22 |  |  |  | 1.073333 | 0.95 | 1.21 | 1.273684 | 2500 | 1.22 | 2 |  | 1 |  | x | 4 | [8 empty] | Produktblatt des Herstellers |  |  | d
2118 | Verbund-Platten-Resonator, Elementaufbau mit Lochblech / Vlies / Schwingblech / Dämpfer, Stahl-Feinblech für Gehäuse und Schwingblech, Dämpfermaterial Polyester / Viskose bzw. mineralische Werkstoffe, Oberflächen mit Polyester-Pulverbeschichtung, Baustoffklasse B1, schwerentflammbar | VPR | Typ 1 | renz GmbH System-Komplett-Ausbau Forchenweg 37 D-71134 Aidlingen www.renz-systeme.de |  | 100 mm | sichtbare Anwendung | 1500 x 1000 mm | [5 empty] | 0.51 | 0.68 | 0.88 | 0.92 | 0.72 | 0.92 | 0.78 | 0.64 | 0.56 | 0.44 | 0.38 | 0.31 | 0.24 | 0.19 | 0.17 | 0.14 | 0.16 | 0.14 | 0.15 |  |  |  | 0.445 | 0.61 | 0.145 | 0.2377049 | 125 | 0.92 | 1 |  | 1 |  | x | 4 | [8 empty] | Produktblatt des Herstellers |  |  | d
2119 | Verbund-Platten-Resonator, Elementaufbau mit Lochblech / Vlies / Schwingblech / Dämpfer, Stahl-Feinblech für Gehäuse und Schwingblech, Dämpfermaterial Polyester / Viskose bzw. mineralische Werkstoffe, Oberflächen mit Polyester-Pulverbeschichtung, Baustoffklasse B1, schwerentflammbar | VPR | Typ 1 | renz GmbH System-Komplett-Ausbau Forchenweg 37 D-71134 Aidlingen www.renz-systeme.de |  | 100 mm | verdeckte Anwendung | 1500 x 1000 mm | [5 empty] | 0.8 | 1.05 | 1.07 | 1.15 | 0.85 | 0.96 | 0.82 | 0.74 | 0.66 | 0.58 | 0.54 | 0.4 | 0.38 | 0.33 | 0.31 | 0.25 | 0.22 | 0.25 | 0.15 |  |  |  | 0.555 | 0.7 | 0.2 | 0.2857143 | 125 | 1.15 | 1 |  | 1 |  | x | 4 | [8 empty] | Produktblatt des Herstellers |  |  | d
2120 | Faserabsorber, Mineralfaser, nicht brennbar, nicht rieselfest | Basalan-Hochtemperatur-Dämmplatte | BPO-HT 120 | Rheinhold & Mahla AG Gneisenaustr. 15 D-80992 München Tel: (089) 14998-0 Fax: (089) 14998-150 E-mail: info@rum.de http://www.rum.de |  | 30 mm |  | 1000 x 500 mm, 1000 x 625 mm |  |  | x | [5 empty] | 0.15 | 0.2 | 0.25 | 0.32 | 0.46 | 0.62 | 0.8 | 0.83 | 0.86 | 0.9 | 0.92 | 0.95 | 0.97 | 0.99 | 1.01 | 1.02 |  |  |  | 0.6933333 | 0.56 | 0.995 | 1.776786 | 4000 | 1.02 | 2 |  | 1 |  | x | 4 | [8 empty] | H. Lenz, Marktübersicht schallabsorbierende Anordnungen, Ruhr Universität Bochum, 1981, Seite 260 |  |  | d
2121 | Faserabsorber, Mineralfaser, nicht brennbar, nicht rieselfest | Basalan-Hochtemperatur-Dämmplatte | BPO-HT 120 | Rheinhold & Mahla AG Gneisenaustr. 15 D-80992 München Tel: (089) 14998-0 Fax: (089) 14998-150 E-mail: info@rum.de http://www.rum.de |  | 50 mm |  | 1000 x 500 mm, 1000 x 625 mm |  |  | x | [5 empty] | 0.2 | 0.38 | 0.52 | 0.65 | 0.8 | 0.91 | 1.03 | 1.03 | 1.04 | 1.05 | 1.04 | 1.03 | 1.02 | 1 | 0.97 | 0.95 |  |  |  | 0.8166667 | 0.84 | 0.985 | 1.172619 | 1000 | 1.05 | 2 |  | 1 |  | x | 4 | [8 empty] | H. Lenz, Marktübersicht schallabsorbierende Anordnungen, Ruhr Universität Bochum, 1981, Seite 260 |  |  | d
2122 | Faserabsorber, Mineralfaser, nicht brennbar, nicht rieselfest | Basalan-Hochtemperatur-Dämmplatte | BPO-HT 140 | Rheinhold & Mahla AG Gneisenaustr. 15 D-80992 München Tel: (089) 14998-0 Fax: (089) 14998-150 E-mail: info@rum.de http://www.rum.de |  | 30 mm |  | 1000 x 500 mm, 1000 x 625 mm |  |  | x | [5 empty] | 0.15 | 0.2 | 0.26 | 0.32 | 0.47 | 0.62 | 0.8 | 0.83 | 0.86 | 0.9 | 0.93 | 0.96 | 1 | 1.02 | 1.04 | 1.05 |  |  |  | 0.7033333 | 0.56 | 1.025 | 1.830357 | 4000 | 1.05 | 2 |  | 1 |  | x | 4 | [8 empty] | H. Lenz, Marktübersicht schallabsorbierende Anordnungen, Ruhr Universität Bochum, 1981, Seite 261 |  |  | d
2123 | Faserabsorber, Mineralfaser, nicht brennbar, nicht rieselfest | Basalan-Hochtemperatur-Dämmplatte | BPO-HT 140 | Rheinhold & Mahla AG Gneisenaustr. 15 D-80992 München Tel: (089) 14998-0 Fax: (089) 14998-150 E-mail: info@rum.de http://www.rum.de |  | 50 mm |  | 1000 x 500 mm, 1000 x 625 mm |  |  | x | [5 empty] | 0.2 | 0.35 | 0.5 | 0.65 | 0.79 | 0.9 | 1.05 | 1.05 | 1.05 | 1.05 | 1.04 | 1.02 | 1 | 0.98 | 0.96 | 0.95 |  |  |  | 0.8166667 | 0.85 | 0.975 | 1.147059 | 500 | 1.05 | 2 |  | 1 |  | x | 4 | [8 empty] | H. Lenz, Marktübersicht schallabsorbierende Anordnungen, Ruhr Universität Bochum, 1981, Seite 261 |  |  | d
2124 | Faserabsorber, Mineralfaser, nicht brennbar, nicht rieselfest | Basalan-Hochtemperatur-Dämmplatte | BPO-HT 180 | Rheinhold & Mahla AG Gneisenaustr. 15 D-80992 München Tel: (089) 14998-0 Fax: (089) 14998-150 E-mail: info@rum.de http://www.rum.de |  | 30 mm |  | 1000 x 500 mm, 1000 x 625 mm |  |  | x | [5 empty] | 0.15 | 0.21 | 0.28 | 0.35 | 0.5 | 0.66 | 0.8 | 0.84 | 0.87 | 0.9 | 0.93 | 0.98 | 1 | 1 | 1 | 1 |  |  |  | 0.7 | 0.575 | 1 | 1.73913 | 2000 | 1 | 2 |  | 1 |  | x | 4 | [8 empty] | H. Lenz, Marktübersicht schallabsorbierende Anordnungen, Ruhr Universität Bochum, 1981, Seite 262 |  |  | d
2125 | Faserabsorber, Mineralfaser, nicht brennbar, nicht rieselfest | Basalan-Hochtemperatur-Dämmplatte | BPO-HT 180 | Rheinhold & Mahla AG Gneisenaustr. 15 D-80992 München Tel: (089) 14998-0 Fax: (089) 14998-150 E-mail: info@rum.de http://www.rum.de |  | 50 mm |  | 1000 x 500 mm, 1000 x 625 mm |  |  | x | [5 empty] | 0.2 | 0.39 | 0.57 | 0.7 | 0.82 | 0.93 | 1 | 1 | 1 | 1 | 1 | 1 | 1 | 0.97 | 0.93 | 0.9 |  |  |  | 0.8 | 0.85 | 0.95 | 1.117647 | 500 | 1 | 2 |  | 1 |  | x | 4 | [8 empty] | H. Lenz, Marktübersicht schallabsorbierende Anordnungen, Ruhr Universität Bochum, 1981, Seite 262 |  |  | d
2126 | Faserabsorber, Mineralfaser, nicht brennbar, einseitig mit schwarzem Glasvlies kaschiert | Basalan-Akustik- und Klima-Dämmplatte | BPG-50S | Rheinhold & Mahla AG Gneisenaustr. 15 D-80992 München Tel: (089) 14998-0 Fax: (089) 14998-150 E-mail: info@rum.de http://www.rum.de |  | 30 mm |  | 1000 x 500 mm |  |  | x | [5 empty] | 0.2 | 0.34 | 0.46 | 0.6 | 0.7 | 0.8 | 0.88 | 0.9 | 0.93 | 0.96 | 0.96 | 0.97 | 0.98 | 0.98 | 0.97 | 0.97 |  |  |  | 0.765 | 0.74 | 0.975 | 1.317568 | 2000 | 0.98 | 2 |  | 1 |  | x | 4 | [8 empty] | H. Lenz, Marktübersicht schallabsorbierende Anordnungen, Ruhr Universität Bochum, 1981, Seite 263 |  |  | d
2127 | Faserabsorber, Mineralfaser, nicht brennbar, einseitig mit schwarzem Glasvlies kaschiert | Basalan-Akustik- und Klima-Dämmplatte | BPG-50S | Rheinhold & Mahla AG Gneisenaustr. 15 D-80992 München Tel: (089) 14998-0 Fax: (089) 14998-150 E-mail: info@rum.de http://www.rum.de |  | 50 mm |  | 1000 x 500 mm |  |  | x | [5 empty] | 0.15 | 0.2 | 0.22 | 0.28 | 0.4 | 0.53 | 0.67 | 0.72 | 0.78 | 0.82 | 0.84 | 0.86 | 0.88 | 0.91 | 0.94 | 0.96 |  |  |  | 0.6266667 | 0.475 | 0.92 | 1.936842 | 4000 | 0.96 | 2 |  | 1 |  | x | 4 | [8 empty] | H. Lenz, Marktübersicht schallabsorbierende Anordnungen, Ruhr Universität Bochum, 1981, Seite 263 |  |  | d
2128 | Faserabsorber, Mineralfaser, nicht brennbar, einseitig mit Glasvlies kaschiert, (BPG-H: helles Vlies, BPG-S: schwarzes Vlies) | Basalan-Akustik- und Klima-Dämmplatte | BPG-H, BPG-S | Rheinhold & Mahla AG Gneisenaustr. 15 D-80992 München Tel: (089) 14998-0 Fax: (089) 14998-150 E-mail: info@rum.de http://www.rum.de |  | 30 mm |  | 1000 x 500 mm |  |  | x | [5 empty] | 0.15 | 0.2 | 0.26 | 0.3 | 0.43 | 0.6 | 0.75 | 0.8 | 0.84 | 0.9 | 0.92 | 0.95 | 0.97 | 0.99 | 1.01 | 1.02 |  |  |  | 0.6816667 | 0.525 | 0.995 | 1.895238 | 4000 | 1.02 | 2 |  | 1 |  | x | 4 | [8 empty] | H. Lenz, Marktübersicht schallabsorbierende Anordnungen, Ruhr Universität Bochum, 1981, Seite 264 |  |  | d
2129 | Faserabsorber, Mineralfaser, nicht brennbar, einseitig mit Glasvlies kaschiert, (BPG-H: helles Vlies, BPG-S: schwarzes Vlies) | Basalan-Akustik- und Klima-Dämmplatte | BPG-H, BPG-S | Rheinhold & Mahla AG Gneisenaustr. 15 D-80992 München Tel: (089) 14998-0 Fax: (089) 14998-150 E-mail: info@rum.de http://www.rum.de |  | 50 mm |  | 1000 x 500 mm |  |  | x | [5 empty] | 0.2 | 0.31 | 0.45 | 0.6 | 0.7 | 0.8 | 0.9 | 0.94 | 0.98 | 1 | 1 | 1 | 1 | 0.99 | 0.98 | 0.98 |  |  |  | 0.78 | 0.75 | 0.99 | 1.32 | 1000 | 1 | 2 |  | 1 |  | x | 4 | [8 empty] | H. Lenz, Marktübersicht schallabsorbierende Anordnungen, Ruhr Universität Bochum, 1981, Seite 264 |  |  | d
2130 | Faserabsorber auf Blechpaneelen, gelochte Aluminium-Paneeldecke (Lochdurchmesser 1,85 mm, Lochflächenanteil 11,15 %) hinterlegt mit 10 mm "Firet-Filz" | Richter System 16 |  | Rheinhold & Mahla AG Gneisenaustr. 15 D-80992 München Tel: (089) 14998-0 Fax: (089) 14998-150 E-mail: info@rum.de http://www.rum.de |  |  |  | Paneelbreite 84 mm, Fugenbreite 16 mm | 150 mm | 0,6 kg / m² | x |  |  |  |  | 0.05 | 0.08 | 0.11 | 0.14 | 0.16 | 0.34 | 0.42 | 0.55 | 0.6 | 0.62 | 0.6 | 0.58 | 0.53 | 0.52 | 0.6 | 0.61 | 0.61 | 0.63 | 0.68 |  | 0.42 | 0.355 | 0.565 | 1.591549 | 6300 | 0.68 | 3 |  | 5 |  | x | [9 empty] | H. Lenz, Marktübersicht schallabsorbierende Anordnungen, Ruhr Universität Bochum, 1981, Seite 227 |  |  | d
2131 | Faserabsorber auf Blechpaneelen, glatte Aluminium-Paneeldecke hinterlegt mit 10 mm "Firet-Filz" | Richter System 16 |  | Richter System GmbH & Co KG 64347 Griesheim |  |  |  | Paneelbreite 84 mm, Fugenbreite 16 mm | 150 mm | 0,6 kg / m² | x |  |  |  |  | 0.03 | 0.07 | 0.14 | 0.18 | 0.27 | 0.43 | 0.47 | 0.47 | 0.43 | 0.41 | 0.41 | 0.45 | 0.34 | 0.23 | 0.26 | 0.2 | 0.15 | 0.14 | 0.24 |  | 0.2666667 | 0.37 | 0.19 | 0.5135135 | 400 | 0.47 | 3 |  | 5 |  | x | [9 empty] | H. Lenz, Marktübersicht schallabsorbierende Anordnungen, Ruhr Universität Bochum, 1981, Seite 227 |  |  | d
2132 | Faserabsorber, expandiertes Vulkangestein, nicht brennbar, verschiedene Dessins | Rigiphon- Alphalite- Deckenplatte |  | Richter System GmbH & Co KG 64347 Griesheim | mattweiß eingefärbt | 23 mm |  | 300 x 300 x 23 mm | ? | ca. 7,5 kg / m² | x | [5 empty] | 0.06 | 0.11 | 0.2 | 0.26 | 0.35 | 0.42 | 0.51 | 0.54 | 0.58 | 0.6 | 0.6 | 0.6 | 0.6 | 0.63 | 0.66 | 0.7 |  |  |  | 0.455 | 0.385 | 0.65 | 1.688312 | 4000 | 0.7 | 2 |  | 1 |  | x | 4 | [8 empty] | H. Lenz, Marktübersicht schallabsorbierende Anordnungen, Ruhr Universität Bochum, 1981, Seite 229 |  |  | d
2133 | Faserabsorber, langfaserige, verdichtete Glasfasern, Bindemittel, gekörnt | Rigiphon- Alphaglas- Faserplatte |  | Rigips GmbH Schanzenstr. 84 D-40549 Düsseldorf Telefon (0211) 55 03-0 Telefax (0211) 55 03-208 E-Mail: info@rigips.de http://www.rigips.de | gekörnt |  |  | 1200 x 600 x 24 mm, 1200 x 600 x 45 mm, 1800 x 600 x 25 mm | ? |  | x | [5 empty] | 0.74 | 0.78 | 0.81 | 0.83 | 0.8 | 0.76 | 0.72 | 0.75 | 0.8 | 0.83 | 0.8 | 0.73 | 0.67 | 0.55 | 0.45 | 0.36 |  |  |  | 0.6916667 | 0.775 | 0.515 | 0.6645161 | 250 | 0.83 | 2 |  | 1 |  | x | [9 empty] | H. Lenz, Marktübersicht schallabsorbierende Anordnungen, Ruhr Universität Bochum, 1981, Seite 230 |  |  | d
2134 | Faserabsorber, langfaserige, verdichtete Glasfasern, Bindemittel, Pyramide | Rigiphon- Alphaglas- Faserplatte |  | Rigips GmbH Schanzenstr. 84 D-40549 Düsseldorf Telefon (0211) 55 03-0 Telefax (0211) 55 03-208 E-Mail: info@rigips.de http://www.rigips.de | Pyramide | Höhe 50 mm, Plattendicke 5 mm |  | 600 x 600 mm | ? |  | x | [5 empty] | 0.53 | 0.53 | 0.53 | 0.53 | 0.5 | 0.47 | 0.45 | 0.46 | 0.5 | 0.53 | 0.57 | 0.6 | 0.61 | 0.63 | 0.64 | 0.67 |  |  |  | 0.5533333 | 0.49 | 0.64 | 1.306122 | 4000 | 0.67 | 2 |  | 1 |  | x | [9 empty] | H. Lenz, Marktübersicht schallabsorbierende Anordnungen, Ruhr Universität Bochum, 1981, Seite 230 |  |  | d
2135 | Faserabsorber, langfaserige, verdichtete Glasfasern, Bindemittel, Prisma | Rigiphon- Alphaglas- Faserplatte |  | Rigips GmbH Schanzenstr. 84 D-40549 Düsseldorf Telefon (0211) 55 03-0 Telefax (0211) 55 03-208 E-Mail: info@rigips.de http://www.rigips.de | Prisma | Höhe 50 mm, Plattendicke 5 mm |  | 600 x 600 mm | ? |  | x | [5 empty] | 0.63 | 0.65 | 0.67 | 0.7 | 0.67 | 0.63 | 0.61 | 0.63 | 0.65 | 0.67 | 0.72 | 0.77 | 0.79 | 0.77 | 0.74 | 0.73 |  |  |  | 0.6883333 | 0.655 | 0.76 | 1.160305 | 2000 | 0.79 | 2 |  | 1 |  | x | [9 empty] | H. Lenz, Marktübersicht schallabsorbierende Anordnungen, Ruhr Universität Bochum, 1981, Seite 230 |  |  | d
2136 | Faserabsorber, verdichtete Mineralfaser, mindestens schwer entflammbar, stern gelocht | Rigiphon | MF | Rigips GmbH Schanzenstr. 84 D-40549 Düsseldorf Telefon (0211) 55 03-0 Telefax (0211) 55 03-208 E-Mail: info@rigips.de http://www.rigips.de | stern gelocht, weiße Oberflächenbeschichtung | 15 mm |  |  | ? | ca 6 kg / m² | x | [5 empty] | 0.35 | 0.36 | 0.37 | 0.38 | 0.42 | 0.46 | 0.51 | 0.6 | 0.67 | 0.79 | 0.81 | 0.83 | 0.86 | 0.84 | 0.81 | 0.79 |  |  |  | 0.6133333 | 0.445 | 0.825 | 1.853933 | 2000 | 0.86 | 2 |  | 1 |  | x | 4 | [8 empty] | H. Lenz, Marktübersicht schallabsorbierende Anordnungen, Ruhr Universität Bochum, 1981, Seite 231 |  |  | d
2137 | Faserabsorber, verdichtete Mineralfaser, mindestens schwer entflammbar, fein genarbt | Rigiphon | MF | Rigips GmbH Schanzenstr. 84 D-40549 Düsseldorf Telefon (0211) 55 03-0 Telefax (0211) 55 03-208 E-Mail: info@rigips.de http://www.rigips.de | fein genarbt, weiße Oberflächenbeschichtung | 15 mm |  |  | ? | ca 6 kg / m² | x | [5 empty] | 0.3 | 0.33 | 0.37 | 0.39 | 0.41 | 0.43 | 0.45 | 0.55 | 0.6 | 0.67 | 0.73 | 0.79 | 0.82 | 0.84 | 0.86 | 0.88 |  |  |  | 0.585 | 0.42 | 0.85 | 2.02381 | 4000 | 0.88 | 2 |  | 1 |  | x | 4 | [8 empty] | H. Lenz, Marktübersicht schallabsorbierende Anordnungen, Ruhr Universität Bochum, 1981, Seite 231 |  |  | d
2138 | Faserabsorber, verdichtete Mineralfaser, mindestens schwer entflammbar, kreuz genarbt | Rigiphon | MF | Rigips GmbH Schanzenstr. 84 D-40549 Düsseldorf Telefon (0211) 55 03-0 Telefax (0211) 55 03-208 E-Mail: info@rigips.de http://www.rigips.de | kreuz genarbt, weiße Oberflächenbeschichtung | 15 mm |  |  | ? | ca 6 kg / m² | x | [5 empty] | 0.35 | 0.37 | 0.4 | 0.41 | 0.43 | 0.47 | 0.51 | 0.58 | 0.62 | 0.7 | 0.73 | 0.75 | 0.78 | 0.77 | 0.75 | 0.74 |  |  |  | 0.5816667 | 0.46 | 0.76 | 1.652174 | 2000 | 0.78 | 2 |  | 1 |  | x | 4 | [8 empty] | H. Lenz, Marktübersicht schallabsorbierende Anordnungen, Ruhr Universität Bochum, 1981, Seite 231 |  |  | d
2139 | Faserabsorber, verdichtete Mineralfaser, mindestens schwer entflammbar, gerauht | Rigiphon | MF | Rigips GmbH Schanzenstr. 84 D-40549 Düsseldorf Telefon (0211) 55 03-0 Telefax (0211) 55 03-208 E-Mail: info@rigips.de http://www.rigips.de | gerauht, weiße Oberflächenbeschichtung | 15 mm |  |  | ? | ca 6 kg / m² | x | [5 empty] | 0.22 | 0.2 | 0.18 | 0.16 | 0.14 | 0.12 | 0.1 | 0.11 | 0.12 | 0.13 | 0.12 | 0.1 | 0.09 | 0.09 | 0.08 | 0.08 |  |  |  | 0.13 | 0.13 | 0.085 | 0.6538462 | 125 | 0.22 | 2 |  | 1 |  | x | 4 | [8 empty] | H. Lenz, Marktübersicht schallabsorbierende Anordnungen, Ruhr Universität Bochum, 1981, Seite 231 |  |  | d
2140 | Faserabsorber auf gelochter Platte, gelochte Gipskartonplatte mit hinterlegtem Faservlies und hinterlegter Mineralfaserplatte, Lochdurchmesser 6 mm, Lochabstand 18 mm, regelmäßige Lochung, Lochflächenanteil 8,7 % | Rigips-Lochplatte | RL 6/18 | Rigips GmbH Schanzenstr. 84 D-40549 Düsseldorf Telefon (0211) 55 03-0 Telefax (0211) 55 03-208 E-Mail: info@rigips.de http://www.rigips.de |  | 9,5 / 12,5 mm |  | bis 3000x 1250 mm | 100 mm | 7,5 kg / m² (9,5mm) 10 kg / m² (12,5mm) | x |  |  |  |  | 0.22 | 0.27 | 0.33 | 0.62 | 0.7 | 0.98 | 0.98 | 0.92 | 0.8 | 0.7 | 0.64 | 0.46 | 0.43 | 0.4 | 0.37 | 0.34 | 0.37 | 0.26 | 0.3 |  | 0.55 | 0.81 | 0.385 | 0.4753086 | 315 | 0.98 | 3 |  | 2 |  | x | [9 empty] | H. Lenz, Marktübersicht schallabsorbierende Anordnungen, Ruhr Universität Bochum, 1981, Seite 232 |  |  | d
2141 | Faserabsorber auf gelochter Platte, gelochte Gipskartonplatte mit hinterlegtem Faservlies und hinterlegter Mineralfaserplatte, Lochdurchmesser 6 mm, Lochabstand 18 mm, regelmäßige Lochung, Lochflächenanteil 8,7 % | Rigips-Lochplatte | RL 6/18 | Rigips GmbH Schanzenstr. 84 D-40549 Düsseldorf Telefon (0211) 55 03-0 Telefax (0211) 55 03-208 E-Mail: info@rigips.de http://www.rigips.de |  | 9,5 / 12,5 mm |  | bis 3000x 1250 mm | 200 mm | 7,5 kg / m² (9,5mm) 10 kg / m² (12,5mm) | x |  |  |  |  | 0.38 | 0.43 | 0.48 | 0.77 | 0.87 | 0.88 | 0.82 | 0.7 | 0.61 | 0.53 | 0.54 | 0.54 | 0.52 | 0.44 | 0.4 | 0.38 | 0.38 | 0.3 | 0.27 |  | 0.56 | 0.785 | 0.41 | 0.522293 | 315 | 0.88 | 3 |  | 2 |  | x | [9 empty] | H. Lenz, Marktübersicht schallabsorbierende Anordnungen, Ruhr Universität Bochum, 1981, Seite 232 |  |  | d
2142 | Faserabsorber auf gelochter Platte, gelochte Gipskartonplatte mit hinterlegtem Faservlies und hinterlegter Mineralfaserplatte, Lochdurchmesser 6 mm, Lochabstand 18 mm, regelmäßige Lochung, Lochflächenanteil 8,7 % | Rigips-Lochplatte | RL 6/18 | Rigips GmbH Schanzenstr. 84 D-40549 Düsseldorf Telefon (0211) 55 03-0 Telefax (0211) 55 03-208 E-Mail: info@rigips.de http://www.rigips.de |  | 9,5 / 12,5 mm |  | bis 3000x 1250 mm | 400 mm | 7,5 kg / m² (9,5mm) 10 kg / m² (12,5mm) | x |  |  |  |  | 0.64 | 0.7 | 0.78 | 0.83 | 0.77 | 0.67 | 0.62 | 0.62 | 0.7 | 0.66 | 0.63 | 0.56 | 0.56 | 0.47 | 0.45 | 0.42 | 0.4 | 0.3 | 0.27 |  | 0.5983333 | 0.695 | 0.435 | 0.6258993 | 200 | 0.83 | 2 |  | 2 |  | x | [9 empty] | H. Lenz, Marktübersicht schallabsorbierende Anordnungen, Ruhr Universität Bochum, 1981, Seite 232 |  |  | d
2143 | Faserabsorber auf gelochter Platte, gelochte Gipskartonplatte mit hinterlegtem Faservlies und hinterlegter Mineralfaserplatte, Lochdurchmesser 8 mm, Lochabstand 18 mm, regelmäßige Lochung, Lochflächenanteil 15,5 % | Rigips-Lochplatte | RL 8/18 | Rigips GmbH Schanzenstr. 84 D-40549 Düsseldorf Telefon (0211) 55 03-0 Telefax (0211) 55 03-208 E-Mail: info@rigips.de http://www.rigips.de |  | 9,5 / 12,5 mm |  | bis 3000x 1250 mm | 100 mm | 7,5 kg / m² (9,5mm) 10 kg / m² (12,5mm) | x |  |  |  |  | 0.2 | 0.26 | 0.41 | 0.6 | 0.67 | 0.93 | 0.99 | 0.98 | 0.95 | 0.87 | 0.73 | 0.6 | 0.59 | 0.59 | 0.59 | 0.53 | 0.51 | 0.44 | 0.46 |  | 0.6233333 | 0.825 | 0.55 | 0.6666667 | 400 | 0.99 | 3 |  | 2 |  | x | [9 empty] | H. Lenz, Marktübersicht schallabsorbierende Anordnungen, Ruhr Universität Bochum, 1981, Seite 233 |  |  | d
2144 | Faserabsorber auf gelochter Platte, gelochte Gipskartonplatte mit hinterlegtem Faservlies und hinterlegter Mineralfaserplatte, Lochdurchmesser 8 mm, Lochabstand 18 mm, regelmäßige Lochung, Lochflächenanteil 15,5 % | Rigips-Lochplatte | RL 8/18 | Rigips GmbH Schanzenstr. 84 D-40549 Düsseldorf Telefon (0211) 55 03-0 Telefax (0211) 55 03-208 E-Mail: info@rigips.de http://www.rigips.de |  | 9,5 / 12,5 mm |  | bis 3000x 1250 mm | 200 mm | 7,5 kg / m² (9,5mm) 10 kg / m² (12,5mm) | x |  |  |  |  | 0.38 | 0.38 | 0.6 | 0.9 | 0.91 | 1.01 | 0.91 | 0.89 | 0.8 | 0.65 | 0.67 | 0.74 | 0.69 | 0.62 | 0.58 | 0.54 | 0.54 | 0.5 | 0.48 |  | 0.6683333 | 0.9 | 0.58 | 0.6444444 | 315 | 1.01 | 2 |  | 2 |  | x | [9 empty] | H. Lenz, Marktübersicht schallabsorbierende Anordnungen, Ruhr Universität Bochum, 1981, Seite 233 |  |  | d
2145 | Faserabsorber auf gelochter Platte, gelochte Gipskartonplatte mit hinterlegtem Faservlies und hinterlegter Mineralfaserplatte, Lochdurchmesser 8 mm, Lochabstand 18 mm, regelmäßige Lochung, Lochflächenanteil 15,5 % | Rigips-Lochplatte | RL 8/18 | Rigips GmbH Schanzenstr. 84 D-40549 Düsseldorf Telefon (0211) 55 03-0 Telefax (0211) 55 03-208 E-Mail: info@rigips.de http://www.rigips.de |  | 9,5 / 12,5 mm |  | bis 3000x 1250 mm | 400 mm | 7,5 kg / m² (9,5mm) 10 kg / m² (12,5mm) | x |  |  |  |  | 0.66 | 0.72 | 0.8 | 0.9 | 0.82 | 0.82 | 0.7 | 0.7 | 0.81 | 0.77 | 0.75 | 0.7 | 0.72 | 0.65 | 0.61 | 0.56 | 0.58 | 0.48 | 0.5 |  | 0.7033333 | 0.76 | 0.615 | 0.8092105 | 200 | 0.9 | 2 |  | 2 |  | x | [9 empty] | H. Lenz, Marktübersicht schallabsorbierende Anordnungen, Ruhr Universität Bochum, 1981, Seite 233 |  |  | d
2146 | Faserabsorber auf gelochter Platte, gelochte Gipskartonplatte mit hinterlegtem Faservlies und hinterlegter Mineralfaserplatte, Lochdurchmesser 10 mm, Lochabstand 23 mm, regelmäßige Lochung, Lochflächenanteil 14,8 % | Rigips-Lochplatte | RL 10/23 | Rigips GmbH Schanzenstr. 84 D-40549 Düsseldorf Telefon (0211) 55 03-0 Telefax (0211) 55 03-208 E-Mail: info@rigips.de http://www.rigips.de |  | 9,5 / 12,5 mm |  | bis 3000x 1250 mm | 100 mm | 7,5 kg / m² (9,5mm) 10 kg / m² (12,5mm) | x |  |  |  |  | 0.22 | 0.22 | 0.31 | 0.6 | 0.78 | 0.93 | 1.03 | 1.01 | 0.9 | 0.81 | 0.7 | 0.61 | 0.6 | 0.59 | 0.55 | 0.53 | 0.52 | 0.4 | 0.42 |  | 0.6366667 | 0.895 | 0.555 | 0.6201117 | 400 | 1.03 | 3 |  | 2 |  | x | [9 empty] | H. Lenz, Marktübersicht schallabsorbierende Anordnungen, Ruhr Universität Bochum, 1981, Seite 234 |  |  | d
2147 | Faserabsorber auf gelochter Platte, gelochte Gipskartonplatte mit hinterlegtem Faservlies und hinterlegter Mineralfaserplatte, Lochdurchmesser 10 mm, Lochabstand 23 mm, regelmäßige Lochung, Lochflächenanteil 14,8 % | Rigips-Lochplatte | RL 10/23 | Rigips GmbH Schanzenstr. 84 D-40549 Düsseldorf Telefon (0211) 55 03-0 Telefax (0211) 55 03-208 E-Mail: info@rigips.de http://www.rigips.de |  | 9,5 / 12,5 mm |  | bis 3000x 1250 mm | 200 mm | 7,5 kg / m² (9,5mm) 10 kg / m² (12,5mm) | x |  |  |  |  | 0.37 | 0.43 | 0.52 | 0.69 | 0.97 | 0.94 | 0.97 | 0.85 | 0.75 | 0.63 | 0.68 | 0.73 | 0.66 | 0.64 | 0.58 | 0.58 | 0.59 | 0.47 | 0.5 |  | 0.6933333 | 0.91 | 0.615 | 0.6758242 | 250 | 0.97 | 2 |  | 2 |  | x | [9 empty] | H. Lenz, Marktübersicht schallabsorbierende Anordnungen, Ruhr Universität Bochum, 1981, Seite 234 |  |  | d
2148 | Faserabsorber auf gelochter Platte, gelochte Gipskartonplatte mit hinterlegtem Faservlies und hinterlegter Mineralfaserplatte, Lochdurchmesser 10 mm, Lochabstand 23 mm, regelmäßige Lochung, Lochflächenanteil 14,8 % | Rigips-Lochplatte | RL 10/23 | Rigips GmbH Schanzenstr. 84 D-40549 Düsseldorf Telefon (0211) 55 03-0 Telefax (0211) 55 03-208 E-Mail: info@rigips.de http://www.rigips.de |  | 9,5 / 12,5 mm |  | bis 3000x 1250 mm | 400 mm | 7,5 kg / m² (9,5mm) 10 kg / m² (12,5mm) | x |  |  |  |  | 0.43 | 0.63 | 0.84 | 0.9 | 0.81 | 0.8 | 0.65 | 0.66 | 0.78 | 0.73 | 0.74 | 0.7 | 0.67 | 0.65 | 0.6 | 0.59 | 0.59 | 0.48 | 0.47 |  | 0.68 | 0.735 | 0.62 | 0.8435374 | 200 | 0.9 | 2 |  | 2 |  | x | [9 empty] | H. Lenz, Marktübersicht schallabsorbierende Anordnungen, Ruhr Universität Bochum, 1981, Seite 234 |  |  | d
2149 | Faserabsorber auf gelochter Platte, gelochte Gipskartonplatte mit hinterlegtem Faservlies und hinterlegter Mineralfaserplatte, Lochdurchmesser 12 mm, Lochabstand 25 mm, regelmäßige Lochung, Lochflächenanteil 18,1 % | Rigips-Lochplatte | RL 12/25 | Rigips GmbH Schanzenstr. 84 D-40549 Düsseldorf Telefon (0211) 55 03-0 Telefax (0211) 55 03-208 E-Mail: info@rigips.de http://www.rigips.de |  | 9,5 / 12,5 mm |  | bis 3000x 1250 mm | 100 mm | 7,5 kg / m² (9,5mm) 10 kg / m² (12,5mm) | x |  |  |  |  | 0.22 | 0.29 | 0.38 | 0.6 | 0.7 | 0.93 | 0.99 | 1 | 0.95 | 0.88 | 0.78 | 0.65 | 0.63 | 0.64 | 0.61 | 0.54 | 0.58 | 0.47 | 0.52 |  | 0.665 | 0.85 | 0.61 | 0.7176471 | 500 | 1 | 3 |  | 2 |  | x | [9 empty] | H. Lenz, Marktübersicht schallabsorbierende Anordnungen, Ruhr Universität Bochum, 1981, Seite 235 |  |  | d
2150 | Faserabsorber auf gelochter Platte, gelochte Gipskartonplatte mit hinterlegtem Faservlies und hinterlegter Mineralfaserplatte, Lochdurchmesser 12 mm, Lochabstand 25 mm, regelmäßige Lochung, Lochflächenanteil 18,1 % | Rigips-Lochplatte | RL 12/25 | Rigips GmbH Schanzenstr. 84 D-40549 Düsseldorf Telefon (0211) 55 03-0 Telefax (0211) 55 03-208 E-Mail: info@rigips.de http://www.rigips.de |  | 9,5 / 12,5 mm |  | bis 3000x 1250 mm | 200 mm | 7,5 kg / m² (9,5mm) 10 kg / m² (12,5mm) | x |  |  |  |  | 0.33 | 0.38 | 0.57 | 0.86 | 0.87 | 0.99 | 0.92 | 0.9 | 0.8 | 0.65 | 0.66 | 0.75 | 0.72 | 0.66 | 0.62 | 0.56 | 0.58 | 0.51 | 0.55 |  | 0.675 | 0.885 | 0.62 | 0.700565 | 315 | 0.99 | 2 |  | 2 |  | x | [9 empty] | H. Lenz, Marktübersicht schallabsorbierende Anordnungen, Ruhr Universität Bochum, 1981, Seite 235 |  |  | d
2151 | Faserabsorber auf gelochter Platte, gelochte Gipskartonplatte mit hinterlegtem Faservlies und hinterlegter Mineralfaserplatte, Lochdurchmesser 12 mm, Lochabstand 25 mm, regelmäßige Lochung, Lochflächenanteil 18,1 % | Rigips-Lochplatte | RL 12/25 | Rigips GmbH Schanzenstr. 84 D-40549 Düsseldorf Telefon (0211) 55 03-0 Telefax (0211) 55 03-208 E-Mail: info@rigips.de http://www.rigips.de |  | 9,5 / 12,5 mm |  | bis 3000x 1250 mm | 400 mm | 7,5 kg / m² (9,5mm) 10 kg / m² (12,5mm) | x |  |  |  |  | 0.51 | 0.63 | 0.8 | 0.86 | 0.85 | 0.78 | 0.7 | 0.69 | 0.8 | 0.8 | 0.78 | 0.75 | 0.75 | 0.67 | 0.66 | 0.6 | 0.64 | 0.52 | 0.58 |  | 0.71 | 0.77 | 0.655 | 0.8506494 | 200 | 0.86 | 2 |  | 2 |  | x | [9 empty] | H. Lenz, Marktübersicht schallabsorbierende Anordnungen, Ruhr Universität Bochum, 1981, Seite 235 |  |  | d
2152 | Faserabsorber auf gelochter Platte, gelochte Gipskartonplatte mit hinterlegtem Faservlies und hinterlegter Mineralfaserplatte, Lochdurchmesser 6 mm, Lochabstand 30 mm, regelmäßige Lochung, Lochflächenanteil 3,14 % | Rigips-Lochplatte | RL 6/30 | Rigips GmbH Schanzenstr. 84 D-40549 Düsseldorf Telefon (0211) 55 03-0 Telefax (0211) 55 03-208 E-Mail: info@rigips.de http://www.rigips.de |  | 9,5 / 12,5 mm |  | bis 3000x 1250 mm | 100 mm | 7,5 kg / m² (9,5mm) 10 kg / m² (12,5mm) | x |  |  |  |  | 0.33 | 0.33 | 0.58 | 0.88 | 0.87 | 0.75 | 0.63 | 0.56 | 0.47 | 0.38 | 0.27 | 0.23 | 0.2 | 0.18 | 0.18 | 0.18 | 0.22 | 0.1 | 0.13 |  | 0.405 | 0.715 | 0.2 | 0.2797203 | 200 | 0.88 | 3 |  | 2 |  | x | [9 empty] | H. Lenz, Marktübersicht schallabsorbierende Anordnungen, Ruhr Universität Bochum, 1981, Seite 236 |  |  | d
2153 | Faserabsorber auf gelochter Platte, gelochte Gipskartonplatte mit hinterlegtem Faservlies und hinterlegter Mineralfaserplatte, Lochdurchmesser 6 mm, Lochabstand 30 mm, regelmäßige Lochung, Lochflächenanteil 3,14 % | Rigips-Lochplatte | RL 6/30 | Rigips GmbH Schanzenstr. 84 D-40549 Düsseldorf Telefon (0211) 55 03-0 Telefax (0211) 55 03-208 E-Mail: info@rigips.de http://www.rigips.de |  | 9,5 / 12,5 mm |  | bis 3000x 1250 mm | 200 mm | 7,5 kg / m² (9,5mm) 10 kg / m² (12,5mm) | x |  |  |  |  | 0.6 | 0.67 | 0.78 | 0.77 | 0.76 | 0.6 | 0.53 | 0.45 | 0.4 | 0.3 | 0.33 | 0.27 | 0.23 | 0.2 | 0.2 | 0.2 | 0.22 | 0.14 | 0.18 |  | 0.4383333 | 0.605 | 0.21 | 0.3471074 | 160 | 0.78 | 3 |  | 2 |  | x | [9 empty] | H. Lenz, Marktübersicht schallabsorbierende Anordnungen, Ruhr Universität Bochum, 1981, Seite 236 |  |  | d
2154 | Faserabsorber auf gelochter Platte, gelochte Gipskartonplatte mit hinterlegtem Faservlies und hinterlegter Mineralfaserplatte, Lochdurchmesser 6 mm, Lochabstand 30 mm, regelmäßige Lochung, Lochflächenanteil 3,14 % | Rigips-Lochplatte | RL 6/30 | Rigips GmbH Schanzenstr. 84 D-40549 Düsseldorf Telefon (0211) 55 03-0 Telefax (0211) 55 03-208 E-Mail: info@rigips.de http://www.rigips.de |  | 9,5 / 12,5 mm |  | bis 3000x 1250 mm | 400 mm | 7,5 kg / m² (9,5mm) 10 kg / m² (12,5mm) | x |  |  |  |  | 0.66 | 0.67 | 0.68 | 0.67 | 0.57 | 0.5 | 0.43 | 0.5 | 0.47 | 0.4 | 0.34 | 0.28 | 0.27 | 0.22 | 0.22 | 0.22 | 0.22 | 0.15 | 0.21 |  | 0.42 | 0.535 | 0.22 | 0.411215 | 160 | 0.68 | 1 |  | 2 |  | x | [9 empty] | H. Lenz, Marktübersicht schallabsorbierende Anordnungen, Ruhr Universität Bochum, 1981, Seite 236 |  |  | d
2155 | Faserabsorber auf gelochter Platte, gelochte Gipskartonplatte mit hinterlegtem Faservlies und hinterlegter Mineralfaserplatte, Lochdurchmesser 15 mm, Lochabstand 30 mm, regelmäßige Lochung, Lochflächenanteil 19,6 % | Rigips-Lochplatte | RL 15/30 | Rigips GmbH Schanzenstr. 84 D-40549 Düsseldorf Telefon (0211) 55 03-0 Telefax (0211) 55 03-208 E-Mail: info@rigips.de http://www.rigips.de |  | 9,5 / 12,5 mm |  | bis 3000x 1250 mm | 100 mm | 7,5 kg / m² (9,5mm) 10 kg / m² (12,5mm) | x |  |  |  |  | 0.2 | 0.29 | 0.39 | 0.63 | 0.67 | 0.95 | 1.01 | 1.01 | 0.99 | 0.86 | 0.82 | 0.7 | 0.64 | 0.66 | 0.65 | 0.6 | 0.63 | 0.57 | 0.63 |  | 0.68 | 0.84 | 0.645 | 0.7678571 | 400 | 1.01 | 3 |  | 2 |  | x | [9 empty] | H. Lenz, Marktübersicht schallabsorbierende Anordnungen, Ruhr Universität Bochum, 1981, Seite 237 |  |  | d
2156 | Faserabsorber auf gelochter Platte, gelochte Gipskartonplatte mit hinterlegtem Faservlies und hinterlegter Mineralfaserplatte, Lochdurchmesser 15 mm, Lochabstand 30 mm, regelmäßige Lochung, Lochflächenanteil 19,6 % | Rigips-Lochplatte | RL 15/30 | Rigips GmbH Schanzenstr. 84 D-40549 Düsseldorf Telefon (0211) 55 03-0 Telefax (0211) 55 03-208 E-Mail: info@rigips.de http://www.rigips.de |  | 9,5 / 12,5 mm |  | bis 3000x 1250 mm | 200 mm | 7,5 kg / m² (9,5mm) 10 kg / m² (12,5mm) | x |  |  |  |  | 0.33 | 0.39 | 0.64 | 0.87 | 0.95 | 0.9 | 0.93 | 0.91 | 0.83 | 0.7 | 0.67 | 0.77 | 0.69 | 0.69 | 0.62 | 0.61 | 0.58 | 0.6 | 0.6 |  | 0.6983333 | 0.93 | 0.635 | 0.6827957 | 250 | 0.95 | 2 |  | 2 |  | x | [9 empty] | H. Lenz, Marktübersicht schallabsorbierende Anordnungen, Ruhr Universität Bochum, 1981, Seite 237 |  |  | d
2157 | Faserabsorber auf gelochter Platte, gelochte Gipskartonplatte mit hinterlegtem Faservlies und hinterlegter Mineralfaserplatte, Lochdurchmesser 15 mm, Lochabstand 30 mm, regelmäßige Lochung, Lochflächenanteil 19,6 % | Rigips-Lochplatte | RL 15/30 | Rigips GmbH Schanzenstr. 84 D-40549 Düsseldorf Telefon (0211) 55 03-0 Telefax (0211) 55 03-208 E-Mail: info@rigips.de http://www.rigips.de |  | 9,5 / 12,5 mm |  | bis 3000x 1250 mm | 400 mm | 7,5 kg / m² (9,5mm) 10 kg / m² (12,5mm) | x |  |  |  |  | 0.63 | 0.75 | 0.86 | 0.92 | 0.96 | 0.8 | 0.63 | 0.69 | 0.83 | 0.82 | 0.79 | 0.78 | 0.73 | 0.7 | 0.67 | 0.63 | 0.63 | 0.62 | 0.63 |  | 0.7533333 | 0.825 | 0.665 | 0.8060606 | 250 | 0.96 | 2 |  | 2 |  | x | [9 empty] | H. Lenz, Marktübersicht schallabsorbierende Anordnungen, Ruhr Universität Bochum, 1981, Seite 237 |  |  | d
2158 | Faserabsorber auf gelochter Platte, gelochte Gipskartonplatte mit hinterlegtem Faservlies und hinterlegter Mineralfaserplatte, Lochdurchmesser 20 mm, Lochabstand 46 mm, regelmäßige Lochung, Lochflächenanteil 14,9 % | Rigips-Lochplatte | RL 20/46 | Rigips GmbH Schanzenstr. 84 D-40549 Düsseldorf Telefon (0211) 55 03-0 Telefax (0211) 55 03-208 E-Mail: info@rigips.de http://www.rigips.de |  | 9,5 / 12,5 mm |  | bis 3000x 1250 mm | 100 mm | 7,5 kg / m² (9,5mm) 10 kg / m² (12,5mm) | x |  |  |  |  | 0.19 | 0.27 | 0.38 | 0.55 | 0.78 | 0.82 | 0.92 | 0.93 | 0.92 | 0.8 | 0.69 | 0.6 | 0.54 | 0.55 | 0.5 | 0.46 | 0.52 | 0.52 | 0.53 |  | 0.6233333 | 0.855 | 0.535 | 0.625731 | 500 | 0.93 | 3 |  | 2 |  | x | [9 empty] | H. Lenz, Marktübersicht schallabsorbierende Anordnungen, Ruhr Universität Bochum, 1981, Seite 238 |  |  | d
2159 | Faserabsorber auf gelochter Platte, gelochte Gipskartonplatte mit hinterlegtem Faservlies und hinterlegter Mineralfaserplatte, Lochdurchmesser 20 mm, Lochabstand 46 mm, regelmäßige Lochung, Lochflächenanteil 14,9 % | Rigips-Lochplatte | RL 20/46 | Rigips GmbH Schanzenstr. 84 D-40549 Düsseldorf Telefon (0211) 55 03-0 Telefax (0211) 55 03-208 E-Mail: info@rigips.de http://www.rigips.de |  | 9,5 / 12,5 mm |  | bis 3000x 1250 mm | 200 mm | 7,5 kg / m² (9,5mm) 10 kg / m² (12,5mm) | x |  |  |  |  | 0.35 | 0.42 | 0.5 | 0.66 | 0.87 | 0.86 | 0.87 | 0.87 | 0.74 | 0.63 | 0.63 | 0.65 | 0.6 | 0.53 | 0.48 | 0.46 | 0.46 | 0.46 | 0.45 |  | 0.63 | 0.87 | 0.495 | 0.5689655 | 250 | 0.87 | 3 |  | 2 |  | x | [9 empty] | H. Lenz, Marktübersicht schallabsorbierende Anordnungen, Ruhr Universität Bochum, 1981, Seite 238 |  |  | d
2160 | Faserabsorber auf gelochter Platte, gelochte Gipskartonplatte mit hinterlegtem Faservlies und hinterlegter Mineralfaserplatte, Lochdurchmesser 20 mm, Lochabstand 46 mm, regelmäßige Lochung, Lochflächenanteil 14,9 % | Rigips-Lochplatte | RL 20/46 | Rigips GmbH Schanzenstr. 84 D-40549 Düsseldorf Telefon (0211) 55 03-0 Telefax (0211) 55 03-208 E-Mail: info@rigips.de http://www.rigips.de |  | 9,5 / 12,5 mm |  | bis 3000x 1250 mm | 400 mm | 7,5 kg / m² (9,5mm) 10 kg / m² (12,5mm) | x |  |  |  |  | 0.5 | 0.62 | 0.77 | 0.79 | 0.79 | 0.8 | 0.71 | 0.66 | 0.73 | 0.74 | 0.73 | 0.7 | 0.66 | 0.6 | 0.54 | 0.53 | 0.47 | 0.46 | 0.45 |  | 0.645 | 0.725 | 0.535 | 0.737931 | 315 | 0.8 | 2 |  | 2 |  | x | [9 empty] | H. Lenz, Marktübersicht schallabsorbierende Anordnungen, Ruhr Universität Bochum, 1981, Seite 238 |  |  | d
2161 | Faserabsorber auf gelochter Platte, gelochte Gipskartonplatte mit hinterlegtem Faservlies und hinterlegter Mineralfaserplatte, Lochdurchmesser 8 mm und 12 mm, Lochabstand jeweils 36 mm, versetzte Lochung, Lochflächenanteil 12,6 % | Rigips-Lochplatte | RL 8-12/36 | Rigips GmbH Schanzenstr. 84 D-40549 Düsseldorf Telefon (0211) 55 03-0 Telefax (0211) 55 03-208 E-Mail: info@rigips.de http://www.rigips.de |  | 9,5 / 12,5 mm |  | bis 3000x 1250 mm, als Rigiphon-Kassette 625 x 625 mm | 100 mm | 7,5 kg / m² (9,5mm) 10 kg / m² (12,5mm) | x |  |  |  |  | 0.18 | 0.3 | 0.33 | 0.63 | 0.84 | 0.87 | 0.99 | 0.93 | 0.9 | 0.81 | 0.66 | 0.61 | 0.54 | 0.53 | 0.5 | 0.47 | 0.47 | 0.42 | 0.38 |  | 0.6216667 | 0.885 | 0.5 | 0.5649718 | 400 | 0.99 | 3 |  | 2 |  | x | [9 empty] | H. Lenz, Marktübersicht schallabsorbierende Anordnungen, Ruhr Universität Bochum, 1981, Seite 239 |  |  | d
2162 | Faserabsorber auf gelochter Platte, gelochte Gipskartonplatte mit hinterlegtem Faservlies und hinterlegter Mineralfaserplatte, Lochdurchmesser 8 mm und 12 mm, Lochabstand jeweils 36 mm, versetzte Lochung, Lochflächenanteil 12,6 % | Rigips-Lochplatte | RL 8-12/36 | Rigips GmbH Schanzenstr. 84 D-40549 Düsseldorf Telefon (0211) 55 03-0 Telefax (0211) 55 03-208 E-Mail: info@rigips.de http://www.rigips.de |  | 9,5 / 12,5 mm |  | bis 3000x 1250 mm, als Rigiphon-Kassette 625 x 625 mm | 200 mm | 7,5 kg / m² (9,5mm) 10 kg / m² (12,5mm) | x |  |  |  |  | 0.33 | 0.39 | 0.59 | 0.81 | 0.89 | 0.87 | 0.89 | 0.8 | 0.71 | 0.64 | 0.63 | 0.68 | 0.6 | 0.54 | 0.52 | 0.48 | 0.47 | 0.41 | 0.42 |  | 0.62 | 0.845 | 0.505 | 0.5976331 | 250 | 0.89 | 2 |  | 2 |  | x | [9 empty] | H. Lenz, Marktübersicht schallabsorbierende Anordnungen, Ruhr Universität Bochum, 1981, Seite 239 |  |  | d
2163 | Faserabsorber auf gelochter Platte, gelochte Gipskartonplatte mit hinterlegtem Faservlies und hinterlegter Mineralfaserplatte, Lochdurchmesser 8 mm und 12 mm, Lochabstand jeweils 36 mm, versetzte Lochung, Lochflächenanteil 12,6 % | Rigips-Lochplatte | RL 8-12/36 | Rigips GmbH Schanzenstr. 84 D-40549 Düsseldorf Telefon (0211) 55 03-0 Telefax (0211) 55 03-208 E-Mail: info@rigips.de http://www.rigips.de |  | 9,5 / 12,5 mm |  | bis 3000x 1250 mm, als Rigiphon-Kassette 625 x 625 mm | 400 mm | 7,5 kg / m² (9,5mm) 10 kg / m² (12,5mm) | x |  |  |  |  | 0.67 | 0.8 | 0.97 | 0.86 | 0.81 | 0.71 | 0.6 | 0.63 | 0.73 | 0.73 | 0.74 | 0.66 | 0.68 | 0.58 | 0.55 | 0.48 | 0.43 | 0.44 | 0.42 |  | 0.665 | 0.72 | 0.505 | 0.7013889 | 160 | 0.97 | 2 |  | 2 |  | x | [9 empty] | H. Lenz, Marktübersicht schallabsorbierende Anordnungen, Ruhr Universität Bochum, 1981, Seite 239 |  |  | d
2164 | Faserabsorber auf gelochter Platte, gelochte Gipskartonplatte mit hinterlegtem Faservlies und hinterlegter Mineralfaserplatte, Lochdurchmesser 12 mm und 20 mm, Lochabstand jeweils 46 mm, versetzte Lochung, Lochflächenanteil 20,2 % | Rigips-Lochplatte | RL 12-20/46 | Rigips GmbH Schanzenstr. 84 D-40549 Düsseldorf Telefon (0211) 55 03-0 Telefax (0211) 55 03-208 E-Mail: info@rigips.de http://www.rigips.de |  | 9,5 / 12,5 mm |  | bis 3000x 1250 mm | 100 mm | 7,5 kg / m² (9,5mm) 10 kg / m² (12,5mm) | x |  |  |  |  | 0.21 | 0.33 | 0.4 | 0.67 | 0.79 | 0.92 | 1.03 | 1.03 | 0.99 | 0.87 | 0.83 | 0.66 | 0.62 | 0.63 | 0.61 | 0.55 | 0.53 | 0.5 | 0.57 |  | 0.69 | 0.91 | 0.58 | 0.6373626 | 400 | 1.03 | 3 |  | 2 |  | x | [9 empty] | H. Lenz, Marktübersicht schallabsorbierende Anordnungen, Ruhr Universität Bochum, 1981, Seite 240 |  |  | d
2165 | Faserabsorber auf gelochter Platte, gelochte Gipskartonplatte mit hinterlegtem Faservlies und hinterlegter Mineralfaserplatte, Lochdurchmesser 12 mm und 20 mm, Lochabstand jeweils 46 mm, versetzte Lochung, Lochflächenanteil 20,2 % | Rigips-Lochplatte | RL 12-20/46 | Rigips GmbH Schanzenstr. 84 D-40549 Düsseldorf Telefon (0211) 55 03-0 Telefax (0211) 55 03-208 E-Mail: info@rigips.de http://www.rigips.de |  | 9,5 / 12,5 mm |  | bis 3000x 1250 mm | 200 mm | 7,5 kg / m² (9,5mm) 10 kg / m² (12,5mm) | x |  |  |  |  | 0.34 | 0.38 | 0.58 | 0.77 | 0.83 | 0.94 | 0.95 | 0.87 | 0.82 | 0.7 | 0.71 | 0.78 | 0.74 | 0.7 | 0.61 | 0.61 | 0.58 | 0.55 | 0.54 |  | 0.6783333 | 0.85 | 0.64 | 0.7529412 | 400 | 0.95 | 2 |  | 2 |  | x | [9 empty] | H. Lenz, Marktübersicht schallabsorbierende Anordnungen, Ruhr Universität Bochum, 1981, Seite 240 |  |  | d
2166 | Faserabsorber auf gelochter Platte, gelochte Gipskartonplatte mit hinterlegtem Faservlies und hinterlegter Mineralfaserplatte, Lochdurchmesser 12 mm und 20 mm, Lochabstand jeweils 46 mm, versetzte Lochung, Lochflächenanteil 20,2 % | Rigips-Lochplatte | RL 12-20/46 | Rigips GmbH Schanzenstr. 84 D-40549 Düsseldorf Telefon (0211) 55 03-0 Telefax (0211) 55 03-208 E-Mail: info@rigips.de http://www.rigips.de |  | 9,5 / 12,5 mm |  | bis 3000x 1250 mm | 400 mm | 7,5 kg / m² (9,5mm) 10 kg / m² (12,5mm) | x |  |  |  |  | 0.67 | 0.74 | 0.83 | 0.85 | 0.81 | 0.7 | 0.69 | 0.66 | 0.78 | 0.79 | 0.79 | 0.79 | 0.75 | 0.63 | 0.65 | 0.61 | 0.63 | 0.52 | 0.62 |  | 0.71 | 0.735 | 0.63 | 0.8571429 | 200 | 0.85 | 2 |  | 2 |  | x | [9 empty] | H. Lenz, Marktübersicht schallabsorbierende Anordnungen, Ruhr Universität Bochum, 1981, Seite 240 |  |  | d
2167 | Faserabsorber auf gelochter Platte, gelochte Gipskartonplatte mit hinterlegtem Faservlies und hinterlegter Mineralfaserplatte, Lochdurchmesser 8 mm, 15 mm und 20 mm, Streulochung, Lochflächenanteil 6 % | Rigips-Lochplatte | RL 8-15-20 | Rigips GmbH Schanzenstr. 84 D-40549 Düsseldorf Telefon (0211) 55 03-0 Telefax (0211) 55 03-208 E-Mail: info@rigips.de http://www.rigips.de |  | 9,5 / 12,5 mm |  | bis 3000x 1250 mm | 100 mm | 7,5 kg / m² (9,5mm) 10 kg / m² (12,5mm) | x |  |  |  |  | 0.34 | 0.4 | 0.6 | 0.86 | 0.82 | 0.75 | 0.75 | 0.67 | 0.58 | 0.5 | 0.42 | 0.33 | 0.22 | 0.25 | 0.19 | 0.18 | 0.2 | 0.15 | 0.14 |  | 0.46 | 0.745 | 0.225 | 0.3020134 | 200 | 0.86 | 3 |  | 2 |  | x | [9 empty] | H. Lenz, Marktübersicht schallabsorbierende Anordnungen, Ruhr Universität Bochum, 1981, Seite 241 |  |  | d
2168 | Faserabsorber auf gelochter Platte, gelochte Gipskartonplatte mit hinterlegtem Faservlies und hinterlegter Mineralfaserplatte, Lochdurchmesser 8 mm, 15 mm und 20 mm, Streulochung, Lochflächenanteil 6 % | Rigips-Lochplatte | RL 8-15-20 | Rigips GmbH Schanzenstr. 84 D-40549 Düsseldorf Telefon (0211) 55 03-0 Telefax (0211) 55 03-208 E-Mail: info@rigips.de http://www.rigips.de |  | 9,5 / 12,5 mm |  | bis 3000x 1250 mm | 200 mm | 7,5 kg / m² (9,5mm) 10 kg / m² (12,5mm) | x |  |  |  |  | 0.5 | 0.6 | 0.69 | 0.79 | 0.75 | 0.67 | 0.67 | 0.55 | 0.47 | 0.39 | 0.39 | 0.33 | 0.27 | 0.25 | 0.23 | 0.25 | 0.2 | 0.2 | 0.18 |  | 0.4566667 | 0.65 | 0.225 | 0.3461538 | 200 | 0.79 | 3 |  | 2 |  | x | [9 empty] | H. Lenz, Marktübersicht schallabsorbierende Anordnungen, Ruhr Universität Bochum, 1981, Seite 241 |  |  | d
2169 | Faserabsorber auf gelochter Platte, gelochte Gipskartonplatte mit hinterlegtem Faservlies und hinterlegter Mineralfaserplatte, Lochdurchmesser 8 mm, 15 mm und 20 mm, Streulochung, Lochflächenanteil 6 % | Rigips-Lochplatte | RL 8-15-20 | Rigips GmbH Schanzenstr. 84 D-40549 Düsseldorf Telefon (0211) 55 03-0 Telefax (0211) 55 03-208 E-Mail: info@rigips.de http://www.rigips.de |  | 9,5 / 12,5 mm |  | bis 3000x 1250 mm | 400 mm | 7,5 kg / m² (9,5mm) 10 kg / m² (12,5mm) | x |  |  |  |  | 0.62 | 0.67 | 0.7 | 0.62 | 0.67 | 0.58 | 0.49 | 0.45 | 0.49 | 0.5 | 0.48 | 0.4 | 0.32 | 0.29 | 0.26 | 0.25 | 0.23 | 0.25 | 0.2 |  | 0.465 | 0.56 | 0.26 | 0.4642857 | 160 | 0.7 | 1 |  | 2 |  | x | [9 empty] | H. Lenz, Marktübersicht schallabsorbierende Anordnungen, Ruhr Universität Bochum, 1981, Seite 241 |  |  | d
2170 | Faserabsorber auf gelochter Platte, gelochte Gipskartonplatte mit hinterlegtem Faservlies und hinterlegter Mineralfaserplatte, Lochdurchmesser 12 mm, 20 mm und 35 mm, Streulochung, Lochflächenanteil 5,2 % | Rigips-Lochplatte | RL 12-20-35 | Rigips GmbH Schanzenstr. 84 D-40549 Düsseldorf Telefon (0211) 55 03-0 Telefax (0211) 55 03-208 E-Mail: info@rigips.de http://www.rigips.de |  | 9,5 / 12,5 mm |  | bis 3000x 1250 mm | 100 mm | 7,5 kg / m² (9,5mm) 10 kg / m² (12,5mm) | x |  |  |  |  | 0.31 | 0.43 | 0.63 | 0.84 | 0.73 | 0.73 | 0.71 | 0.62 | 0.46 | 0.43 | 0.32 | 0.23 | 0.18 | 0.18 | 0.18 | 0.18 | 0.19 | 0.18 | 0.18 |  | 0.4116667 | 0.675 | 0.185 | 0.2740741 | 200 | 0.84 | 3 |  | 2 |  | x | [9 empty] | H. Lenz, Marktübersicht schallabsorbierende Anordnungen, Ruhr Universität Bochum, 1981, Seite 242 |  |  | d
2171 | Faserabsorber auf gelochter Platte, gelochte Gipskartonplatte mit hinterlegtem Faservlies und hinterlegter Mineralfaserplatte, Lochdurchmesser 12 mm, 20 mm und 35 mm, Streulochung, Lochflächenanteil 5,2 % | Rigips-Lochplatte | RL 12-20-35 | Rigips GmbH Schanzenstr. 84 D-40549 Düsseldorf Telefon (0211) 55 03-0 Telefax (0211) 55 03-208 E-Mail: info@rigips.de http://www.rigips.de |  | 9,5 / 12,5 mm |  | bis 3000x 1250 mm | 200 mm | 7,5 kg / m² (9,5mm) 10 kg / m² (12,5mm) | x |  |  |  |  | 0.62 | 0.66 | 0.7 | 0.75 | 0.7 | 0.61 | 0.59 | 0.5 | 0.41 | 0.34 | 0.34 | 0.3 | 0.23 | 0.22 | 0.2 | 0.24 | 0.23 | 0.2 | 0.19 |  | 0.4416667 | 0.6 | 0.225 | 0.375 | 200 | 0.75 | 3 |  | 2 |  | x | [9 empty] | H. Lenz, Marktübersicht schallabsorbierende Anordnungen, Ruhr Universität Bochum, 1981, Seite 242 |  |  | d
2172 | Faserabsorber auf gelochter Platte, gelochte Gipskartonplatte mit hinterlegtem Faservlies und hinterlegter Mineralfaserplatte, Lochdurchmesser 12 mm, 20 mm und 35 mm, Streulochung, Lochflächenanteil 5,2 % | Rigips-Lochplatte | RL 12-20-35 | Rigips GmbH Schanzenstr. 84 D-40549 Düsseldorf Telefon (0211) 55 03-0 Telefax (0211) 55 03-208 E-Mail: info@rigips.de http://www.rigips.de |  | 9,5 / 12,5 mm |  | bis 3000x 1250 mm | 400 mm | 7,5 kg / m² (9,5mm) 10 kg / m² (12,5mm) | x |  |  |  |  | 0.73 | 0.7 | 0.65 | 0.56 | 0.58 | 0.53 | 0.43 | 0.42 | 0.45 | 0.4 | 0.36 | 0.28 | 0.22 | 0.22 | 0.22 | 0.2 | 0.21 | 0.23 | 0.2 |  | 0.415 | 0.5 | 0.215 | 0.43 | 100 | 0.73 | 1 |  | 2 |  | x | [9 empty] | H. Lenz, Marktübersicht schallabsorbierende Anordnungen, Ruhr Universität Bochum, 1981, Seite 242 |  |  | d
2173 | Faserabsorber auf gelochter Platte, gelochte Gipskartonplatte mit hinterlegtem Faservlies und hinterlegter Mineralfaserplatte, Lochdurchmesser 20 mm, 35 mm und 50 mm, Streulochung, Lochflächenanteil 8 % | Rigips-Lochplatte | RL 20-35-50 | Rigips GmbH Schanzenstr. 84 D-40549 Düsseldorf Telefon (0211) 55 03-0 Telefax (0211) 55 03-208 E-Mail: info@rigips.de http://www.rigips.de |  | 9,5 / 12,5 mm |  | bis 3000x 1250 mm | 100 mm | 7,5 kg / m² (9,5mm) 10 kg / m² (12,5mm) | x |  |  |  |  | 0.28 | 0.4 | 0.55 | 0.74 | 0.73 | 0.79 | 0.75 | 0.7 | 0.6 | 0.42 | 0.34 | 0.32 | 0.25 | 0.25 | 0.26 | 0.26 | 0.26 | 0.25 | 0.15 |  | 0.4466667 | 0.715 | 0.255 | 0.3566434 | 315 | 0.79 | 3 |  | 2 |  | x | [9 empty] | H. Lenz, Marktübersicht schallabsorbierende Anordnungen, Ruhr Universität Bochum, 1981, Seite 243 |  |  | d
2174 | Faserabsorber auf gelochter Platte, gelochte Gipskartonplatte mit hinterlegtem Faservlies und hinterlegter Mineralfaserplatte, Lochdurchmesser 20 mm, 35 mm und 50 mm, Streulochung, Lochflächenanteil 8 % | Rigips-Lochplatte | RL 20-35-50 | Rigips GmbH Schanzenstr. 84 D-40549 Düsseldorf Telefon (0211) 55 03-0 Telefax (0211) 55 03-208 E-Mail: info@rigips.de http://www.rigips.de |  | 9,5 / 12,5 mm |  | bis 3000x 1250 mm | 200 mm | 7,5 kg / m² (9,5mm) 10 kg / m² (12,5mm) | x |  |  |  |  | 0.46 | 0.55 | 0.63 | 0.79 | 0.76 | 0.72 | 0.69 | 0.58 | 0.5 | 0.39 | 0.39 | 0.38 | 0.3 | 0.28 | 0.26 | 0.24 | 0.27 | 0.19 | 0.16 |  | 0.4716667 | 0.67 | 0.275 | 0.4104478 | 200 | 0.79 | 3 |  | 2 |  | x | [9 empty] | H. Lenz, Marktübersicht schallabsorbierende Anordnungen, Ruhr Universität Bochum, 1981, Seite 243 |  |  | d
2175 | Faserabsorber auf gelochter Platte, gelochte Gipskartonplatte mit hinterlegtem Faservlies und hinterlegter Mineralfaserplatte, Lochdurchmesser 20 mm, 35 mm und 50 mm, Streulochung, Lochflächenanteil 8 % | Rigips-Lochplatte | RL 20-35-50 | Rigips GmbH Schanzenstr. 84 D-40549 Düsseldorf Telefon (0211) 55 03-0 Telefax (0211) 55 03-208 E-Mail: info@rigips.de http://www.rigips.de |  | 9,5 / 12,5 mm |  | bis 3000x 1250 mm | 400 mm | 7,5 kg / m² (9,5mm) 10 kg / m² (12,5mm) | x |  |  |  |  | 0.66 | 0.72 | 0.79 | 0.65 | 0.7 | 0.64 | 0.53 | 0.53 | 0.56 | 0.47 | 0.42 | 0.39 | 0.32 | 0.28 | 0.27 | 0.27 | 0.27 | 0.22 | 0.22 |  | 0.4866667 | 0.615 | 0.275 | 0.4471545 | 160 | 0.79 | 1 |  | 2 |  | x | [9 empty] | H. Lenz, Marktübersicht schallabsorbierende Anordnungen, Ruhr Universität Bochum, 1981, Seite 243 |  |  | d
2176 | Faserabsorber auf gelochter Platte, gelochte Gipskartonplatte mit hinterlegtem Faservlies und hinterlegter Mineralfaserplatte, Lochdurchmesser 6 mm, 12 mm, 20 mm und 36 mm, Haufenlochung, Lochflächenanteil 4 % | Rigips-Lochplatte | RL mit Haufenlochung | Rigips GmbH Schanzenstr. 84 D-40549 Düsseldorf Telefon (0211) 55 03-0 Telefax (0211) 55 03-208 E-Mail: info@rigips.de http://www.rigips.de |  | 9,5 / 12,5 mm |  | bis 3000x 1250 mm | 100 mm | 7,5 kg / m² (9,5mm) 10 kg / m² (12,5mm) | x |  |  |  |  | 0.25 | 0.38 | 0.47 | 0.64 | 0.62 | 0.5 | 0.42 | 0.38 | 0.33 | 0.26 | 0.22 | 0.19 | 0.16 | 0.18 | 0.16 | 0.16 | 0.18 | 0.18 | 0.19 |  | 0.3266667 | 0.5 | 0.18 | 0.36 | 200 | 0.64 | 3 |  | 2 |  | x | [9 empty] | H. Lenz, Marktübersicht schallabsorbierende Anordnungen, Ruhr Universität Bochum, 1981, Seite 244 |  |  | d
2177 | Faserabsorber auf gelochter Platte, gelochte Gipskartonplatte mit hinterlegtem Faservlies und hinterlegter Mineralfaserplatte, Lochdurchmesser 6 mm, 12 mm, 20 mm und 36 mm, Haufenlochung, Lochflächenanteil 4 % | Rigips-Lochplatte | RL mit Haufenlochung | Rigips GmbH Schanzenstr. 84 D-40549 Düsseldorf Telefon (0211) 55 03-0 Telefax (0211) 55 03-208 E-Mail: info@rigips.de http://www.rigips.de |  | 9,5 / 12,5 mm |  | bis 3000x 1250 mm | 200 mm | 7,5 kg / m² (9,5mm) 10 kg / m² (12,5mm) | x |  |  |  |  | 0.28 | 0.43 | 0.6 | 0.56 | 0.57 | 0.5 | 0.42 | 0.33 | 0.27 | 0.25 | 0.25 | 0.24 | 0.21 | 0.2 | 0.19 | 0.21 | 0.21 | 0.21 | 0.19 |  | 0.3316667 | 0.45 | 0.205 | 0.4555556 | 160 | 0.6 | 3 |  | 2 |  | x | [9 empty] | H. Lenz, Marktübersicht schallabsorbierende Anordnungen, Ruhr Universität Bochum, 1981, Seite 244 |  |  | d
2178 | Faserabsorber auf gelochter Platte, gelochte Gipskartonplatte mit hinterlegtem Faservlies und hinterlegter Mineralfaserplatte, Lochdurchmesser 6 mm, 12 mm, 20 mm und 36 mm, Haufenlochung, Lochflächenanteil 4 % | Rigips-Lochplatte | RL mit Haufenlochung | Rigips GmbH Schanzenstr. 84 D-40549 Düsseldorf Telefon (0211) 55 03-0 Telefax (0211) 55 03-208 E-Mail: info@rigips.de http://www.rigips.de |  | 9,5 / 12,5 mm |  | bis 3000x 1250 mm | 400 mm | 7,5 kg / m² (9,5mm) 10 kg / m² (12,5mm) | x |  |  |  |  | 0.5 | 0.52 | 0.54 | 0.48 | 0.42 | 0.39 | 0.35 | 0.35 | 0.32 | 0.27 | 0.26 | 0.25 | 0.24 | 0.23 | 0.22 | 0.24 | 0.26 | 0.26 | 0.25 |  | 0.34 | 0.385 | 0.245 | 0.6363636 | 160 | 0.54 | 1 | 2 | 2 |  | x | [9 empty] | H. Lenz, Marktübersicht schallabsorbierende Anordnungen, Ruhr Universität Bochum, 1981, Seite 244 |  |  | d
2179 | Faserabsorber auf geschlitzter Platte, geschlitzte Gipskartonplatte mit hinterlegtem Faservlies und hinterlegter Mineralfaserplatte, Schlitzbreite 2,5 mm, Stegbreite 10,8 mm, regelmäßige Schlitzung, Schlitzflächenanteil 8 % | Rigips-Schlitzplatte | RS | Rigips GmbH Schanzenstr. 84 D-40549 Düsseldorf Telefon (0211) 55 03-0 Telefax (0211) 55 03-208 E-Mail: info@rigips.de http://www.rigips.de |  | 9,5 / 12,5 mm |  | bis 3000x 1250 mm | 100 mm | 7,5 kg / m² (9,5mm) 10 kg / m² (12,5mm) | x |  |  |  |  | 0.25 | 0.34 | 0.43 | 0.69 | 0.85 | 0.95 | 0.9 | 0.82 | 0.75 | 0.58 | 0.5 | 0.46 | 0.4 | 0.35 | 0.34 | 0.33 | 0.38 | 0.22 | 0.3 |  | 0.54 | 0.835 | 0.365 | 0.4371257 | 315 | 0.95 | 3 |  | 2 |  | x | [9 empty] | H. Lenz, Marktübersicht schallabsorbierende Anordnungen, Ruhr Universität Bochum, 1981, Seite 245 |  |  | d
2180 | Faserabsorber auf geschlitzter Platte, geschlitzte Gipskartonplatte mit hinterlegtem Faservlies und hinterlegter Mineralfaserplatte, Schlitzbreite 2,5 mm, Stegbreite 10,8 mm, regelmäßige Schlitzung, Schlitzflächenanteil 8 % | Rigips-Schlitzplatte | RS | Rigips GmbH Schanzenstr. 84 D-40549 Düsseldorf Telefon (0211) 55 03-0 Telefax (0211) 55 03-208 E-Mail: info@rigips.de http://www.rigips.de |  | 9,5 / 12,5 mm |  | bis 3000x 1250 mm | 200 mm | 7,5 kg / m² (9,5mm) 10 kg / m² (12,5mm) | x |  |  |  |  | 0.39 | 0.39 | 0.58 | 0.81 | 0.88 | 0.88 | 0.79 | 0.74 | 0.62 | 0.58 | 0.56 | 0.53 | 0.45 | 0.39 | 0.37 | 0.34 | 0.38 | 0.25 | 0.39 |  | 0.5566667 | 0.81 | 0.385 | 0.4753086 | 250 | 0.88 | 3 |  | 2 |  | x | [9 empty] | H. Lenz, Marktübersicht schallabsorbierende Anordnungen, Ruhr Universität Bochum, 1981, Seite 245 |  |  | d
2181 | Faserabsorber auf geschlitzter Platte, geschlitzte Gipskartonplatte mit hinterlegtem Faservlies und hinterlegter Mineralfaserplatte, Schlitzbreite 2,5 mm, Stegbreite 10,8 mm, regelmäßige Schlitzung, Schlitzflächenanteil 8 % | Rigips-Schlitzplatte | RS | Rigips GmbH Schanzenstr. 84 D-40549 Düsseldorf Telefon (0211) 55 03-0 Telefax (0211) 55 03-208 E-Mail: info@rigips.de http://www.rigips.de |  | 9,5 / 12,5 mm |  | bis 3000x 1250 mm | 400 mm | 7,5 kg / m² (9,5mm) 10 kg / m² (12,5mm) | x |  |  |  |  | 0.9 | 0.86 | 0.81 | 0.79 | 0.77 | 0.67 | 0.54 | 0.6 | 0.64 | 0.63 | 0.56 | 0.51 | 0.52 | 0.39 | 0.38 | 0.38 | 0.38 | 0.3 | 0.32 |  | 0.5933333 | 0.685 | 0.385 | 0.5620438 | 100 | 0.9 | 1 | 2 | 2 |  | x | [9 empty] | H. Lenz, Marktübersicht schallabsorbierende Anordnungen, Ruhr Universität Bochum, 1981, Seite 245 |  |  | d
2182 | Faserabsorber auf geschlitzter Platte, geschlitzte Gipskartonplatte mit hinterlegtem Faservlies und hinterlegter Mineralfaserplatte, Schlitzbreite 6 mm, Stegbreite 7,3 mm, Blockschlitzung, Schlitzflächenanteil 9,5 % | Rigips-Kassette geschlitzt | RSK 22 | Rigips GmbH Schanzenstr. 84 D-40549 Düsseldorf Telefon (0211) 55 03-0 Telefax (0211) 55 03-208 E-Mail: info@rigips.de http://www.rigips.de |  | 9,5 mm |  | 625 x 625 mm | 100 mm | 8 kg / m² | x |  |  |  |  | 0.2 | 0.22 | 0.42 | 0.6 | 0.66 | 0.83 | 0.86 | 0.8 | 0.63 | 0.56 | 0.52 | 0.42 | 0.4 | 0.34 | 0.31 | 0.35 | 0.29 | 0.28 | 0.23 |  | 0.4716667 | 0.73 | 0.315 | 0.4315068 | 400 | 0.86 | 3 |  | 2 |  | x | [9 empty] | H. Lenz, Marktübersicht schallabsorbierende Anordnungen, Ruhr Universität Bochum, 1981, Seite 246 |  |  | d
2183 | Faserabsorber auf geschlitzter Platte, geschlitzte Gipskartonplatte mit hinterlegtem Faservlies und hinterlegter Mineralfaserplatte, Schlitzbreite 6 mm, Stegbreite 7,3 mm, Blockschlitzung, Schlitzflächenanteil 9,5 % | Rigips-Kassette geschlitzt | RSK 22 | Rigips GmbH Schanzenstr. 84 D-40549 Düsseldorf Telefon (0211) 55 03-0 Telefax (0211) 55 03-208 E-Mail: info@rigips.de http://www.rigips.de |  | 9,5 mm |  | 625 x 625 mm | 200 mm | 8 kg / m² | x |  |  |  |  | 0.31 | 0.41 | 0.5 | 0.66 | 0.78 | 0.86 | 0.79 | 0.79 | 0.6 | 0.47 | 0.5 | 0.44 | 0.38 | 0.41 | 0.36 | 0.39 | 0.32 | 0.32 | 0.33 |  | 0.535 | 0.785 | 0.365 | 0.4649682 | 315 | 0.86 | 3 |  | 2 |  | x | [9 empty] | H. Lenz, Marktübersicht schallabsorbierende Anordnungen, Ruhr Universität Bochum, 1981, Seite 246 |  |  | d
2184 | Faserabsorber auf geschlitzter Platte, geschlitzte Gipskartonplatte mit hinterlegtem Faservlies und hinterlegter Mineralfaserplatte, Schlitzbreite 6 mm, Stegbreite 7,3 mm, Blockschlitzung, Schlitzflächenanteil 9,5 % | Rigips-Kassette geschlitzt | RSK 22 | Rigips GmbH Schanzenstr. 84 D-40549 Düsseldorf Telefon (0211) 55 03-0 Telefax (0211) 55 03-208 E-Mail: info@rigips.de http://www.rigips.de |  | 9,5 mm |  | 625 x 625 mm | 400 mm | 8 kg / m² | x |  |  |  |  | 0.46 | 0.45 | 0.57 | 0.64 | 0.66 | 0.61 | 0.54 | 0.57 | 0.59 | 0.54 | 0.46 | 0.4 | 0.39 | 0.37 | 0.35 | 0.34 | 0.32 | 0.32 | 0.3 |  | 0.4716667 | 0.615 | 0.345 | 0.5609756 | 250 | 0.66 | 2 |  | 2 |  | x | [9 empty] | H. Lenz, Marktübersicht schallabsorbierende Anordnungen, Ruhr Universität Bochum, 1981, Seite 246 |  |  | d
2185 | Faserabsorber auf geschlitzter Platte, geschlitzte Gipskartonplatte mit hinterlegtem Faservlies und hinterlegter Mineralfaserplatte, Schlitzbreite 6 mm, Stegbreite 17 mm, versetzte Schlitzung, Schlitzflächenanteil 20 % | Rigips-Kassette geschlitzt | RSK S21 | Rigips GmbH Schanzenstr. 84 D-40549 Düsseldorf Telefon (0211) 55 03-0 Telefax (0211) 55 03-208 E-Mail: info@rigips.de http://www.rigips.de |  | 9,5 mm |  | 625 x 625 mm | 100 mm | 8 kg / m² | x |  |  |  |  | 0.14 | 0.2 | 0.34 | 0.51 | 0.65 | 0.8 | 0.93 | 1.01 | 1.01 | 0.88 | 0.87 | 0.78 | 0.7 | 0.71 | 0.7 | 0.68 | 0.66 | 0.58 | 0.59 |  | 0.6833333 | 0.83 | 0.685 | 0.8253012 | 500 | 1.01 | 2 |  | 2 |  | x | [9 empty] | H. Lenz, Marktübersicht schallabsorbierende Anordnungen, Ruhr Universität Bochum, 1981, Seite 247 |  |  | d
2186 | Faserabsorber auf geschlitzter Platte, geschlitzte Gipskartonplatte mit hinterlegtem Faservlies und hinterlegter Mineralfaserplatte, Schlitzbreite 6 mm, Stegbreite 17 mm, versetzte Schlitzung, Schlitzflächenanteil 20 % | Rigips-Kassette geschlitzt | RSK S21 | Rigips GmbH Schanzenstr. 84 D-40549 Düsseldorf Telefon (0211) 55 03-0 Telefax (0211) 55 03-208 E-Mail: info@rigips.de http://www.rigips.de |  | 9,5 mm |  | 625 x 625 mm | 200 mm | 8 kg / m² | x | [5 empty] | 0.37 | 0.57 | 0.7 | 0.8 | 0.87 | 0.91 | 0.94 | 0.81 | 0.65 | 0.66 | 0.78 | 0.77 | 0.73 | 0.67 | 0.63 | 0.59 | 0.55 | 0.55 |  | 0.6816667 | 0.87 | 0.66 | 0.7586207 | 500 | 0.94 | 2 |  | 2 |  | x | [9 empty] | H. Lenz, Marktübersicht schallabsorbierende Anordnungen, Ruhr Universität Bochum, 1981, Seite 247 |  |  | d
2187 | Faserabsorber auf geschlitzter Platte, geschlitzte Gipskartonplatte mit hinterlegtem Faservlies und hinterlegter Mineralfaserplatte, Schlitzbreite 6 mm, Stegbreite 17 mm, versetzte Schlitzung, Schlitzflächenanteil 20 % | Rigips-Kassette geschlitzt | RSK S21 | Rigips GmbH Schanzenstr. 84 D-40549 Düsseldorf Telefon (0211) 55 03-0 Telefax (0211) 55 03-208 E-Mail: info@rigips.de http://www.rigips.de |  | 9,5 mm |  | 625 x 625 mm | 400 mm | 8 kg / m² | x |  |  |  |  | 0.5 | 0.62 | 0.78 | 0.66 | 0.82 | 0.83 | 0.67 | 0.66 | 0.8 | 0.72 | 0.78 | 0.78 | 0.77 | 0.76 | 0.68 | 0.7 | 0.64 | 0.64 | 0.63 |  | 0.7133333 | 0.74 | 0.7 | 0.9459459 | 315 | 0.83 | 2 |  | 2 |  | x | [9 empty] | H. Lenz, Marktübersicht schallabsorbierende Anordnungen, Ruhr Universität Bochum, 1981, Seite 247 |  |  | d
2188 | Gipsplatte, gelocht 8-12/50, mit Akustikvlies |  | Rigiton Lochplatte mit Akustikvlies 8-12/50 | Rigips GmbH Schanzenstr. 84 D-40549 Düsseldorf Telefon (0211) 55 03-0 Telefax (0211) 55 03-208 E-Mail: info@rigips.de http://www.rigips.de |  |  |  |  | 50 | [7 empty] | 0.19 |  |  | 0.34 |  |  | 0.71 |  |  | 0.81 |  |  | 0.51 |  |  | 0.39 |  |  |  | 0.4916667 | 0.525 | 0.45 | 0.8571429 |  |  | 2 |  | 2 |  | x | [9 empty] | Herstellerangaben im Internet unter www.rigips.de, Stand März 07 |  |  | d
2189 | Gipsplatte, gelocht 8-12/50, mit Akustikvlies |  | Rigiton Lochplatte mit Akustikvlies 8-12/50 | Rigips GmbH Schanzenstr. 84 D-40549 Düsseldorf Telefon (0211) 55 03-0 Telefax (0211) 55 03-208 E-Mail: info@rigips.de http://www.rigips.de |  |  |  |  | 200 | [7 empty] | 0.39 |  |  | 0.67 |  |  | 0.76 |  |  | 0.55 |  |  | 0.49 |  |  | 0.38 |  |  |  | 0.54 | 0.715 | 0.435 | 0.6083916 |  |  | 2 |  | 2 |  | x | [9 empty] | Herstellerangaben im Internet unter www.rigips.de, Stand März 07 |  |  | d
2190 | Gipsplatte, gelocht 8-12/50, mit Akustikvlies, 20 mm Mineralwolle |  | Rigiton Lochplatte mit Akustikvlies 8-12/50 | Rigips GmbH Schanzenstr. 84 D-40549 Düsseldorf Telefon (0211) 55 03-0 Telefax (0211) 55 03-208 E-Mail: info@rigips.de http://www.rigips.de |  |  |  |  | 200 | [7 empty] | 0.4 |  |  | 0.75 |  |  | 0.81 |  |  | 0.72 |  |  | 0.63 |  |  | 0.44 |  |  |  | 0.625 | 0.78 | 0.535 | 0.6858974 |  |  | 2 |  | 2 |  | x | [9 empty] | Herstellerangaben im Internet unter www.rigips.de, Stand März 07 |  |  | d
2191 | Gipsplatte, gelocht 8/18, mit Akustikvlies |  | Rigiton Lochplatte mit Akustikvlies 8/18 | Rigips GmbH Schanzenstr. 84 D-40549 Düsseldorf Telefon (0211) 55 03-0 Telefax (0211) 55 03-208 E-Mail: info@rigips.de http://www.rigips.de |  |  |  |  | 50 | [7 empty] | 0.16 |  |  | 0.3 |  |  | 0.67 |  |  | 0.86 |  |  | 0.59 |  |  | 0.46 |  |  |  | 0.5066667 | 0.485 | 0.525 | 1.082474 |  |  | 2 |  | 2 |  | x | [9 empty] | Herstellerangaben im Internet unter www.rigips.de, Stand März 07 |  |  | d
2192 | Gipsplatte, gelocht 8/18, mit Akustikvlies |  | Rigiton Lochplatte mit Akustikvlies 8/18 | Rigips GmbH Schanzenstr. 84 D-40549 Düsseldorf Telefon (0211) 55 03-0 Telefax (0211) 55 03-208 E-Mail: info@rigips.de http://www.rigips.de | Lochung rund, regelmäßig, Durchmesser 8 mm, Lochabstand 18 mm, Lochflächenanteil15,5% | 12,5 mm | Lochdurchlaufende Verlegung durch Fugenverklebung | 1998 mm x 1188 mm | 200 | 10 kg/m^2 | [6 empty] | 0.44 |  |  | 0.78 |  |  | 0.96 |  |  | 0.55 |  |  | 0.51 |  |  | 0.35 |  |  |  | 0.5983333 | 0.87 | 0.43 | 0.4942529 | 500 | 0.96 | 3 |  | 2 |  | x | [9 empty] | Herstellerangaben im Internet unter www.rigips.de, Stand April 01 |  |  | d
2193 | Gipsplatte, gelocht 8/18, mit Akustikvlies, 50 mm Mineralwolle im Hohlraum |  | Rigiton Lochplatte mit Akustikvlies 8/18 | Rigips GmbH Schanzenstr. 84 D-40549 Düsseldorf Telefon (0211) 55 03-0 Telefax (0211) 55 03-208 E-Mail: info@rigips.de http://www.rigips.de | Lochung rund, regelmäßig, Durchmesser 8 mm, Lochabstand 18 mm, Lochflächenanteil15,5% | 12,5 mm | Lochdurchlaufende Verlegung durch Fugenverklebung | 1998 mm x 1188 mm | 200 | 10 kg/m^2 | [6 empty] | 0.67 |  |  | 1 |  |  | 0.96 |  |  | 0.85 |  |  | 0.66 |  |  | 0.47 |  |  |  | 0.7683333 | 0.98 | 0.565 | 0.5765306 | 250 | 1 | 2 |  | 2 |  | x | [9 empty] | Herstellerangaben im Internet unter www.rigips.de, Stand April 01 |  |  | d
2194 | Gipsplatte, gelocht 8/18, mit Akustikvlies, 20 mm Mineralwolle im Hohlraum |  | Rigiton Lochplatte mit Akustikvlies 8/18 | Rigips GmbH Schanzenstr. 84 D-40549 Düsseldorf Telefon (0211) 55 03-0 Telefax (0211) 55 03-208 E-Mail: info@rigips.de http://www.rigips.de |  |  |  |  | 200 | [7 empty] | 0.4 |  |  | 0.75 |  |  | 0.81 |  |  | 0.72 |  |  | 0.63 |  |  | 0.44 |  |  |  | 0.625 | 0.78 | 0.535 | 0.6858974 | 500 | 0.81 | 2 |  | 2 |  | x | [9 empty] | Herstellerangaben im Internet unter www.rigips.de, Stand März 07 |  |  | d
2195 | Gipsplatte, gelocht 8/18 Q, mit Akustikvlies |  | Rigiton Lochplatte mit Akustikvlies 8/18 Q | Rigips GmbH Schanzenstr. 84 D-40549 Düsseldorf Telefon (0211) 55 03-0 Telefax (0211) 55 03-208 E-Mail: info@rigips.de http://www.rigips.de |  |  |  |  | 50 | [7 empty] | 0.15 |  |  | 0.27 |  |  | 0.61 |  |  | 0.88 |  |  | 0.65 |  |  | 0.48 |  |  |  | 0.5066667 | 0.44 | 0.565 | 1.284091 |  |  | 2 |  | 2 |  | x | [9 empty] | Herstellerangaben im Internet unter www.rigips.de, Stand März 07 |  |  | d
2196 | Gipsplatte, gelocht 8/18 Q, mit Akustikvlies |  | Rigiton Lochplatte mit Akustikvlies 8/18 Q | Rigips GmbH Schanzenstr. 84 D-40549 Düsseldorf Telefon (0211) 55 03-0 Telefax (0211) 55 03-208 E-Mail: info@rigips.de http://www.rigips.de |  |  |  |  | 200 | [7 empty] | 0.38 |  |  | 0.68 |  |  | 0.83 |  |  | 0.54 |  |  | 0.58 |  |  | 0.5 |  |  |  | 0.585 | 0.755 | 0.54 | 0.7152318 |  |  | 2 |  | 2 |  | x | [9 empty] | Herstellerangaben im Internet unter www.rigips.de, Stand März 07 |  |  | d
2197 | Gipsplatte, gelocht 8/18 Q, mit Akustikvlies, 20 mm Mineralwolle |  | Rigiton Lochplatte mit Akustikvlies 8/18 Q | Rigips GmbH Schanzenstr. 84 D-40549 Düsseldorf Telefon (0211) 55 03-0 Telefax (0211) 55 03-208 E-Mail: info@rigips.de http://www.rigips.de |  |  |  |  | 200 | [7 empty] | 0.37 |  |  | 0.77 |  |  | 0.88 |  |  | 0.77 |  |  | 0.82 |  |  | 0.71 |  |  |  | 0.72 | 0.825 | 0.765 | 0.9272727 |  |  | 2 |  | 2 |  | x | [9 empty] | Herstellerangaben im Internet unter www.rigips.de, Stand März 07 |  |  | d
2198 | Gipsplatte, gelocht 10/23, mit Akustikvlies |  | Rigiton Lochplatte mit Akustikvlies 10/23 | Rigips GmbH Schanzenstr. 84 D-40549 Düsseldorf Telefon (0211) 55 03-0 Telefax (0211) 55 03-208 E-Mail: info@rigips.de http://www.rigips.de | Lochung rund, regelmäßig, Durchmesser 10mm, Lochabstand 23 mm, Lochflächenanteil 14,8% | 12,5 mm | Lochdurchlaufende Verlegung durch Fugenverklebung | 2001 mm x 1196 mm | 50 | 10 kg/m^2 | [6 empty] | 0.1 |  |  | 0.28 |  |  | 0.69 |  |  | 0.94 |  |  | 0.55 |  |  | 0.26 |  |  |  | 0.47 | 0.485 | 0.405 | 0.8350515 | 1000 | 0.94 | 3 |  | 2 |  | x | [9 empty] | Herstellerangaben im Internet unter www.rigips.de, Stand April 01 |  |  | d
2199 | Gipsplatte, gelocht 10/23, mit Akustikvlies |  | Rigiton Lochplatte mit Akustikvlies 10/23 | Rigips GmbH Schanzenstr. 84 D-40549 Düsseldorf Telefon (0211) 55 03-0 Telefax (0211) 55 03-208 E-Mail: info@rigips.de http://www.rigips.de | Lochung rund, regelmäßig, Durchmesser 10mm, Lochabstand 23 mm, Lochflächenanteil 14,8% | 12,5 mm | Lochdurchlaufende Verlegung durch Fugenverklebung | 2001 mm x 1196 mm | 200 | 10 kg/m^2 | [6 empty] | 0.46 |  |  | 0.8 |  |  | 0.88 |  |  | 0.56 |  |  | 0.48 |  |  | 0.29 |  |  |  | 0.5783333 | 0.84 | 0.385 | 0.4583333 | 500 | 0.88 | 3 |  | 2 |  | x | [9 empty] | Herstellerangaben im Internet unter www.rigips.de, Stand April 01 |  |  | d
2200 | Gipsplatte, gelocht 10/23, mit Akustikvlies, 50 mm Mineralwolle im Hohlraum |  | Rigiton Lochplatte mit Akustikvlies 10/23 | Rigips GmbH Schanzenstr. 84 D-40549 Düsseldorf Telefon (0211) 55 03-0 Telefax (0211) 55 03-208 E-Mail: info@rigips.de http://www.rigips.de | Lochung rund, regelmäßig, Durchmesser 10mm, Lochabstand 23 mm, Lochflächenanteil 14,8% | 12,5 mm | Lochdurchlaufende Verlegung durch Fugenverklebung | 2001 mm x 1196 mm | 200 | 10 kg/m^2 | [6 empty] | 0.67 |  |  | 1 |  |  | 0.92 |  |  | 0.84 |  |  | 0.64 |  |  | 0.41 |  |  |  | 0.7466667 | 0.96 | 0.525 | 0.546875 | 250 | 1 | 2 |  | 2 |  | x | [9 empty] | Herstellerangaben im Internet unter www.rigips.de, Stand April 01 |  |  | d
2201 | Gipsplatte, gelocht 15/30, mit Akustikvlies |  | Rigiton Lochplatte mit Akustikvlies 15/30 | Rigips GmbH Schanzenstr. 84 D-40549 Düsseldorf Telefon (0211) 55 03-0 Telefax (0211) 55 03-208 E-Mail: info@rigips.de http://www.rigips.de | Lochung rund, regelmäßig, Durchmesser 15mm, Lochabstand 30 mm, Lochflächenanteil 19,6% | 12,5 mm | Lochdurchlaufende Verlegung durch Fugenverklebung | 2010 mm x 1200 mm | 50 | 10 kg/m^2 | [6 empty] | 0.1 |  |  | 0.23 |  |  | 0.62 |  |  | 0.87 |  |  | 0.53 |  |  | 0.27 |  |  |  | 0.4366667 | 0.425 | 0.4 | 0.9411765 | 1000 | 0.87 | 3 |  | 2 |  | x | [9 empty] | Herstellerangaben im Internet unter www.rigips.de, Stand April 01 |  |  | d
2202 | Gipsplatte, gelocht 15/30, mit Akustikvlies |  | Rigiton Lochplatte mit Akustikvlies 15/30 | Rigips GmbH Schanzenstr. 84 D-40549 Düsseldorf Telefon (0211) 55 03-0 Telefax (0211) 55 03-208 E-Mail: info@rigips.de http://www.rigips.de | Lochung rund, regelmäßig, Durchmesser 15mm, Lochabstand 30 mm, Lochflächenanteil 19,6% | 12,5 mm | Lochdurchlaufende Verlegung durch Fugenverklebung | 2010 mm x 1200 mm | 200 | 10 kg/m^2 | [6 empty] | 0.43 |  |  | 0.69 |  |  | 0.9 |  |  | 0.53 |  |  | 0.48 |  |  | 0.33 |  |  |  | 0.56 | 0.795 | 0.405 | 0.509434 | 500 | 0.9 | 3 |  | 2 |  | x | [9 empty] | Herstellerangaben im Internet unter www.rigips.de, Stand April 01 |  |  | d
2203 | Gipsplatte, gelocht 15/30, mit Akustikvlies, 50 mm Mineralwolle im Hohlraum |  | Rigiton Lochplatte mit Akustikvlies 15/30 | Rigips GmbH Schanzenstr. 84 D-40549 Düsseldorf Telefon (0211) 55 03-0 Telefax (0211) 55 03-208 E-Mail: info@rigips.de http://www.rigips.de | Lochung rund, regelmäßig, Durchmesser 15mm, Lochabstand 30 mm, Lochflächenanteil 19,6% | 12,5 mm | Lochdurchlaufende Verlegung durch Fugenverklebung | 2010 mm x 1200 mm | 200 | 10 kg/m^2 | [6 empty] | 0.68 |  |  | 1 |  |  | 1 |  |  | 0.85 |  |  | 0.71 |  |  | 0.5 |  |  |  | 0.79 | 1 | 0.605 | 0.605 | 250 | 1 | 2 |  | 2 |  | x | [9 empty] | Herstellerangaben im Internet unter www.rigips.de, Stand April 01 |  |  | d
2204 | Gipsplatte, gelocht 12-20/66, mit Akustikvlies |  | Rigiton Lochplatte mit Akustikvlies 12-20/66 | Rigips GmbH Schanzenstr. 84 D-40549 Düsseldorf Telefon (0211) 55 03-0 Telefax (0211) 55 03-208 E-Mail: info@rigips.de http://www.rigips.de | Lochung rund, regelmäßig, versetzt, Durchmesser 12 mm und 20 mm, Lochabstand 66 mm, Lochflächenanteil 19,6% | 12,5 mm | Lochdurchlaufende Verlegung durch Fugenverklebung | 1980 mm x 1188 mm | 50 | 10 kg/m^2 | [6 empty] | 0.12 |  |  | 0.22 |  |  | 0.58 |  |  | 0.89 |  |  | 0.53 |  |  | 0.29 |  |  |  | 0.4383333 | 0.4 | 0.41 | 1.025 | 1000 | 0.89 | 3 |  | 2 |  | x | [9 empty] | Herstellerangaben im Internet unter www.rigips.de, Stand April 01 |  |  | d
2205 | Gipsplatte, gelocht 12-20/66, mit Akustikvlies |  | Rigiton Lochplatte mit Akustikvlies 12-20/66 | Rigips GmbH Schanzenstr. 84 D-40549 Düsseldorf Telefon (0211) 55 03-0 Telefax (0211) 55 03-208 E-Mail: info@rigips.de http://www.rigips.de | Lochung rund, regelmäßig, versetzt, Durchmesser 12 mm und 20 mm, Lochabstand 66 mm, Lochflächenanteil 19,6% | 12,5 mm | Lochdurchlaufende Verlegung durch Fugenverklebung | 1980 mm x 1188 mm | 200 | 10 kg/m^2 | [6 empty] | 0.46 |  |  | 0.71 |  |  | 0.89 |  |  | 0.53 |  |  | 0.51 |  |  | 0.31 |  |  |  | 0.5683333 | 0.8 | 0.41 | 0.5125 | 500 | 0.89 | 2 |  | 2 |  | x | [9 empty] | Herstellerangaben im Internet unter www.rigips.de, Stand April 01 |  |  | d
2206 | Gipsplatte, gelocht 12-20/66, mit Akustikvlies, 50 mm Mineralwolle im Hohlraum |  | Rigiton Lochplatte mit Akustikvlies 12-20/66 | Rigips GmbH Schanzenstr. 84 D-40549 Düsseldorf Telefon (0211) 55 03-0 Telefax (0211) 55 03-208 E-Mail: info@rigips.de http://www.rigips.de | Lochung rund, regelmäßig, versetzt, Durchmesser 12 mm und 20 mm, Lochabstand 66 mm, Lochflächenanteil 19,6% | 12,5 mm | Lochdurchlaufende Verlegung durch Fugenverklebung | 1980 mm x 1188 mm | 200 | 10 kg/m^2 | [6 empty] | 0.6 |  |  | 1 |  |  | 1 |  |  | 0.85 |  |  | 0.71 |  |  | 0.52 |  |  |  | 0.78 | 1 | 0.615 | 0.615 | 250 | 1 | 2 |  | 2 |  | x | [9 empty] | Herstellerangaben im Internet unter www.rigips.de, Stand April 01 |  |  | d
2207 | Gipsplatte, gelocht 8-15-20, mit Akustikvlies |  | Rigiton Lochplatte mit Akustikvlies 8-15-20 | Rigips GmbH Schanzenstr. 84 D-40549 Düsseldorf Telefon (0211) 55 03-0 Telefax (0211) 55 03-208 E-Mail: info@rigips.de http://www.rigips.de | Lochung rund, unregelmäßig verteilt, Durchmesser 8 mm, 15 mm und 20 mm, Lochflächenanteil ca. 6% | 12,5 mm | Lochdurchlaufende Verlegung durch Fugenverklebung | 2000 mm x 1200 mm | 50 | 10 kg/m^2 | [6 empty] | 0.13 |  |  | 0.4 |  |  | 0.68 |  |  | 0.55 |  |  | 0.23 |  |  | 0.06 |  |  |  | 0.3416667 | 0.54 | 0.145 | 0.2685185 | 500 | 0.68 | 3 |  | 2 |  | x | [9 empty] | Herstellerangaben im Internet unter www.rigips.de, Stand April 01 |  |  | d
2208 | Gipsplatte, gelocht 8-15-20, mit Akustikvlies |  | Rigiton Lochplatte mit Akustikvlies 8-15-20 | Rigips GmbH Schanzenstr. 84 D-40549 Düsseldorf Telefon (0211) 55 03-0 Telefax (0211) 55 03-208 E-Mail: info@rigips.de http://www.rigips.de | Lochung rund, unregelmäßig verteilt, Durchmesser 8 mm, 15 mm und 20 mm, Lochflächenanteil ca. 6% | 12,5 mm | Lochdurchlaufende Verlegung durch Fugenverklebung | 2000 mm x 1200 mm | 200 | 10 kg/m^2 | [6 empty] | 0.44 |  |  | 0.75 |  |  | 0.64 |  |  | 0.4 |  |  | 0.22 |  |  | 0.12 |  |  |  | 0.4283333 | 0.695 | 0.17 | 0.2446043 | 250 | 0.75 | 3 |  | 2 |  | x | [9 empty] | Herstellerangaben im Internet unter www.rigips.de, Stand April 01 |  |  | d
2209 | Gipsplatte, gelocht 8-15-20, mit Akustikvlies, 50 mm Mineralwolle im Hohlraum |  | Rigiton Lochplatte mit Akustikvlies 8-15-20 | Rigips GmbH Schanzenstr. 84 D-40549 Düsseldorf Telefon (0211) 55 03-0 Telefax (0211) 55 03-208 E-Mail: info@rigips.de http://www.rigips.de | Lochung rund, unregelmäßig verteilt, Durchmesser 8 mm, 15 mm und 20 mm, Lochflächenanteil ca. 6% | 12,5 mm | Lochdurchlaufende Verlegung durch Fugenverklebung | 2000 mm x 1200 mm | 200 | 10 kg/m^2 | [6 empty] | 0.57 |  |  | 0.73 |  |  | 0.67 |  |  | 0.52 |  |  | 0.3 |  |  | 0.18 |  |  |  | 0.495 | 0.7 | 0.24 | 0.3428571 | 250 | 0.73 | 3 |  | 2 |  | x | [9 empty] | Herstellerangaben im Internet unter www.rigips.de, Stand April 01 |  |  | d
2210 | Gipsplatte, gelocht 8-15-20 ,super |  | Rigiton Lochplatte 8-15-20 super | Rigips GmbH Schanzenstr. 84 D-40549 Düsseldorf Telefon (0211) 55 03-0 Telefax (0211) 55 03-208 E-Mail: info@rigips.de http://www.rigips.de | Lochung rund, unregelmäßig verteilt, Durchmesser 8 mm, 15 mm und 20 mm, Lochflächenanteil ca. 10% | 12,5 mm | Lochdurchlaufende Verlegung durch Fugenverklebung | 1960 mm x 1200 mm | 50 | 10 kg/m^2 | [6 empty] | 0.15 |  |  | 0.4 |  |  | 0.72 |  |  | 0.79 |  |  | 0.43 |  |  | 0.43 |  |  |  | 0.4866667 | 0.56 | 0.43 | 0.7678571 | 1000 | 0.79 | 3 |  | 2 |  | x | [9 empty] | Herstellerangaben im Internet unter www.rigips.de, Stand April 01 |  |  | d
2211 | Gipsplatte, gelocht 8-15-20 ,super |  | Rigiton Lochplatte 8-15-20 super | Rigips GmbH Schanzenstr. 84 D-40549 Düsseldorf Telefon (0211) 55 03-0 Telefax (0211) 55 03-208 E-Mail: info@rigips.de http://www.rigips.de | Lochung rund, unregelmäßig verteilt, Durchmesser 8 mm, 15 mm und 20 mm, Lochflächenanteil ca. 10% | 12,5 mm | Lochdurchlaufende Verlegung durch Fugenverklebung | 1960 mm x 1200 mm | 200 | 10 kg/m^2 | [6 empty] | 0.4 |  |  | 0.78 |  |  | 0.8 |  |  | 0.52 |  |  | 0.38 |  |  | 0.26 |  |  |  | 0.5233333 | 0.79 | 0.32 | 0.4050633 | 500 | 0.8 | 3 |  | 2 |  | x | [9 empty] | Herstellerangaben im Internet unter www.rigips.de, Stand April 01 |  |  | d
2212 | Gipsplatte, gelocht 8-15-20, super, 50 mm Mineralwolle im Hohlraum |  | Rigiton Lochplatte 8-15-20 super | Rigips GmbH Schanzenstr. 84 D-40549 Düsseldorf Telefon (0211) 55 03-0 Telefax (0211) 55 03-208 E-Mail: info@rigips.de http://www.rigips.de | Lochung rund, unregelmäßig verteilt, Durchmesser 8 mm, 15 mm und 20 mm, Lochflächenanteil ca. 10% | 12,5 mm | Lochdurchlaufende Verlegung durch Fugenverklebung | 1960 mm x 1200 mm | 200 | 10 kg/m^2 | [6 empty] | 0.57 |  |  | 0.84 |  |  | 0.81 |  |  | 0.71 |  |  | 0.45 |  |  | 0.28 |  |  |  | 0.61 | 0.825 | 0.365 | 0.4424242 | 250 | 0.84 | 3 |  | 2 |  | x | [9 empty] | Herstellerangaben im Internet unter www.rigips.de, Stand April 01 |  |  | d
2213 | Gipsplatte, gelocht 6/18, Rigiton 6/18 |  | Rigiton 6/18 | Rigips GmbH Schanzenstr. 84 D-40549 Düsseldorf Telefon (0211) 55 03-0 Telefax (0211) 55 03-208 E-Mail: info@rigips.de http://www.rigips.de | Lochung rund, regelmäßig, Durchmesser 6 mm, Lochabstand 18 mm, Lochflächenanteil 8,7% |  |  |  | 50 | [7 empty] | 0.15 |  |  | 0.36 |  |  | 0.73 |  |  | 0.75 |  |  | 0.51 |  |  | 0.48 |  |  |  | 0.4966667 | 0.545 | 0.495 | 0.9082569 | 1000 | 0.75 | 3 |  | 2 |  | x | [9 empty] | Herstellerangaben im Internet unter www.rigips.de, Stand April 01 |  |  | d
2214 | Gipsplatte, gelocht 6/18, Rigiton 6/18 |  | Rigiton 6/18 | Rigips GmbH Schanzenstr. 84 D-40549 Düsseldorf Telefon (0211) 55 03-0 Telefax (0211) 55 03-208 E-Mail: info@rigips.de http://www.rigips.de | Lochung rund, regelmäßig, Durchmesser 6 mm, Lochabstand 18 mm, Lochflächenanteil 8,7% |  |  |  | 200 | [7 empty] | 0.36 |  |  | 0.71 |  |  | 0.79 |  |  | 0.55 |  |  | 0.44 |  |  | 0.3 |  |  |  | 0.525 | 0.75 | 0.37 | 0.4933333 | 500 | 0.79 | 3 |  | 2 |  | x | [9 empty] | Herstellerangaben im Internet unter www.rigips.de, Stand April 01 |  |  | d
2215 | Gipsplatte, gelocht 6/18, Rigiton 6/18, 50 mm Mineralwolle im Hohlraum |  | Rigiton 6/18 | Rigips GmbH Schanzenstr. 84 D-40549 Düsseldorf Telefon (0211) 55 03-0 Telefax (0211) 55 03-208 E-Mail: info@rigips.de http://www.rigips.de | Lochung rund, regelmäßig, Durchmesser 6 mm, Lochabstand 18 mm, Lochflächenanteil 8,7% |  |  |  | 200 | [7 empty] | 0.59 |  |  | 0.84 |  |  | 0.8 |  |  | 0.72 |  |  | 0.51 |  |  | 0.29 |  |  |  | 0.625 | 0.82 | 0.4 | 0.4878049 | 250 | 0.84 | 2 |  | 2 |  | x | [9 empty] | Herstellerangaben im Internet unter www.rigips.de, Stand April 01 |  |  | d
2216 | Gipsplatte, gelocht 6/30, Rigiton 6/30 |  | Rigiton 6/30 | Rigips GmbH Schanzenstr. 84 D-40549 Düsseldorf Telefon (0211) 55 03-0 Telefax (0211) 55 03-208 E-Mail: info@rigips.de http://www.rigips.de | Lochung rund, regelmäßig, Durchmesser 6 mm, Lochabstand 30 mm, Lochflächenanteil 3,14% |  |  |  | 50 | [7 empty] | 0.24 |  |  | 0.42 |  |  | 0.51 |  |  | 0.42 |  |  | 0.26 |  |  | 0.24 |  |  |  | 0.3483333 | 0.465 | 0.25 | 0.5376344 | 500 | 0.51 | 2 |  | 2 |  | x | [9 empty] | Herstellerangaben im Internet unter www.rigips.de, Stand April 01 |  |  | d
2217 | Gipsplatte, gelocht 6/30, Rigiton 6/30 |  | Rigiton 6/30 | Rigips GmbH Schanzenstr. 84 D-40549 Düsseldorf Telefon (0211) 55 03-0 Telefax (0211) 55 03-208 E-Mail: info@rigips.de http://www.rigips.de | Lochung rund, regelmäßig, Durchmesser 6 mm, Lochabstand 30 mm, Lochflächenanteil 3,14% |  |  |  | 200 | [7 empty] | 0.3 |  |  | 0.52 |  |  | 0.49 |  |  | 0.36 |  |  | 0.24 |  |  | 0.16 |  |  |  | 0.345 | 0.505 | 0.2 | 0.3960396 | 250 | 0.52 | 2 |  | 2 |  | x | [9 empty] | Herstellerangaben im Internet unter www.rigips.de, Stand April 01 |  |  | d
2218 | Gipsplatte, gelocht 6/30, Rigiton 6/30, 50 mm Mineralwolle im Hohlraum |  | Rigiton 6/30 | Rigips GmbH Schanzenstr. 84 D-40549 Düsseldorf Telefon (0211) 55 03-0 Telefax (0211) 55 03-208 E-Mail: info@rigips.de http://www.rigips.de | Lochung rund, regelmäßig, Durchmesser 6 mm, Lochabstand 30 mm, Lochflächenanteil 3,14% |  |  |  | 200 | [7 empty] | 0.49 |  |  | 0.56 |  |  | 0.55 |  |  | 0.44 |  |  | 0.25 |  |  | 0.07 |  |  |  | 0.3933333 | 0.555 | 0.16 | 0.2882883 | 250 | 0.56 | 2 |  | 2 |  | x | [9 empty] | Herstellerangaben im Internet unter www.rigips.de, Stand April 01 |  |  | d
2219 | Gipsplatte, gelocht 12/25, Rigiton 12/25 |  | Rigiton 12/25 | Rigips GmbH Schanzenstr. 84 D-40549 Düsseldorf Telefon (0211) 55 03-0 Telefax (0211) 55 03-208 E-Mail: info@rigips.de http://www.rigips.de | Lochung rund, regelmäßig, Durchmesser 12 mm, Lochabstand 25 mm, Lochflächenanteil 18,1% |  |  |  | 50 | [7 empty] | 0.08 |  |  | 0.27 |  |  | 0.66 |  |  | 0.87 |  |  | 0.64 |  |  | 0.48 |  |  |  | 0.5 | 0.465 | 0.56 | 1.204301 | 1000 | 0.87 | 3 |  | 2 |  | x | [9 empty] | Herstellerangaben im Internet unter www.rigips.de, Stand April 01 |  |  | d
2220 | Gipsplatte, gelocht 12/25, Rigiton 12/25 |  | Rigiton 12/25 | Rigips GmbH Schanzenstr. 84 D-40549 Düsseldorf Telefon (0211) 55 03-0 Telefax (0211) 55 03-208 E-Mail: info@rigips.de http://www.rigips.de | Lochung rund, regelmäßig, Durchmesser 12 mm, Lochabstand 25 mm, Lochflächenanteil 18,1% |  |  |  | 200 | [7 empty] | 0.4 |  |  | 0.77 |  |  | 0.9 |  |  | 0.58 |  |  | 0.56 |  |  | 0.38 |  |  |  | 0.5983333 | 0.835 | 0.47 | 0.5628743 | 500 | 0.9 | 3 |  | 2 |  | x | [9 empty] | Herstellerangaben im Internet unter www.rigips.de, Stand April 01 |  |  | d
2221 | Gipsplatte, gelocht 12/25, Rigiton 12/25, 50 mm Mineralwolle im Hohlraum |  | Rigiton 12/25 | Rigips GmbH Schanzenstr. 84 D-40549 Düsseldorf Telefon (0211) 55 03-0 Telefax (0211) 55 03-208 E-Mail: info@rigips.de http://www.rigips.de | Lochung rund, regelmäßig, Durchmesser 12 mm, Lochabstand 25 mm, Lochflächenanteil 18,1% |  |  |  | 200 | [7 empty] | 0.59 |  |  | 0.97 |  |  | 0.96 |  |  | 0.85 |  |  | 0.71 |  |  | 0.48 |  |  |  | 0.76 | 0.965 | 0.595 | 0.6165803 | 250 | 0.97 | 2 |  | 2 |  | x | [9 empty] | Herstellerangaben im Internet unter www.rigips.de, Stand April 01 |  |  | d
2222 | Gipsplatte, gelocht 12/25, Rigiton 12/25 Q |  | Rigiton 12/25 | Rigips GmbH Schanzenstr. 84 D-40549 Düsseldorf Telefon (0211) 55 03-0 Telefax (0211) 55 03-208 E-Mail: info@rigips.de http://www.rigips.de |  |  |  |  | 50 | [7 empty] | 0.1 |  |  | 0.34 |  |  | 0.69 |  |  | 0.88 |  |  | 0.78 |  |  | 0.64 |  |  |  | 0.5716667 | 0.515 | 0.71 | 1.378641 | 1000 | 0.88 | 2 |  | 2 |  | x | [9 empty] | Herstellerangaben im Internet unter www.rigips.de, Stand März 07 |  |  | d
2223 | Gipsplatte, gelocht 12/25, Rigiton 12/25 Q |  | Rigiton 12/25 | Rigips GmbH Schanzenstr. 84 D-40549 Düsseldorf Telefon (0211) 55 03-0 Telefax (0211) 55 03-208 E-Mail: info@rigips.de http://www.rigips.de |  |  |  |  | 200 | [7 empty] | 0.42 |  |  | 0.7 |  |  | 0.92 |  |  | 0.64 |  |  | 0.68 |  |  | 0.53 |  |  |  | 0.6483333 | 0.81 | 0.605 | 0.7469136 | 500 | 0.92 | 2 |  | 2 |  | x | [9 empty] | Herstellerangaben im Internet unter www.rigips.de, Stand März 07 |  |  | d
2224 | Gipsplatte, gelocht 12/25, Rigiton 12/25 Q, 50 mm Mineralwolle im Hohlraum |  | Rigiton 12/25 | Rigips GmbH Schanzenstr. 84 D-40549 Düsseldorf Telefon (0211) 55 03-0 Telefax (0211) 55 03-208 E-Mail: info@rigips.de http://www.rigips.de |  |  |  |  | 200 | [7 empty] | 0.58 |  |  | 0.92 |  |  | 0.99 |  |  | 0.86 |  |  | 0.84 |  |  | 0.64 |  |  |  | 0.805 | 0.955 | 0.74 | 0.7748691 | 500 | 0.99 | 2 |  | 2 |  | x | [9 empty] | Herstellerangaben im Internet unter www.rigips.de, Stand März 07 |  |  | d
2225 | Gipsplatte, gelocht 12/25, Rigiton 12/25 Q mit Scherff Akustikputz, 40 mm Mineralwolle |  | Rigiton 12/25 | Rigips GmbH Schanzenstr. 84 D-40549 Düsseldorf Telefon (0211) 55 03-0 Telefax (0211) 55 03-208 E-Mail: info@rigips.de http://www.rigips.de |  |  |  |  | 40 | [7 empty] | 0.29 |  |  | 0.66 |  |  | 1 |  |  | 0.96 |  |  | 0.62 |  |  | 0.53 |  |  |  | 0.6766667 | 0.83 | 0.575 | 0.6927711 | 500 | 1 | 2 |  | 2 |  | x | [9 empty] | Herstellerangaben im Internet unter www.rigips.de, Stand März 07 |  |  | d
2226 | Gipsplatte, gelocht 12/25, Rigiton 12/25 Q mit Scherff Akustikputz, 40 mm Mineralwolle |  | Rigiton 12/25 | Rigips GmbH Schanzenstr. 84 D-40549 Düsseldorf Telefon (0211) 55 03-0 Telefax (0211) 55 03-208 E-Mail: info@rigips.de http://www.rigips.de |  |  |  |  | 100 | [7 empty] | 0.39 |  |  | 0.79 |  |  | 1 |  |  | 0.85 |  |  | 0.71 |  |  | 0.55 |  |  |  | 0.715 | 0.895 | 0.63 | 0.7039106 | 500 | 1 | 2 |  | 2 |  | x | [9 empty] | Herstellerangaben im Internet unter www.rigips.de, Stand März 07 |  |  | d
2227 | Gipsplatte, gelocht 12/25, Rigiton 12/25 Q mit Scherff Akustikputz, 40 mm Mineralwolle |  | Rigiton 12/25 | Rigips GmbH Schanzenstr. 84 D-40549 Düsseldorf Telefon (0211) 55 03-0 Telefax (0211) 55 03-208 E-Mail: info@rigips.de http://www.rigips.de |  |  |  |  | 400 | [7 empty] | 0.59 |  |  | 0.88 |  |  | 0.77 |  |  | 0.91 |  |  | 0.72 |  |  | 0.59 |  |  |  | 0.7433333 | 0.825 | 0.655 | 0.7939394 | 1000 | 0.91 | 2 |  | 2 |  | x | [9 empty] | Herstellerangaben im Internet unter www.rigips.de, Stand März 07 |  |  | d
2228 | Gipsplatte, gelocht 20/46, Rigiton 20/46 |  | Rigiton 20/46 | Rigips GmbH Schanzenstr. 84 D-40549 Düsseldorf Telefon (0211) 55 03-0 Telefax (0211) 55 03-208 E-Mail: info@rigips.de http://www.rigips.de | Lochung rund, regelmäßig, Durchmesser 20 mm, Lochabstand 46 mm, Lochflächenanteil 14,8% |  |  |  | 50 | [7 empty] | 0.08 |  |  | 0.29 |  |  | 0.7 |  |  | 0.87 |  |  | 0.42 |  |  | 0.45 |  |  |  | 0.4683333 | 0.495 | 0.435 | 0.8787879 | 1000 | 0.87 | 3 |  | 2 |  | x | [9 empty] | Herstellerangaben im Internet unter www.rigips.de, Stand April 01 |  |  | d
2229 | Gipsplatte, gelocht 20/46, Rigiton 20/46 |  | Rigiton 20/46 | Rigips GmbH Schanzenstr. 84 D-40549 Düsseldorf Telefon (0211) 55 03-0 Telefax (0211) 55 03-208 E-Mail: info@rigips.de http://www.rigips.de | Lochung rund, regelmäßig, Durchmesser 20 mm, Lochabstand 46 mm, Lochflächenanteil 14,8% |  |  |  | 200 | [7 empty] | 0.41 |  |  | 0.76 |  |  | 0.88 |  |  | 0.55 |  |  | 0.4 |  |  | 0.26 |  |  |  | 0.5433333 | 0.82 | 0.33 | 0.402439 | 500 | 0.88 | 3 |  | 2 |  | x | [9 empty] | Herstellerangaben im Internet unter www.rigips.de, Stand April 01 |  |  | d
2230 | Gipsplatte, gelocht 20/46, Rigiton 20/46, 50 mm Mineralwolle im Hohlraum |  | Rigiton 20/46 | Rigips GmbH Schanzenstr. 84 D-40549 Düsseldorf Telefon (0211) 55 03-0 Telefax (0211) 55 03-208 E-Mail: info@rigips.de http://www.rigips.de | Lochung rund, regelmäßig, Durchmesser 20 mm, Lochabstand 46 mm, Lochflächenanteil 14,8% |  |  |  | 200 | [7 empty] | 0.61 |  |  | 0.94 |  |  | 0.94 |  |  | 0.82 |  |  | 0.54 |  |  | 0.4 |  |  |  | 0.7083333 | 0.94 | 0.47 | 0.5 | 250 | 0.94 | 3 |  | 2 |  | x | [9 empty] | Herstellerangaben im Internet unter www.rigips.de, Stand April 01 |  |  | d
2231 | Gipsplatte, gelocht 12-20-35, Rigiton 12-20-35 |  | Rigiton 12-20-35 | Rigips GmbH Schanzenstr. 84 D-40549 Düsseldorf Telefon (0211) 55 03-0 Telefax (0211) 55 03-208 E-Mail: info@rigips.de http://www.rigips.de | Lochung rund, unregelmäßig verteilt, Durchmesser 12 mm, 20 mm und 35 mm, Lochflächenanteil ca. 5,2% |  |  |  | 50 | [7 empty] | 0.13 |  |  | 0.46 |  |  | 0.67 |  |  | 0.43 |  |  | 0.19 |  |  | 0.17 |  |  |  | 0.3416667 | 0.565 | 0.18 | 0.3185841 | 500 | 0.67 | 3 |  | 2 |  | x | [9 empty] | Herstellerangaben im Internet unter www.rigips.de, Stand April 01 |  |  | d
2232 | Gipsplatte, gelocht 12-20-35, Rigiton 12-20-35 |  | Rigiton 12-20-35 | Rigips GmbH Schanzenstr. 84 D-40549 Düsseldorf Telefon (0211) 55 03-0 Telefax (0211) 55 03-208 E-Mail: info@rigips.de http://www.rigips.de | Lochung rund, unregelmäßig verteilt, Durchmesser 12 mm, 20 mm und 35 mm, Lochflächenanteil ca. 5,2% |  |  |  | 200 | [7 empty] | 0.43 |  |  | 0.62 |  |  | 0.6 |  |  | 0.35 |  |  | 0.18 |  |  | 0.11 |  |  |  | 0.3816667 | 0.61 | 0.145 | 0.2377049 | 250 | 0.62 | 3 |  | 2 |  | x | [9 empty] | Herstellerangaben im Internet unter www.rigips.de, Stand April 01 |  |  | d
2233 | Gipsplatte, gelocht 12-20-35, Rigiton 12-20-35, 50 mm Mineralwolle im Hohlraum |  | Rigiton 12-20-35 | Rigips GmbH Schanzenstr. 84 D-40549 Düsseldorf Telefon (0211) 55 03-0 Telefax (0211) 55 03-208 E-Mail: info@rigips.de http://www.rigips.de | Lochung rund, unregelmäßig verteilt, Durchmesser 12 mm, 20 mm und 35 mm, Lochflächenanteil ca. 5,2% |  |  |  | 200 | [7 empty] | 0.54 |  |  | 0.74 |  |  | 0.6 |  |  | 0.46 |  |  | 0.24 |  |  | 0.15 |  |  |  | 0.455 | 0.67 | 0.195 | 0.2910448 | 250 | 0.74 | 3 |  | 2 |  | x | [9 empty] | Herstellerangaben im Internet unter www.rigips.de, Stand April 01 |  |  | d
2234 | Gipsplatte, gelocht 8/12-36, Rigiton 8/12-36 |  | Rigiton 8/12-36 | Rigips GmbH Schanzenstr. 84 D-40549 Düsseldorf Telefon (0211) 55 03-0 Telefax (0211) 55 03-208 E-Mail: info@rigips.de http://www.rigips.de | Lochung rund, regelmäßig verteilt, versetzt, Durchmesser 8 mm und 12 mm, Lochabstand 36 mm, Lochflächenanteil 12,6% |  |  |  | 50 | [7 empty] | 0.11 |  |  | 0.33 |  |  | 0.68 |  |  | 0.88 |  |  | 0.55 |  |  | 0.43 |  |  |  | 0.4966667 | 0.505 | 0.49 | 0.970297 | 1000 | 0.88 | 3 |  | 2 |  | x | [9 empty] | Herstellerangaben im Internet unter www.rigips.de, Stand April 01 |  |  | d
2235 | Gipsplatte, gelocht 8/12-36, Rigiton 8/12-36 |  | Rigiton 8/12-36 | Rigips GmbH Schanzenstr. 84 D-40549 Düsseldorf Telefon (0211) 55 03-0 Telefax (0211) 55 03-208 E-Mail: info@rigips.de http://www.rigips.de | Lochung rund, regelmäßig verteilt, versetzt, Durchmesser 8 mm und 12 mm, Lochabstand 36 mm, Lochflächenanteil 12,6% |  |  |  | 200 | [7 empty] | 0.44 |  |  | 0.74 |  |  | 0.89 |  |  | 0.59 |  |  | 0.49 |  |  | 0.35 |  |  |  | 0.5833333 | 0.815 | 0.42 | 0.5153374 | 500 | 0.89 | 3 |  | 2 |  | x | [9 empty] | Herstellerangaben im Internet unter www.rigips.de, Stand April 01 |  |  | d
2236 | Gipsplatte, gelocht 8/12-36, Rigiton 8/12-36, 50 mm Mineralwolle im Hohlraum |  | Rigiton 8/12-36 | Rigips GmbH Schanzenstr. 84 D-40549 Düsseldorf Telefon (0211) 55 03-0 Telefax (0211) 55 03-208 E-Mail: info@rigips.de http://www.rigips.de | Lochung rund, regelmäßig verteilt, versetzt, Durchmesser 8 mm und 12 mm, Lochabstand 36 mm, Lochflächenanteil 12,6% |  |  |  | 200 | [7 empty] | 0.57 |  |  | 0.91 |  |  | 0.91 |  |  | 0.8 |  |  | 0.6 |  |  | 0.37 |  |  |  | 0.6933333 | 0.91 | 0.485 | 0.532967 | 250 | 0.91 | 2 |  | 2 |  | x | [9 empty] | Herstellerangaben im Internet unter www.rigips.de, Stand April 01 |  |  | d
2237 | Gipsplatte, quadratisch gelocht, Big Quattro 41 |  | Rigiton Big Quattro 41 | Rigips GmbH Schanzenstr. 84 D-40549 Düsseldorf Telefon (0211) 55 03-0 Telefax (0211) 55 03-208 E-Mail: info@rigips.de http://www.rigips.de | Lochung quadratisch,12 mm x 12 mm, Lochabstand 25 mm, Lochflächenanteil in der gelochten Fläche 22,1% regelmäßig, mit geschlossenem Randbereich | 12,5 mm | Verlegung durch Fugenverklebung | 2400 mm x 1200 mm | 45 | 7,6 kg/m^2 | [6 empty] | 0.2 |  |  | 0.35 |  |  | 0.65 |  |  | 0.8 |  |  | 0.65 |  |  | 0.55 |  |  |  | 0.5333333 | 0.5 | 0.6 | 1.2 | 1000 | 0.8 | 3 |  | 2 |  | x | [9 empty] | Herstellerangaben im Internet unter www.rigips.de, Stand April 01 |  | angegeben ist der Absorptionskoeffizient αρ | d
2238 | Gipsplatte, quadratisch gelocht, Big Quattro 41, 45 mm Mineralwolle im Hohlraum |  | Rigiton Big Quattro 41 | Rigips GmbH Schanzenstr. 84 D-40549 Düsseldorf Telefon (0211) 55 03-0 Telefax (0211) 55 03-208 E-Mail: info@rigips.de http://www.rigips.de | Lochung quadratisch,12 mm x 12 mm, Lochabstand 25 mm, Lochflächenanteil in der gelochten Fläche 22,1% regelmäßig, mit geschlossenem Randbereich | 12,5 mm | Verlegung durch Fugenverklebung | 2400 mm x 1200 mm | 45 | 7,6 kg/m^2 | [6 empty] | 0.4 |  |  | 0.75 |  |  | 0.85 |  |  | 0.75 |  |  | 0.65 |  |  | 0.65 |  |  |  | 0.675 | 0.8 | 0.65 | 0.8125 | 500 | 0.85 | 2 |  | 2 |  | x | [9 empty] | Herstellerangaben im Internet unter www.rigips.de, Stand April 01 |  | angegeben ist der Absorptionskoeffizient αρ | d
2239 | Gipsplatte, quadratisch gelocht, Big Quattro 41 |  | Rigiton Big Quattro 41 | Rigips GmbH Schanzenstr. 84 D-40549 Düsseldorf Telefon (0211) 55 03-0 Telefax (0211) 55 03-208 E-Mail: info@rigips.de http://www.rigips.de | Lochung quadratisch,12 mm x 12 mm, Lochabstand 25 mm, Lochflächenanteil in der gelochten Fläche 22,1% regelmäßig, mit geschlossenem Randbereich | 12,5 mm | Verlegung durch Fugenverklebung | 2400 mm x 1200 mm | 185 | 7,6 kg/m^2 | [6 empty] | 0.5 |  |  | 0.7 |  |  | 0.8 |  |  | 0.7 |  |  | 0.6 |  |  | 0.55 |  |  |  | 0.6416667 | 0.75 | 0.575 | 0.7666667 | 500 | 0.8 | 2 |  | 2 |  | x | [9 empty] | Herstellerangaben im Internet unter www.rigips.de, Stand April 01 |  | angegeben ist der Absorptionskoeffizient αρ | d
2240 | Gipsplatte, quadratisch gelocht, Big Quattro 42 |  | Rigiton Big Quattro 42 | Rigips GmbH Schanzenstr. 84 D-40549 Düsseldorf Telefon (0211) 55 03-0 Telefax (0211) 55 03-208 E-Mail: info@rigips.de http://www.rigips.de | Lochung quadratisch,12 mm x 12 mm, Lochabstand 25 mm, Lochflächenanteil in der gelochten Fläche 22,1%, regelmäßig, in mittelgroßen quadratischen Feldern | 12,5 mm | Verlegung durch Fugenverklebung | 2400 mm x 1200 mm | 45 | 8,1 kg/m^2 | [6 empty] | 0.2 |  |  | 0.4 |  |  | 0.6 |  |  | 0.6 |  |  | 0.45 |  |  | 0.4 |  |  |  | 0.4416667 | 0.5 | 0.425 | 0.85 | 500 | 0.6 | 2 |  | 2 |  | x | [9 empty] | Herstellerangaben im Internet unter www.rigips.de, Stand April 01 |  | angegeben ist der Absorptionskoeffizient αρ | d
2241 | Gipsplatte, quadratisch gelocht, Big Quattro 42, 45 mm Mineralwolle im Hohlraum |  | Rigiton Big Quattro 42 | Rigips GmbH Schanzenstr. 84 D-40549 Düsseldorf Telefon (0211) 55 03-0 Telefax (0211) 55 03-208 E-Mail: info@rigips.de http://www.rigips.de | Lochung quadratisch,12 mm x 12 mm, Lochabstand 25 mm, Lochflächenanteil in der gelochten Fläche 22,1%, regelmäßig, in mittelgroßen quadratischen Feldern | 12,5 mm | Verlegung durch Fugenverklebung | 2400 mm x 1200 mm | 45 | 8,1 kg/m^2 | [6 empty] | 0.4 |  |  | 0.65 |  |  | 0.7 |  |  | 0.6 |  |  | 0.45 |  |  | 0.4 |  |  |  | 0.5333333 | 0.675 | 0.425 | 0.6296296 | 500 | 0.7 | 2 |  | 2 |  | x | [9 empty] | Herstellerangaben im Internet unter www.rigips.de, Stand April 01 |  | angegeben ist der Absorptionskoeffizient αρ | d
2242 | Gipsplatte, quadratisch gelocht, Big Quattro 42 |  | Rigiton Big Quattro 42 | Rigips GmbH Schanzenstr. 84 D-40549 Düsseldorf Telefon (0211) 55 03-0 Telefax (0211) 55 03-208 E-Mail: info@rigips.de http://www.rigips.de | Lochung quadratisch,12 mm x 12 mm, Lochabstand 25 mm, Lochflächenanteil in der gelochten Fläche 22,1%, regelmäßig, in mittelgroßen quadratischen Feldern | 12,5 mm | Verlegung durch Fugenverklebung | 2400 mm x 1200 mm | 185 | 8,1 kg/m^2 | [6 empty] | 0.45 |  |  | 0.4 |  |  | 0.6 |  |  | 0.6 |  |  | 0.45 |  |  | 0.4 |  |  |  | 0.4833333 | 0.5 | 0.425 | 0.85 | 500 | 0.6 | 2 |  | 2 |  | x | [9 empty] | Herstellerangaben im Internet unter www.rigips.de, Stand April 01 |  | angegeben ist der Absorptionskoeffizient αρ | d
2243 | Gipsplatte, quadratisch gelocht, Big Quattro 46 |  | Rigiton Big Quattro 46 | Rigips GmbH Schanzenstr. 84 D-40549 Düsseldorf Telefon (0211) 55 03-0 Telefax (0211) 55 03-208 E-Mail: info@rigips.de http://www.rigips.de | Lochung quadratisch,12 mm x 12 mm, Lochabstand 25 mm, Lochflächenanteil in der gelochten Fläche 22,1%, regelmäßig, in großen quadratischen Feldern | 12,5 mm | Verlegung durch Fugenverklebung | 2400 mm x 1200 mm | 45 | 8,1 kg/m^2 | [6 empty] | 0.2 |  |  | 0.45 |  |  | 0.6 |  |  | 0.5 |  |  | 0.45 |  |  | 0.4 |  |  |  | 0.4333333 | 0.525 | 0.425 | 0.8095238 | 500 | 0.6 | 2 |  | 2 |  | x | [9 empty] | Herstellerangaben im Internet unter www.rigips.de, Stand April 01 |  | angegeben ist der Absorptionskoeffizient αρ | d
2244 | Gipsplatte, quadratisch gelocht, Big Quattro 46, 45 mm Mineralwolle im Hohlraum |  | Rigiton Big Quattro 46 | Rigips GmbH Schanzenstr. 84 D-40549 Düsseldorf Telefon (0211) 55 03-0 Telefax (0211) 55 03-208 E-Mail: info@rigips.de http://www.rigips.de | Lochung quadratisch,12 mm x 12 mm, Lochabstand 25 mm, Lochflächenanteil in der gelochten Fläche 22,1%, regelmäßig, in großen quadratischen Feldern | 12,5 mm | Verlegung durch Fugenverklebung | 2400 mm x 1200 mm | 45 | 8,1 kg/m^2 | [6 empty] | 0.4 |  |  | 0.7 |  |  | 0.65 |  |  | 0.55 |  |  | 0.45 |  |  | 0.4 |  |  |  | 0.525 | 0.675 | 0.425 | 0.6296296 | 250 | 0.7 | 2 |  | 2 |  | x | [9 empty] | Herstellerangaben im Internet unter www.rigips.de, Stand April 01 |  | angegeben ist der Absorptionskoeffizient αρ | d
2245 | Gipsplatte, quadratisch gelocht, Big Quattro 46 |  | Rigiton Big Quattro 46 | Rigips GmbH Schanzenstr. 84 D-40549 Düsseldorf Telefon (0211) 55 03-0 Telefax (0211) 55 03-208 E-Mail: info@rigips.de http://www.rigips.de | Lochung quadratisch,12 mm x 12 mm, Lochabstand 25 mm, Lochflächenanteil in der gelochten Fläche 22,1%, regelmäßig, in großen quadratischen Feldern | 12,5 mm | Verlegung durch Fugenverklebung | 2400 mm x 1200 mm | 185 | 8,1 kg/m^2 | [6 empty] | 0.45 |  |  | 0.6 |  |  | 0.55 |  |  | 0.55 |  |  | 0.4 |  |  | 0.4 |  |  |  | 0.4916667 | 0.575 | 0.4 | 0.6956522 | 250 | 0.6 | 2 |  | 2 |  | x | [9 empty] | Herstellerangaben im Internet unter www.rigips.de, Stand April 01 |  | angegeben ist der Absorptionskoeffizient αρ | d
2246 | Gipsplatte, quadratisch gelocht, Big Quattro 47 |  | Rigiton Big Quattro 47 | Rigips GmbH Schanzenstr. 84 D-40549 Düsseldorf Telefon (0211) 55 03-0 Telefax (0211) 55 03-208 E-Mail: info@rigips.de http://www.rigips.de | Lochung quadratisch,12 mm x 12 mm, Lochabstand 25 mm, Lochflächenanteil in der gelochten Fläche 22,1%, regelmäßig, in kleinen quadratischen Feldern | 12,5 mm | Verlegung durch Fugenverklebung | 2400 mm x 1200 mm | 45 | 8,5 kg/m^2 | [6 empty] | 0.25 |  |  | 0.45 |  |  | 0.5 |  |  | 0.4 |  |  | 0.3 |  |  | 0.3 |  |  |  | 0.3666667 | 0.475 | 0.3 | 0.6315789 | 500 | 0.5 | 2 |  | 2 |  | x | [9 empty] | Herstellerangaben im Internet unter www.rigips.de, Stand April 01 |  | angegeben ist der Absorptionskoeffizient αρ | d
2247 | Gipsplatte, quadratisch gelocht, Big Quattro 47, 45 mm Mineralwolle im Hohlraum |  | Rigiton Big Quattro 47 | Rigips GmbH Schanzenstr. 84 D-40549 Düsseldorf Telefon (0211) 55 03-0 Telefax (0211) 55 03-208 E-Mail: info@rigips.de http://www.rigips.de | Lochung quadratisch,12 mm x 12 mm, Lochabstand 25 mm, Lochflächenanteil in der gelochten Fläche 22,1%, regelmäßig, in kleinen quadratischen Feldern | 12,5 mm | Verlegung durch Fugenverklebung | 2400 mm x 1200 mm | 45 | 8,5 kg/m^2 | [6 empty] | 0.5 |  |  | 0.55 |  |  | 0.5 |  |  | 0.4 |  |  | 0.3 |  |  | 0.3 |  |  |  | 0.425 | 0.525 | 0.3 | 0.5714286 | 250 | 0.55 | 2 |  | 2 |  | x | [9 empty] | Herstellerangaben im Internet unter www.rigips.de, Stand April 01 |  | angegeben ist der Absorptionskoeffizient αρ | d
2248 | Gipsplatte, quadratisch gelocht, Big Quattro 47 |  | Rigiton Big Quattro 47 | Rigips GmbH Schanzenstr. 84 D-40549 Düsseldorf Telefon (0211) 55 03-0 Telefax (0211) 55 03-208 E-Mail: info@rigips.de http://www.rigips.de | Lochung quadratisch,12 mm x 12 mm, Lochabstand 25 mm, Lochflächenanteil in der gelochten Fläche 22,1%, regelmäßig, in kleinen quadratischen Feldern | 12,5 mm | Verlegung durch Fugenverklebung | 2400 mm x 1200 mm | 185 | 8,5 kg/m^2 | [6 empty] | 0.45 |  |  | 0.5 |  |  | 0.45 |  |  | 0.35 |  |  | 0.3 |  |  | 0.3 |  |  |  | 0.3916667 | 0.475 | 0.3 | 0.6315789 | 250 | 0.5 | 2 |  | 2 |  | x | [9 empty] | Herstellerangaben im Internet unter www.rigips.de, Stand April 01 |  | angegeben ist der Absorptionskoeffizient αρ | d
2249 | Gipsplatte, quadratisch gelocht, Big Quattro 49 |  | Rigiton Big Quattro 49 | Rigips GmbH Schanzenstr. 84 D-40549 Düsseldorf Telefon (0211) 55 03-0 Telefax (0211) 55 03-208 E-Mail: info@rigips.de http://www.rigips.de | Lochung quadratisch, 12 mm x 12 mm, Lochabstand 25 mm, Lochflächenanteil in der gelochten Fläche 22,1%, regelmäßig | 12,5 mm | Lochdurchlaufende Verlegung durch Fugenverklebung | 2300 mm x 1100 mm | 50 | 7,5 kg/m^2 | [6 empty] | 0.15 |  |  | 0.35 |  |  | 0.65 |  |  | 0.85 |  |  | 0.75 |  |  | 0.6 |  |  |  | 0.5583333 | 0.5 | 0.675 | 1.35 | 1000 | 0.85 | 3 |  | 2 |  | x | [9 empty] | Herstellerangaben im Internet unter www.rigips.de, Stand April 01 |  | angegeben ist der Absorptionskoeffizient αρ | d
2250 | Gipsplatte, quadratisch gelocht, Big Quattro 49 |  | Rigiton Big Quattro 49 | Rigips GmbH Schanzenstr. 84 D-40549 Düsseldorf Telefon (0211) 55 03-0 Telefax (0211) 55 03-208 E-Mail: info@rigips.de http://www.rigips.de | Lochung quadratisch, regelmäßig, 12/25 | 12,5 mm | Lochdurchlaufende Verlegung durch Fugenverklebung | 2300 mm x 1100 mm | 200 | 7,5 kg/m^2 | [6 empty] | 0.35 |  |  | 0.7 |  |  | 0.85 |  |  | 0.7 |  |  | 0.7 |  |  | 0.6 |  |  |  | 0.65 | 0.775 | 0.65 | 0.8387097 | 500 | 0.85 | 2 |  | 2 |  | x | [9 empty] | Herstellerangaben im Internet unter www.rigips.de, Stand April 01 |  | angegeben ist der Absorptionskoeffizient αρ | d
2251 | Gipsplatte, quadratisch gelocht, Big Line 6 |  | Rigiton Big Line 6 | Rigips GmbH Schanzenstr. 84 D-40549 Düsseldorf Telefon (0211) 55 03-0 Telefax (0211) 55 03-208 E-Mail: info@rigips.de http://www.rigips.de | Lochung quadratisch, regelmäßig, 12/25 | 12,5 mm | Verlegung durch Fugenverklebung | 2400 mm x 1200 mm | 45 | 7,6 kg/m^2 | [6 empty] | 0.15 |  |  | 0.4 |  |  | 0.75 |  |  | 0.65 |  |  | 0.45 |  |  | 0.35 |  |  |  | 0.4583333 | 0.575 | 0.4 | 0.6956522 | 500 | 0.75 | 3 |  | 2 |  | x | [9 empty] | Herstellerangaben im Internet unter www.rigips.de, Stand April 01 |  | angegeben ist der Absorptionskoeffizient αρ | d
2252 | Gipsplatte, quadratisch gelocht, Big Line 6 |  | Rigiton Big Line 6 | Rigips GmbH Schanzenstr. 84 D-40549 Düsseldorf Telefon (0211) 55 03-0 Telefax (0211) 55 03-208 E-Mail: info@rigips.de http://www.rigips.de | Schlitzung in quadratischen Feldern | 12,5 mm | Verlegung durch Fugenverklebung | 2400 mm x 1200 mm | 185 | 7,6 kg/m^2 | [6 empty] | 0.5 |  |  | 0.7 |  |  | 0.75 |  |  | 0.5 |  |  | 0.4 |  |  | 0.35 |  |  |  | 0.5333333 | 0.725 | 0.375 | 0.5172414 | 500 | 0.75 | 3 |  | 2 |  | x | [9 empty] | Herstellerangaben im Internet unter www.rigips.de, Stand April 01 |  | angegeben ist der Absorptionskoeffizient αρ | d
2253 | Gipsplatte, gelocht 12-20/66 mit Scherff Akustikputz, 40 mm Mineralwolle |  | Rigiton Lochplatte 12-20/66 mit Scherff Akustikputz | Rigips GmbH Schanzenstr. 84 D-40549 Düsseldorf Telefon (0211) 55 03-0 Telefax (0211) 55 03-208 E-Mail: info@rigips.de http://www.rigips.de |  |  |  |  | 40 | [7 empty] | 0.36 |  |  | 0.77 |  |  | 0.91 |  |  | 0.78 |  |  | 0.54 |  |  | 0.57 |  |  |  | 0.655 | 0.84 | 0.555 | 0.6607143 | 500 | 0.91 | 2 |  | 2 |  | x | [9 empty] | Herstellerangaben im Internet unter www.rigips.de, Stand März 07 |  |  | d
2254 | Gipsplatte, gelocht 12-20/66 mit Scherff Akustikputz, 40 mm Mineralwolle |  | Rigiton Lochplatte 12-20/66 mit Scherff Akustikputz | Rigips GmbH Schanzenstr. 84 D-40549 Düsseldorf Telefon (0211) 55 03-0 Telefax (0211) 55 03-208 E-Mail: info@rigips.de http://www.rigips.de | runde Lochung 12-20/66 mit ungelochtem Randbereich, Lochflächenanteil 19,6% in der gelochten Fläche | 12,5 mm | Verlegung durch Fugenverklebung | 2000 mm x 1250 mm | 100 | 10 kg/m^2 | [6 empty] | 0.46 |  |  | 0.91 |  |  | 0.97 |  |  | 0.71 |  |  | 0.57 |  |  | 0.58 |  |  |  | 0.7 | 0.94 | 0.575 | 0.6117021 | 500 | 0.97 | 2 |  | 2 |  | x | [9 empty] | Herstellerangaben im Internet unter www.rigips.de, Stand April 01 |  |  | d
2255 | Gipsplatte, gelocht 12-20/66 mit Scherff Akustikputz, 40 mm Mineralwolle |  | Rigiton Lochplatte 12-20/66 mit Scherff Akustikputz | Rigips GmbH Schanzenstr. 84 D-40549 Düsseldorf Telefon (0211) 55 03-0 Telefax (0211) 55 03-208 E-Mail: info@rigips.de http://www.rigips.de |  |  |  |  | 400 | [7 empty] | 0.57 |  |  | 0.91 |  |  | 0.97 |  |  | 0.71 |  |  | 0.57 |  |  | 0.58 |  |  |  | 0.7183333 | 0.94 | 0.575 | 0.6117021 | 500 | 0.97 | 2 |  | 2 |  | x | [9 empty] | Herstellerangaben im Internet unter www.rigips.de, Stand März 07 |  |  | d
2256 | Rigiton Big Quattro 49 mit Scherff Akustikputz |  | Rigiton Big Quattro 49 mit Scherff Akustikputz | Rigips GmbH Schanzenstr. 84 D-40549 Düsseldorf Telefon (0211) 55 03-0 Telefax (0211) 55 03-208 E-Mail: info@rigips.de http://www.rigips.de | quadratische Lochung 12/25 mit geschlossenem Randbereich, Lochflächenanteil 22,1% in der gelochten Fläche | 12,5 mm | Verlegung durch Fugenverklebung | 2400 mm x 1200 mm | 100 | 8,5 kg/m^2 | [6 empty] | 0.39 |  |  | 0.79 |  |  | 1 |  |  | 0.85 |  |  | 0.71 |  |  | 0.55 |  |  |  | 0.715 | 0.895 | 0.63 | 0.7039106 | 500 | 1 | 2 |  | 2 |  | x | [9 empty] | Herstellerangaben im Internet unter www.rigips.de, Stand April 01 |  |  | d
2257 | Gipsplatte, ungelocht Gyptone Base, RGK Base |  | Gyptone Base, RGK Base | Rigips GmbH Schanzenstr. 84 D-40549 Düsseldorf Telefon (0211) 55 03-0 Telefax (0211) 55 03-208 E-Mail: info@rigips.de http://www.rigips.de | Platte weiß acrylbeschichtet, ungelocht | 13 mm | Einlege- und verdeckte Montage, für Arbeiten im Zwischenraum demontierbar | 625 mm x625 mm | 45 | 9 kg/m^2 | [6 empty] | 0.1 |  |  | 0.1 |  |  | 0.05 |  |  | 0.05 |  |  | 0 |  |  | 0.05 |  |  |  | 0.05833333 | 0.075 | 0.025 | 0.3333333 | 125 | 0.1 | 5 |  | 2 |  | x | [9 empty] | Herstellerangaben im Internet unter www.rigips.de, Stand April 01 |  | angegeben ist der Absorptionskoeffizient αρ | d
2258 | Gipskassettenplatte, geschlitzt, Line1 |  | RGK Line1 | Rigips GmbH Schanzenstr. 84 D-40549 Düsseldorf Telefon (0211) 55 03-0 Telefax (0211) 55 03-208 E-Mail: info@rigips.de http://www.rigips.de | streifenweise geschlitzte Platte ohne Farbbeschichtung | 12,5 mm | Schraubmontage | 625 mm x625 mm | 45 | 8 kg/m^2 | [6 empty] | 0.15 |  |  | 0.35 |  |  | 0.65 |  |  | 0.8 |  |  | 0.65 |  |  | 0.45 |  |  |  | 0.5083333 | 0.5 | 0.55 | 1.1 | 1000 | 0.8 | 3 |  | 2 |  | x | [9 empty] | Herstellerangaben im Internet unter www.rigips.de, Stand April 01 |  |  | d
2259 | Gipskassettenplatte, geschlitzt, Line1, 45 mm Mineralwolle im Hohlraum |  | RGK Line1 | Rigips GmbH Schanzenstr. 84 D-40549 Düsseldorf Telefon (0211) 55 03-0 Telefax (0211) 55 03-208 E-Mail: info@rigips.de http://www.rigips.de | streifenweise geschlitzte Platte ohne Farbbeschichtung | 12,5 mm | Schraubmontage | 625 mm x625 mm | 45 | 8 kg/m^2 | [6 empty] | 0.35 |  |  | 0.65 |  |  | 0.9 |  |  | 0.8 |  |  | 0.65 |  |  | 0.55 |  |  |  | 0.65 | 0.775 | 0.6 | 0.7741935 | 500 | 0.9 | 2 |  | 2 |  | x | [9 empty] | Herstellerangaben im Internet unter www.rigips.de, Stand April 01 |  |  | d
2260 | Gipskassettenplatte, geschlitzt, Line1 |  | RGK Line1 | Rigips GmbH Schanzenstr. 84 D-40549 Düsseldorf Telefon (0211) 55 03-0 Telefax (0211) 55 03-208 E-Mail: info@rigips.de http://www.rigips.de | streifenweise geschlitzte Platte ohne Farbbeschichtung | 12,5 mm | Schraubmontage | 625 mm x625 mm | 185 | 8 kg/m^2 | [6 empty] | 0.45 |  |  | 0.7 |  |  | 0.75 |  |  | 0.65 |  |  | 0.6 |  |  | 0.55 |  |  |  | 0.6166667 | 0.725 | 0.575 | 0.7931034 | 500 | 0.75 | 2 |  | 2 |  | x | [9 empty] | Herstellerangaben im Internet unter www.rigips.de, Stand April 01 |  |  | d
2261 | Gipsplatte, Gyptone Base |  | Gyptone Base | Rigips GmbH Schanzenstr. 84 D-40549 Düsseldorf Telefon (0211) 55 03-0 Telefax (0211) 55 03-208 E-Mail: info@rigips.de http://www.rigips.de |  |  |  |  | 45 | [7 empty] | 0.1 |  |  | 0.1 |  |  | 0.05 |  |  | 0.05 |  |  | 0 |  |  | 0.05 |  |  |  | 0.05833333 | 0.075 | 0.025 | 0.3333333 | 125 | 0.1 | 5 |  | 2 |  | x | [9 empty] | Herstellerangaben im Internet unter www.rigips.de, Stand März 07 |  | angegeben ist der Absorptionskoeffizient αρ | d
2262 | Gipsplatte, Gipskassettenplatte, geschlitzt, Akustikvlies rückseitig aufkaschiert, Gyptone Line4, RGK Line4 |  | Gyptone Line4, RGK Line4 | Rigips GmbH Schanzenstr. 84 D-40549 Düsseldorf Telefon (0211) 55 03-0 Telefax (0211) 55 03-208 E-Mail: info@rigips.de http://www.rigips.de | Platte weiß acrylbeschichtet, geschlitzte Lochung, 16 quadratische Felder je Platte, Akustikvlies rückseitig aufkaschiert | 13 mm | Einlege- und verdeckte Montage, für Arbeiten im Zwischenraum demontierbar | 625 mm x625 mm | 45 | 8 kg/m^2 | [6 empty] | 0.15 |  |  | 0.3 |  |  | 0.65 |  |  | 0.8 |  |  | 0.55 |  |  | 0.4 |  |  |  | 0.475 | 0.475 | 0.475 | 1 | 1000 | 0.8 | 3 |  | 2 |  | x | [9 empty] | Herstellerangaben im Internet unter www.rigips.de, Stand April 01 |  | angegeben ist der Absorptionskoeffizient αρ | d
2263 | Gipsplatte, Gipskassettenplatte, geschlitzt, Akustikvlies rückseitig aufkaschiert, Gyptone Line4, RGK Line4 |  | Gyptone Line4, RGK Line4 | Rigips GmbH Schanzenstr. 84 D-40549 Düsseldorf Telefon (0211) 55 03-0 Telefax (0211) 55 03-208 E-Mail: info@rigips.de http://www.rigips.de | Platte weiß acrylbeschichtet, geschlitzte Lochung, 16 quadratische Felder je Platte, Akustikvlies rückseitig aufkaschiert | 13 mm | Einlege- und verdeckte Montage, für Arbeiten im Zwischenraum demontierbar | 625 mm x625 mm | 45 | 8 kg/m^2 | [6 empty] | 0.3 |  |  | 0.65 |  |  | 0.9 |  |  | 0.85 |  |  | 0.65 |  |  | 0.6 |  |  |  | 0.6583333 | 0.775 | 0.625 | 0.8064516 | 500 | 0.9 | 2 |  | 2 |  | x | [9 empty] | Herstellerangaben im Internet unter www.rigips.de, Stand April 01 |  | angegeben ist der Absorptionskoeffizient αρ | d
2264 | Gipsplatte, Gipskassettenplatte, geschlitzt, Akustikvlies rückseitig aufkaschiert, Im Zwischenraum 45 mm Mineralwolle, Gyptone Line4, RGK Line4 |  | Gyptone Line4, RGK Line4 | Rigips GmbH Schanzenstr. 84 D-40549 Düsseldorf Telefon (0211) 55 03-0 Telefax (0211) 55 03-208 E-Mail: info@rigips.de http://www.rigips.de | Platte weiß acrylbeschichtet, geschlitzte Lochung, 16 quadratische Felder je Platte, Akustikvlies rückseitig aufkaschiert | 13 mm | Einlege- und verdeckte Montage, für Arbeiten im Zwischenraum demontierbar, | 625 mm x625 mm | 185 | 8 kg/m^2 | [6 empty] | 0.5 |  |  | 0.6 |  |  | 0.65 |  |  | 0.6 |  |  | 0.6 |  |  | 0.6 |  |  |  | 0.5916667 | 0.625 | 0.6 | 0.96 | 500 | 0.65 | 2 |  | 2 |  | x | [9 empty] | Herstellerangaben im Internet unter www.rigips.de, Stand April 01 |  | angegeben ist der Absorptionskoeffizient αρ | d
2265 | Gipsplatte, Gipskassettenplatte, rund gelocht, Akustikvlies rückseitig aufkaschiert, Gyptone Point 11, RGK Point 11 |  | Gyptone Point 11, RGK Point 11 | Rigips GmbH Schanzenstr. 84 D-40549 Düsseldorf Telefon (0211) 55 03-0 Telefax (0211) 55 03-208 E-Mail: info@rigips.de http://www.rigips.de | Platte weiß acrylbeschichtet, rund gelocht, Akustikvlies rückseitig aufkaschiert | 13 mm | Einlege- und verdeckte Montage, für Arbeiten im Zwischenraum demontierbar | 625 mm x625 mm | 45 | 8 kg/m^2 | [6 empty] | 0.1 |  |  | 0.25 |  |  | 0.65 |  |  | 0.85 |  |  | 0.5 |  |  | 0.35 |  |  |  | 0.45 | 0.45 | 0.425 | 0.9444444 | 1000 | 0.85 | 3 |  | 2 |  | x | [9 empty] | Herstellerangaben im Internet unter www.rigips.de, Stand April 01 |  | angegeben ist der Absorptionskoeffizient αρ | d
2266 | Gipsplatte, Gipskassettenplatte, rund gelocht, Akustikvlies rückseitig aufkaschiert, Gyptone Point 11, RGK Point 11 |  | Gyptone Point 11, RGK Point 11 | Rigips GmbH Schanzenstr. 84 D-40549 Düsseldorf Telefon (0211) 55 03-0 Telefax (0211) 55 03-208 E-Mail: info@rigips.de http://www.rigips.de | Platte weiß acrylbeschichtet, rund gelocht, Akustikvlies rückseitig aufkaschiert | 13 mm | Einlege- und verdeckte Montage, für Arbeiten im Zwischenraum demontierbar | 625 mm x625 mm | 45 | 8 kg/m^2 | [6 empty] | 0.3 |  |  | 0.65 |  |  | 1 |  |  | 0.85 |  |  | 0.6 |  |  | 0.55 |  |  |  | 0.6583333 | 0.825 | 0.575 | 0.6969697 | 500 | 1 | 3 |  | 2 |  | x | [9 empty] | Herstellerangaben im Internet unter www.rigips.de, Stand April 01 |  | angegeben ist der Absorptionskoeffizient αρ | d
2267 | Gipsplatte, Gipskassettenplatte, rund gelocht, Akustikvlies rückseitig aufkaschiert, Im Zwischenraum 45 mm Mineralwolle, Gyptone Point 11, RGK Point 11 |  | Gyptone Point 11, RGK Point 11 | Rigips GmbH Schanzenstr. 84 D-40549 Düsseldorf Telefon (0211) 55 03-0 Telefax (0211) 55 03-208 E-Mail: info@rigips.de http://www.rigips.de | Platte weiß acrylbeschichtet, rund gelocht, Akustikvlies rückseitig aufkaschiert | 13 mm | Einlege- und verdeckte Montage, für Arbeiten im Zwischenraum demontierbar, Im Zwischenraum 45 mm Mineralwolle | 625 mm x625 mm | 185 | 8 kg/m^2 | [6 empty] | 0.55 |  |  | 0.7 |  |  | 0.75 |  |  | 0.65 |  |  | 0.6 |  |  | 0.55 |  |  |  | 0.6333333 | 0.725 | 0.575 | 0.7931034 | 500 | 0.75 | 2 |  | 2 |  | x | [9 empty] | Herstellerangaben im Internet unter www.rigips.de, Stand April 01 |  | angegeben ist der Absorptionskoeffizient αρ | d
2268 | Gipsplatte, rund gelocht, Gyptone Point 12 |  | Gyptone Point 12 | Rigips GmbH Schanzenstr. 84 D-40549 Düsseldorf Telefon (0211) 55 03-0 Telefax (0211) 55 03-208 E-Mail: info@rigips.de http://www.rigips.de | Platte weiß acrylbeschichtet, streifenweise rund gelocht, Akustikvlies rückseitig aufkaschiert | 13 mm | Einlege- und verdeckte Montage, für Arbeiten im Zwischenraum demontierbar | 625 mm x625 mm | 45 | 8 kg/m^2 | [6 empty] | 0.15 |  |  | 0.35 |  |  | 0.65 |  |  | 0.6 |  |  | 0.35 |  |  | 0.2 |  |  |  | 0.3833333 | 0.5 | 0.275 | 0.55 | 500 | 0.65 | 3 |  | 2 |  | x | [9 empty] | Herstellerangaben im Internet unter www.rigips.de, Stand April 01 |  | angegeben ist der Absorptionskoeffizient αρ | d
2269 | Gipsplatte, rund gelocht, Gyptone Point 12 |  | Gyptone Point 12 | Rigips GmbH Schanzenstr. 84 D-40549 Düsseldorf Telefon (0211) 55 03-0 Telefax (0211) 55 03-208 E-Mail: info@rigips.de http://www.rigips.de | Platte weiß acrylbeschichtet, streifenweise rund gelocht, Akustikvlies rückseitig aufkaschiert | 13 mm | Einlege- und verdeckte Montage, für Arbeiten im Zwischenraum demontierbar | 625 mm x625 mm | 185 | 8 kg/m^2 | [6 empty] | 0.55 |  |  | 0.6 |  |  | 0.75 |  |  | 0.45 |  |  | 0.35 |  |  | 0.3 |  |  |  | 0.5 | 0.675 | 0.325 | 0.4814815 | 500 | 0.75 | 3 |  | 2 |  | x | [9 empty] | Herstellerangaben im Internet unter www.rigips.de, Stand April 01 |  | angegeben ist der Absorptionskoeffizient αρ | d
2270 | Gipsplatte, rund gelocht, Gyptone Point 13 |  | Gyptone Point 13 | Rigips GmbH Schanzenstr. 84 D-40549 Düsseldorf Telefon (0211) 55 03-0 Telefax (0211) 55 03-208 E-Mail: info@rigips.de http://www.rigips.de | Platte weiß acrylbeschichtet, im Quadratmuster rund gelocht, Akustikvlies rückseitig aufkaschiert | 13 mm | Einlege- und verdeckte Montage, für Arbeiten im Zwischenraum demontierbar | 625 mm x625 mm | 45 | 8 kg/m^2 | [6 empty] | 0.15 |  |  | 0.3 |  |  | 0.7 |  |  | 0.75 |  |  | 0.4 |  |  | 0.25 |  |  |  | 0.425 | 0.5 | 0.325 | 0.65 | 1000 | 0.75 | 3 |  | 2 |  | x | [9 empty] | Herstellerangaben im Internet unter www.rigips.de, Stand April 01 |  | angegeben ist der Absorptionskoeffizient αρ | d
2271 | Gipsplatte, rund gelocht, Gyptone Point 13 |  | Gyptone Point 13 | Rigips GmbH Schanzenstr. 84 D-40549 Düsseldorf Telefon (0211) 55 03-0 Telefax (0211) 55 03-208 E-Mail: info@rigips.de http://www.rigips.de | Platte weiß acrylbeschichtet, im Quadratmuster rund gelocht, Akustikvlies rückseitig aufkaschiert | 13 mm | Einlege- und verdeckte Montage, für Arbeiten im Zwischenraum demontierbar | 625 mm x625 mm | 185 | 8 kg/m^2 | [6 empty] | 0.5 |  |  | 0.7 |  |  | 0.85 |  |  | 0.5 |  |  | 0.4 |  |  | 0.3 |  |  |  | 0.5416667 | 0.775 | 0.35 | 0.4516129 | 500 | 0.85 | 2 |  | 2 |  | x | [9 empty] | Herstellerangaben im Internet unter www.rigips.de, Stand April 01 |  | angegeben ist der Absorptionskoeffizient αρ | d
2272 | Gipsplatte, Gipskassettenplatte, rund gelocht,Gyptone Point 14, RGK Point 14 |  | Gyptone Point 14, RGK Point 14 | Rigips GmbH Schanzenstr. 84 D-40549 Düsseldorf Telefon (0211) 55 03-0 Telefax (0211) 55 03-208 E-Mail: info@rigips.de http://www.rigips.de | Platte weiß acrylbeschichtet, im Quadratmuster rund gelocht, Akustikvlies rückseitig aufkaschiert | 13 mm | Einlege- und verdeckte Montage, für Arbeiten im Zwischenraum demontierbar | 625 mm x625 mm | 45 | 8 kg/m^2 | [6 empty] | 0.1 |  |  | 0.3 |  |  | 0.7 |  |  | 0.8 |  |  | 0.4 |  |  | 0.2 |  |  |  | 0.4166667 | 0.5 | 0.3 | 0.6 | 1000 | 0.8 | 3 |  | 2 |  | x | [9 empty] | Herstellerangaben im Internet unter www.rigips.de, Stand April 01 |  | angegeben ist der Absorptionskoeffizient αρ | d
2273 | Gipsplatte, Gipskassettenplatte, rund gelocht, Gyptone Point 14, RGK Point 14 |  | Gyptone Point 14, RGK Point 14 | Rigips GmbH Schanzenstr. 84 D-40549 Düsseldorf Telefon (0211) 55 03-0 Telefax (0211) 55 03-208 E-Mail: info@rigips.de http://www.rigips.de | Platte weiß acrylbeschichtet, im Quadratmuster rund gelocht, Akustikvlies rückseitig aufkaschiert | 13 mm | Einlege- und verdeckte Montage, für Arbeiten im Zwischenraum demontierbar | 625 mm x625 mm | 185 | 8 kg/m^2 | [6 empty] | 0.5 |  |  | 0.75 |  |  | 0.85 |  |  | 0.5 |  |  | 0.4 |  |  | 0.3 |  |  |  | 0.55 | 0.8 | 0.35 | 0.4375 | 500 | 0.85 | 2 |  | 2 |  | x | [9 empty] | Herstellerangaben im Internet unter www.rigips.de, Stand April 01 |  | angegeben ist der Absorptionskoeffizient αρ | d
2274 | Gipsplatte, Gipskassettenplatte, rund gelocht, Gyptone Quattro 20, RGK Quattro 20 |  | Gyptone Quattro 20, RGK Quattro 20 | Rigips GmbH Schanzenstr. 84 D-40549 Düsseldorf Telefon (0211) 55 03-0 Telefax (0211) 55 03-208 E-Mail: info@rigips.de http://www.rigips.de | Platte weiß acrylbeschichtet, quadratisch gelocht, Akustikvlies rückseitig aufkaschiert | 13 mm | Einlege- und verdeckte Montage, für Arbeiten im Zwischenraum demontierbar | 625 mm x625 mm | 45 | 8 kg/m^2 | [6 empty] | 0.15 |  |  | 0.3 |  |  | 0.65 |  |  | 0.85 |  |  | 0.65 |  |  | 0.4 |  |  |  | 0.5 | 0.475 | 0.525 | 1.105263 | 1000 | 0.85 | 3 |  | 2 |  | x | [9 empty] | Herstellerangaben im Internet unter www.rigips.de, Stand April 01 |  | angegeben ist der Absorptionskoeffizient αρ | d
2275 | Gipsplatte, Gipskassettenplatte, rund gelocht, Gyptone Quattro 20, RGK Quattro 20 |  | Gyptone Quattro 20, RGK Quattro 20 | Rigips GmbH Schanzenstr. 84 D-40549 Düsseldorf Telefon (0211) 55 03-0 Telefax (0211) 55 03-208 E-Mail: info@rigips.de http://www.rigips.de | Platte weiß acrylbeschichtet, quadratisch gelocht, Akustikvlies rückseitig aufkaschiert | 13 mm | Einlege- und verdeckte Montage, für Arbeiten im Zwischenraum demontierbar | 625 mm x625 mm | 45 | 8 kg/m^2 | [6 empty] | 0.25 |  |  | 0.65 |  |  | 1 |  |  | 0.95 |  |  | 0.65 |  |  | 0.65 |  |  |  | 0.6916667 | 0.825 | 0.65 | 0.7878788 | 500 | 1 | 2 |  | 2 |  | x | [9 empty] | Herstellerangaben im Internet unter www.rigips.de, Stand April 01 |  | angegeben ist der Absorptionskoeffizient αρ | d
2276 | Gipsplatte, Gipskassettenplatte, rund gelocht, Gyptone Quattro 20, RGK Quattro 20 |  | Gyptone Quattro 20, RGK Quattro 20 | Rigips GmbH Schanzenstr. 84 D-40549 Düsseldorf Telefon (0211) 55 03-0 Telefax (0211) 55 03-208 E-Mail: info@rigips.de http://www.rigips.de | Platte weiß acrylbeschichtet, quadratisch gelocht, Akustikvlies rückseitig aufkaschiert | 13 mm | Einlege- und verdeckte Montage, für Arbeiten im Zwischenraum demontierbar, Im Zwischenraum 45 mm Mineralwolle | 625 mm x625 mm | 185 | 8 kg/m^2 | [6 empty] | 0.5 |  |  | 0.6 |  |  | 0.65 |  |  | 0.6 |  |  | 0.65 |  |  | 0.7 |  |  |  | 0.6166667 | 0.625 | 0.675 | 1.08 | 4000 | 0.7 | 2 |  | 2 |  | x | [9 empty] | Herstellerangaben im Internet unter www.rigips.de, Stand April 01 |  | angegeben ist der Absorptionskoeffizient αρ | d
2277 | Gipsplatte, quadratisch gelocht, Gyptone Quattro 21 |  | Gyptone Quattro 21 | Rigips GmbH Schanzenstr. 84 D-40549 Düsseldorf Telefon (0211) 55 03-0 Telefax (0211) 55 03-208 E-Mail: info@rigips.de http://www.rigips.de | Platte weiß acrylbeschichtet, streifenweise quadratisch gelocht, dichte Streifen, Akustikvlies rückseitig aufkaschiert | 13 mm | Einlege- und verdeckte Montage, für Arbeiten im Zwischenraum demontierbar | 625 mm x625 mm | 45 | 8 kg/m^2 | [6 empty] | 0.15 |  |  | 0.35 |  |  | 0.65 |  |  | 0.8 |  |  | 0.5 |  |  | 0.35 |  |  |  | 0.4666667 | 0.5 | 0.425 | 0.85 | 1000 | 0.8 | 3 |  | 2 |  | x | [9 empty] | Herstellerangaben im Internet unter www.rigips.de, Stand April 01 |  | angegeben ist der Absorptionskoeffizient αρ | d
2278 | Gipsplatte, quadratisch gelocht, Gyptone Quattro 21 |  | Gyptone Quattro 21 | Rigips GmbH Schanzenstr. 84 D-40549 Düsseldorf Telefon (0211) 55 03-0 Telefax (0211) 55 03-208 E-Mail: info@rigips.de http://www.rigips.de | Platte weiß acrylbeschichtet, streifenweise quadratisch gelocht, dichte Streifen, Akustikvlies rückseitig aufkaschiert | 13 mm | Einlege- und verdeckte Montage, für Arbeiten im Zwischenraum demontierbar | 625 mm x625 mm | 185 | 8 kg/m^2 | [6 empty] | 0.55 |  |  | 0.65 |  |  | 0.85 |  |  | 0.6 |  |  | 0.45 |  |  | 0.4 |  |  |  | 0.5833333 | 0.75 | 0.425 | 0.5666667 | 500 | 0.85 | 2 |  | 2 |  | x | [9 empty] | Herstellerangaben im Internet unter www.rigips.de, Stand April 01 |  | angegeben ist der Absorptionskoeffizient αρ | d
2279 | Gipsplatte, quadratisch gelocht, Gyptone Quattro 22 |  | Gyptone Quattro 22 | Rigips GmbH Schanzenstr. 84 D-40549 Düsseldorf Telefon (0211) 55 03-0 Telefax (0211) 55 03-208 E-Mail: info@rigips.de http://www.rigips.de | Platte weiß acrylbeschichtet, streifenweise quadratisch gelocht, weite Streifen, Akustikvlies rückseitig aufkaschiert | 13 mm | Einlege- und verdeckte Montage, für Arbeiten im Zwischenraum demontierbar | 625 mm x625 mm | 45 | 8 kg/m^2 | [6 empty] | 0.15 |  |  | 0.4 |  |  | 0.6 |  |  | 0.5 |  |  | 0.35 |  |  | 0.2 |  |  |  | 0.3666667 | 0.5 | 0.275 | 0.55 | 500 | 0.6 | 3 |  | 2 |  | x | [9 empty] | Herstellerangaben im Internet unter www.rigips.de, Stand April 01 |  | angegeben ist der Absorptionskoeffizient αρ | d
2280 | Gipsplatte, quadratisch gelocht, Gyptone Quattro 22 |  | Gyptone Quattro 22 | Rigips GmbH Schanzenstr. 84 D-40549 Düsseldorf Telefon (0211) 55 03-0 Telefax (0211) 55 03-208 E-Mail: info@rigips.de http://www.rigips.de | Platte weiß acrylbeschichtet, streifenweise quadratisch gelocht, weite Streifen, Akustikvlies rückseitig aufkaschiert | 13 mm | Einlege- und verdeckte Montage, für Arbeiten im Zwischenraum demontierbar | 625 mm x625 mm | 185 | 8 kg/m^2 | [6 empty] | 0.5 |  |  | 0.55 |  |  | 0.6 |  |  | 0.45 |  |  | 0.4 |  |  | 0.4 |  |  |  | 0.4833333 | 0.575 | 0.4 | 0.6956522 | 500 | 0.6 | 2 |  | 2 |  | x | [9 empty] | Herstellerangaben im Internet unter www.rigips.de, Stand April 01 |  | angegeben ist der Absorptionskoeffizient αρ | d
2281 | Gipsplatte, Gipskassettenplatte, quadratisch gelocht, Gyptone Quattro 50, RGK Quattro 50 |  | Gyptone Quattro 50, RGK Quattro 50 | Rigips GmbH Schanzenstr. 84 D-40549 Düsseldorf Telefon (0211) 55 03-0 Telefax (0211) 55 03-208 E-Mail: info@rigips.de http://www.rigips.de | Platte weiß acrylbeschichtet, quadratisch gelocht, Akustikvlies rückseitig aufkaschiert | 13 mm | Einlege- und verdeckte Montage, für Arbeiten im Zwischenraum demontierbar | 625 mm x625 mm | 45 | 8 kg/m^2 | [6 empty] | 0.15 |  |  | 0.3 |  |  | 0.65 |  |  | 0.85 |  |  | 0.65 |  |  | 0.4 |  |  |  | 0.5 | 0.475 | 0.525 | 1.105263 | 1000 | 0.85 | 3 |  | 2 |  | x | [9 empty] | Herstellerangaben im Internet unter www.rigips.de, Stand April 01 |  |  | d
2282 | Gipsplatte, Gipskassettenplatte, quadratisch gelocht, Gyptone Quattro 50, RGK Quattro 50 |  | Gyptone Quattro 50, RGK Quattro 50 | Rigips GmbH Schanzenstr. 84 D-40549 Düsseldorf Telefon (0211) 55 03-0 Telefax (0211) 55 03-208 E-Mail: info@rigips.de http://www.rigips.de | Platte weiß acrylbeschichtet, quadratisch gelocht, Akustikvlies rückseitig aufkaschiert | 13 mm | Einlege- und verdeckte Montage, für Arbeiten im Zwischenraum demontierbar | 625 mm x625 mm | 45 | 8 kg/m^2 | [6 empty] | 0.25 |  |  | 0.65 |  |  | 1 |  |  | 0.95 |  |  | 0.65 |  |  | 0.65 |  |  |  | 0.6916667 | 0.825 | 0.65 | 0.7878788 | 500 | 1 | 2 |  | 2 |  | x | [9 empty] | Herstellerangaben im Internet unter www.rigips.de, Stand April 01 |  |  | d
2283 | Gipsplatte, Gipskassettenplatte, quadratisch gelocht, Gyptone Quattro 50, RGK Quattro 50 |  | Gyptone Quattro 50, RGK Quattro 50 | Rigips GmbH Schanzenstr. 84 D-40549 Düsseldorf Telefon (0211) 55 03-0 Telefax (0211) 55 03-208 E-Mail: info@rigips.de http://www.rigips.de | Platte weiß acrylbeschichtet, quadratisch gelocht, Akustikvlies rückseitig aufkaschiert | 13 mm | Einlege- und verdeckte Montage, für Arbeiten im Zwischenraum demontierbar, Im Zwischenraum 45 mm Mineralwolle | 625 mm x625 mm | 185 | 8 kg/m^2 | [6 empty] | 0.5 |  |  | 0.6 |  |  | 0.65 |  |  | 0.6 |  |  | 0.65 |  |  | 0.7 |  |  |  | 0.6166667 | 0.625 | 0.675 | 1.08 | 4000 | 0.7 | 2 |  | 2 |  | x | [9 empty] | Herstellerangaben im Internet unter www.rigips.de, Stand April 01 |  |  | d
2284 | Gipsplatte, quadratisch gelocht, Gyptone Quattro 52 |  | Gyptone Quattro 52 | Rigips GmbH Schanzenstr. 84 D-40549 Düsseldorf Telefon (0211) 55 03-0 Telefax (0211) 55 03-208 E-Mail: info@rigips.de http://www.rigips.de | Platte weiß acrylbeschichtet, quadratisch gelocht, Akustikvlies rückseitig aufkaschiert | 13 mm | Einlege- und verdeckte Montage, für Arbeiten im Zwischenraum demontierbar | 625 mm x625 mm | 45 | 8 kg/m^2 | [6 empty] | 0.15 |  |  | 0.4 |  |  | 0.6 |  |  | 0.5 |  |  | 0.35 |  |  | 0.2 |  |  |  | 0.3666667 | 0.5 | 0.275 | 0.55 | 500 | 0.6 | 3 |  | 2 |  | x | [9 empty] | Herstellerangaben im Internet unter www.rigips.de, Stand April 01 |  |  | d
2285 | Gipsplatte, quadratisch gelocht, Gyptone Quattro 52 |  | Gyptone Quattro 52 | Rigips GmbH Schanzenstr. 84 D-40549 Düsseldorf Telefon (0211) 55 03-0 Telefax (0211) 55 03-208 E-Mail: info@rigips.de http://www.rigips.de | Platte weiß acrylbeschichtet, quadratisch gelocht, Akustikvlies rückseitig aufkaschiert | 13 mm | Einlege- und verdeckte Montage, für Arbeiten im Zwischenraum demontierbar | 625 mm x625 mm | 185 | 8 kg/m^2 | [6 empty] | 0.5 |  |  | 0.55 |  |  | 0.6 |  |  | 0.45 |  |  | 0.4 |  |  | 0.4 |  |  |  | 0.4833333 | 0.575 | 0.4 | 0.6956522 | 500 | 0.6 | 2 |  | 2 |  | x | [9 empty] | Herstellerangaben im Internet unter www.rigips.de, Stand April 01 |  |  | d
2286 | Gipsplatte, Gyptone Sixto 60 |  | Gyptone Sixto 60 | Rigips GmbH Schanzenstr. 84 D-40549 Düsseldorf Telefon (0211) 55 03-0 Telefax (0211) 55 03-208 E-Mail: info@rigips.de http://www.rigips.de |  |  |  |  | 58 | [7 empty] | 0.35 |  |  | 0.65 |  |  | 0.85 |  |  | 0.85 |  |  | 0.75 |  |  | 0.75 |  |  |  | 0.7 | 0.75 | 0.75 | 1 | 500 | 0.85 | 2 |  | 2 |  | x | [9 empty] | Herstellerangaben im Internet unter www.rigips.de, Stand März 07 |  | angegeben ist der Absorptionskoeffizient αρ | d
2287 | Gipsplatte, Gyptone Sixto 60 |  | Gyptone Sixto 60 | Rigips GmbH Schanzenstr. 84 D-40549 Düsseldorf Telefon (0211) 55 03-0 Telefax (0211) 55 03-208 E-Mail: info@rigips.de http://www.rigips.de |  |  |  |  | 200 | [7 empty] | 0.4 |  |  | 0.65 |  |  | 0.8 |  |  | 0.7 |  |  | 0.7 |  |  | 0.65 |  |  |  | 0.65 | 0.725 | 0.675 | 0.9310345 | 500 | 0.8 | 2 |  | 2 |  | x | [9 empty] | Herstellerangaben im Internet unter www.rigips.de, Stand März 07 |  | angegeben ist der Absorptionskoeffizient αρ | d
2288 | Akustik-Gipsplatte, Casoroc |  | Casoprano Casoroc | Rigips GmbH Schanzenstr. 84 D-40549 Düsseldorf Telefon (0211) 55 03-0 Telefax (0211) 55 03-208 E-Mail: info@rigips.de http://www.rigips.de |  | 8 mm | Einlegen in Sichtschienen-System | 625 mm x625 mm | 300 | 6,3 kg/m^2 | [6 empty] | 0.21 |  |  | 0.16 |  |  | 0.08 |  |  | 0.09 |  |  | 0.15 |  |  | 0.03 |  |  |  | 0.12 | 0.12 | 0.09 | 0.75 | 125 | 0.21 | 2 |  | 2 |  | x | [9 empty] | Herstellerangaben im Internet unter www.rigips.de, Stand April 01 |  |  | d
2289 | Akustik-Gipsplatte, Casostar |  | Casoprano Casostar | Rigips GmbH Schanzenstr. 84 D-40549 Düsseldorf Telefon (0211) 55 03-0 Telefax (0211) 55 03-208 E-Mail: info@rigips.de http://www.rigips.de |  | 8 mm | Einlegen in Sichtschienen-System | 625 mm x625 mm | 300 | 6,3 kg/m^2 | [6 empty] | 0.22 |  |  | 0.14 |  |  | 0.08 |  |  | 0.08 |  |  | 0.11 |  |  | 0.04 |  |  |  | 0.1116667 | 0.11 | 0.075 | 0.6818182 | 125 | 0.22 | 2 |  | 2 |  | x | [9 empty] | Herstellerangaben im Internet unter www.rigips.de, Stand April 01 |  |  | d
2290 | Akustik-Gipsplatte, Casobianca |  | Casoprano Casobianca | Rigips GmbH Schanzenstr. 84 D-40549 Düsseldorf Telefon (0211) 55 03-0 Telefax (0211) 55 03-208 E-Mail: info@rigips.de http://www.rigips.de |  | 8 mm | Einlegen in Sichtschienen-System | 625 mm x625 mm | 300 | 6,3 kg/m^2 | [6 empty] | 0.2 |  |  | 0.12 |  |  | 0.08 |  |  | 0.07 |  |  | 0.1 |  |  | 0.06 |  |  |  | 0.105 | 0.1 | 0.08 | 0.8 | 125 | 0.2 | 2 |  | 2 |  | x | [9 empty] | Herstellerangaben im Internet unter www.rigips.de, Stand April 01 |  |  | d
2291 | Akustik-Gipsplatte, Casoforte |  | Casoprano Casoforte | Rigips GmbH Schanzenstr. 84 D-40549 Düsseldorf Telefon (0211) 55 03-0 Telefax (0211) 55 03-208 E-Mail: info@rigips.de http://www.rigips.de |  | 8 mm | Einlegen in Sichtschienen-System | 625 mm x625 mm | 300 | 6,3 kg/m^2 | [6 empty] | 0.21 |  |  | 0.13 |  |  | 0.09 |  |  | 0.1 |  |  | 0.16 |  |  | 0.03 |  |  |  | 0.12 | 0.11 | 0.095 | 0.8636364 | 125 | 0.21 | 2 |  | 2 |  | x | [9 empty] | Herstellerangaben im Internet unter www.rigips.de, Stand April 01 |  |  | d
2292 | Akustik-Gipsplatte, Casovoice |  | Casoprano Casovoice | Rigips GmbH Schanzenstr. 84 D-40549 Düsseldorf Telefon (0211) 55 03-0 Telefax (0211) 55 03-208 E-Mail: info@rigips.de http://www.rigips.de |  | 8 mm | Einlegen in Sichtschienen-System | 625 mm x625 mm | 300 | 6,3 kg/m^2 | [6 empty] | 0.47 |  |  | 0.57 |  |  | 0.6 |  |  | 0.57 |  |  | 0.51 |  |  | 0.35 |  |  |  | 0.5116667 | 0.585 | 0.43 | 0.7350427 | 500 | 0.6 | 2 |  | 2 |  | x | [9 empty] | Herstellerangaben im Internet unter www.rigips.de, Stand April 01 |  |  | d
2293 | Textured, white-painted acoustic tiles |  | Dekor | Rigips GmbH Schanzenstr. 84 D-40549 Düsseldorf Telefon (0211) 55 03-0 Telefax (0211) 55 03-208 E-Mail: info@rigips.de http://www.rigips.de |  | 12 mm |  | 60 x 120 cm | 200 mm | 4 kg / m² | [6 empty] | 0.52 |  |  | 0.45 |  |  | 0.4 |  |  | 0.41 |  |  | 0.49 |  |  | 0.57 |  |  |  | 0.4733333 | 0.425 | 0.53 | 1.247059 | 4000 | 0.57 | 2 |  |  |  | x | [9 empty] | C.M.Harris, Noise Control in Buildings, McGraw Hill 1994 |  |  | e
2294 | Smooth, white-painted acoustic tiles |  | Cadral | Rockfon A/S; DK-2640 Hedehusene, Denmark |  | 12 mm |  | 60 x 120 cm | 200 mm | 2,7 kg / m² | [6 empty] | 0.48 |  |  | 0.6 |  |  | 0.65 |  |  | 0.57 |  |  | 0.73 |  |  | 0.82 |  |  |  | 0.6416667 | 0.625 | 0.775 | 1.24 | 4000 | 0.82 | 2 |  |  |  | x | [9 empty] | C.M.Harris, Noise Control in Buildings, McGraw Hill 1994 |  |  | e
2295 | White-painted acoustic tiles |  | Sonar | Rockfon A/S; DK-2640 Hedehusene, Denmark |  | 18 mm |  | 60 x 120 cm | 200 mm | 4,4 kg / m² | [6 empty] | 0.53 |  |  | 0.61 |  |  | 0.65 |  |  | 0.65 |  |  | 0.85 |  |  | 0.95 |  |  |  | 0.7066667 | 0.63 | 0.9 | 1.428571 | 4000 | 0.95 | 2 |  |  |  | x | [9 empty] | C.M.Harris, Noise Control in Buildings, McGraw Hill 1994 |  |  | e
2296 | White-painted acoustic tiles |  | Classic | Rockfon A/S; DK-2640 Hedehusene, Denmark |  | 18 mm |  | 60 x 120 cm | 200 mm | 1,5 kg / m² | [6 empty] | 0.43 |  |  | 0.65 |  |  | 1.03 |  |  | 0.72 |  |  | 0.9 |  |  | 0.94 |  |  |  | 0.7783333 | 0.84 | 0.92 | 1.095238 | 500 | 1.03 | 2 |  |  |  | x | [9 empty] | C.M.Harris, Noise Control in Buildings, McGraw Hill 1994 |  |  | e
2297 | White-painted acoustic tiles |  | Polar | Rockfon A/S; DK-2640 Hedehusene, Denmark |  | 20 mm |  | 60 x 120 cm | 200 mm | 1,7 kg / m² | [6 empty] | 0.47 |  |  | 0.72 |  |  | 0.92 |  |  | 0.7 |  |  | 0.89 |  |  | 0.93 |  |  |  | 0.7716667 | 0.82 | 0.91 | 1.109756 | 4000 | 0.93 | 2 |  |  |  | x | [9 empty] | C.M.Harris, Noise Control in Buildings, McGraw Hill 1994 |  |  | e
2298 | White-painted acoustic tiles |  | Fibral | Rockfon A/S; DK-2640 Hedehusene, Denmark |  | 25 mm |  | 60 x 120 cm | 200 mm | 1,9 kg / m² | [6 empty] | 0.4 |  |  | 0.76 |  |  | 1.01 |  |  | 0.76 |  |  | 0.96 |  |  | 0.97 |  |  |  | 0.81 | 0.885 | 0.965 | 1.090395 | 500 | 1.01 | 2 |  |  |  | x | [9 empty] | C.M.Harris, Noise Control in Buildings, McGraw Hill 1994 |  |  | e
2299 | White-painted acoustic tiles |  | Koral | Rockfon A/S; DK-2640 Hedehusene, Denmark |  | 25 mm |  | 60 x 120 cm | 200 mm | 2,2 kg / m² | [6 empty] | 0.53 |  |  | 0.81 |  |  | 0.88 |  |  | 0.82 |  |  | 0.93 |  |  | 0.87 |  |  |  | 0.8066667 | 0.845 | 0.9 | 1.065089 | 2000 | 0.93 | 2 |  |  |  | x | [9 empty] | C.M.Harris, Noise Control in Buildings, McGraw Hill 1994 |  |  | e
2300 | White-painted acoustic tiles |  | Paral | Rockfon A/S; DK-2640 Hedehusene, Denmark |  | 20 mm |  | 60 x 120 cm | 200 mm | 1,4 kg / m² | [6 empty] | 0.35 |  |  | 0.76 |  |  | 0.99 |  |  | 0.7 |  |  | 0.88 |  |  | 0.93 |  |  |  | 0.7683333 | 0.875 | 0.905 | 1.034286 | 500 | 0.99 | 2 |  |  |  | x | [9 empty] | C.M.Harris, Noise Control in Buildings, McGraw Hill 1994 |  |  | e
2301 | White-painted industrial panels |  | Hygienic | Rockfon A/S; DK-2640 Hedehusene, Denmark |  | 40 mm |  | 60 x 120 cm | 200 mm | 2,3 kg / m² | [6 empty] | 0.38 |  |  | 0.87 |  |  | 1.01 |  |  | 0.82 |  |  | 0.88 |  |  | 0.88 |  |  |  | 0.8066667 | 0.94 | 0.88 | 0.9361702 | 500 | 1.01 | 2 |  |  |  | x | [9 empty] | C.M.Harris, Noise Control in Buildings, McGraw Hill 1994 |  |  | e
2302 | Black plastic, industrial panels |  | Foil | Rockfon A/S; DK-2640 Hedehusene, Denmark |  | 50 mm |  | 60 x 120 cm | 200 mm | 2 kg / m² | [6 empty] | 0.46 |  |  | 0.88 |  |  | 1.03 |  |  | 0.84 |  |  | 0.85 |  |  | 0.75 |  |  |  | 0.8016667 | 0.955 | 0.8 | 0.8376963 | 500 | 1.03 | 2 |  | 8 |  | x | [9 empty] | C.M.Harris, Noise Control in Buildings, McGraw Hill 1994 |  |  | e
2303 | Unpainted concrete masonry unit |  | Diffusorblox | Rockfon A/S; DK-2640 Hedehusene, Denmark |  | 12 inches |  | 8 x 16 inches | 0 | 6 lb/ft² | [6 empty] | 0.98 |  |  | 0.9 |  |  | 0.93 |  |  | 0.77 |  |  | 0.8 |  |  | 0.77 |  |  |  | 0.8583333 | 0.915 | 0.785 | 0.8579235 | 125 | 0.98 | 2 | 1 | 6 |  | x | [9 empty] | C.M.Harris, Noise Control in Buildings, McGraw Hill 1994 |  |  | e
2304 | Painted concrete masonry unit |  | Diffusorblox | RPG Diffusor Systems, Inc.; Upper Marlboro, MD 20772 |  | 12 inches |  | 8 x 16 inches | 0 | 6 lb/ft² | [6 empty] | 0.76 |  |  | 0.51 |  |  | 0.57 |  |  | 0.34 |  |  | 0.24 |  |  | 0.26 |  |  |  | 0.4466667 | 0.54 | 0.25 | 0.462963 | 125 | 0.76 | 2 | 1 | 6 |  | x | [9 empty] | C.M.Harris, Noise Control in Buildings, McGraw Hill 1994 |  |  | e
2305 | Faserabsorber, Mineralfaser, längs mit verzinkten Stahlblechstreifen verstärkt, Folie nicht genadelt | Isover Dämmplatte | SPW / F | RPG Diffusor Systems, Inc.; Upper Marlboro, MD 20772 | Oberfläche einseitig mit mattweisser PVC-Strukturfolie beschichtet | 30 mm |  | Breiten: 873, 885, 910, 1050 mm, Längen: 1490 bis 2500 mm | 30 mm | 4,5 kg / m² | x |  |  |  |  | 0.1 | 0.22 | 0.23 | 0.2 | 0.13 | 0.13 | 0.15 | 0.26 | 0.41 | 0.3 | 0.33 | 0.33 | 0.33 | 0.33 | 0.33 | 0.29 | 0.24 | 0.21 |  |  | 0.2516667 | 0.195 | 0.285 | 1.461538 | 630 | 0.41 | 2 |  | 1 | 5 | x | [9 empty] | H. Lenz, Marktübersicht schallabsorbierende Anordnungen, Ruhr Universität Bochum, 1981, Seite 110 |  |  | d
2306 | Faserabsorber, Mineralfaser, längs mit verzinkten Stahlblechstreifen verstärkt, selbsttragend, Folie nicht genadelt | Isover Dämmplatte | SPW / F | Saint-Gobain Isover G+H AG Bürgermeister-Grünzweig-Straße 1 67059 Ludwigshafen / Rhein Tel: +49 (0) 621 / 501 - 0 Fax: +49 (0) 621 / 501 - 390 E-Mail: customercare@guh.saint.gobain.de Internet: http://www.isover.de | Oberfläche einseitig mit mattweisser PVC-Strukturfolie beschichtet | 30 mm |  | Breiten: 873, 885, 910, 1050 mm, Längen: 1490 bis 2500 mm | 380 mm | 4,5 kg / m² | x |  |  |  |  | 0.26 | 0.36 | 0.43 | 0.35 | 0.24 | 0.15 | 0.15 | 0.35 | 0.47 | 0.36 | 0.39 | 0.4 | 0.41 | 0.42 | 0.4 | 0.38 | 0.33 | 0.33 |  |  | 0.3483333 | 0.295 | 0.375 | 1.271186 | 630 | 0.47 | 2 |  | 1 | 5 | x | [9 empty] | H. Lenz, Marktübersicht schallabsorbierende Anordnungen, Ruhr Universität Bochum, 1981, Seite 110 |  |  | d
2307 | Faserabsorber, Mineralfaser, längs mit verzinkten Stahlblechstreifen verstärkt, selbsttragend, Folie nicht genadelt | Isover Dämmplatte | SPW / F | Saint-Gobain Isover G+H AG Bürgermeister-Grünzweig-Straße 1 67059 Ludwigshafen / Rhein Tel: +49 (0) 621 / 501 - 0 Fax: +49 (0) 621 / 501 - 390 E-Mail: customercare@guh.saint.gobain.de Internet: http://www.isover.de | Oberfläche einseitig mit mattweisser PVC-Strukturfolie beschichtet | 50 mm |  | Breiten: 873, 885, 910, 1050 mm, Längen: 1490 bis 2500 mm | 30 mm | 7,5 kg / m² | x |  |  |  |  | 0.12 | 0.15 | 0.2 | 0.14 | 0.14 | 0.2 | 0.42 | 0.37 | 0.2 | 0.37 | 0.4 | 0.36 | 0.35 | 0.33 | 0.27 | 0.23 | 0.2 | 0.18 |  |  | 0.265 | 0.255 | 0.265 | 1.039216 | 400 | 0.42 | 3 |  | 1 | 5 | x | [9 empty] | H. Lenz, Marktübersicht schallabsorbierende Anordnungen, Ruhr Universität Bochum, 1981, Seite 111 |  |  | d
2308 | Faserabsorber, Mineralfaser, längs mit verzinkten Stahlblechstreifen verstärkt, selbsttragend, Folie nicht genadelt | Isover Dämmplatte | SPW / F | Saint-Gobain Isover G+H AG Bürgermeister-Grünzweig-Straße 1 67059 Ludwigshafen / Rhein Tel: +49 (0) 621 / 501 - 0 Fax: +49 (0) 621 / 501 - 390 E-Mail: customercare@guh.saint.gobain.de Internet: http://www.isover.de | Oberfläche einseitig mit mattweisser PVC-Strukturfolie beschichtet | 50 mm |  | Breiten: 873, 885, 910, 1050 mm, Längen: 1490 bis 2500 mm | 360 mm | 7,5 kg / m² | x |  |  |  |  | 0.41 | 0.32 | 0.32 | 0.2 | 0.2 | 0.43 | 0.56 | 0.42 | 0.22 | 0.38 | 0.43 | 0.42 | 0.39 | 0.35 | 0.28 | 0.24 | 0.23 | 0.18 |  |  | 0.325 | 0.31 | 0.29 | 0.9354839 | 400 | 0.56 | 3 |  | 1 | 5 | x | [9 empty] | H. Lenz, Marktübersicht schallabsorbierende Anordnungen, Ruhr Universität Bochum, 1981, Seite 111 |  |  | d
2309 | Faserabsorber, Mineralfaser, längs mit verzinkten Stahlblechstreifen verstärkt, selbsttragend, Folie genadelt | Isover Dämmplatte | SPW / FL | Saint-Gobain Isover G+H AG Bürgermeister-Grünzweig-Straße 1 67059 Ludwigshafen / Rhein Tel: +49 (0) 621 / 501 - 0 Fax: +49 (0) 621 / 501 - 390 E-Mail: customercare@guh.saint.gobain.de Internet: http://www.isover.de | Oberfläche einseitig mit mattweisser PVC-Strukturfolie beschichtet | 30 mm |  | Breiten: 873, 885, 910, 1050 mm, Längen: 1490 bis 2500 mm | 30 mm | 4,5 kg / m² | x |  |  |  |  | 0.1 | 0.21 | 0.57 | 0.58 | 0.62 | 0.77 | 0.76 | 0.92 | 1.01 | 1.06 | 1.01 | 0.99 | 0.96 | 0.98 | 0.93 | 0.9 | 0.86 | 0.8 |  |  | 0.7666667 | 0.77 | 0.92 | 1.194805 | 800 | 1.06 | 2 |  | 1 | 5 | x | [9 empty] | H. Lenz, Marktübersicht schallabsorbierende Anordnungen, Ruhr Universität Bochum, 1981, Seite 112 |  |  | d
2310 | Faserabsorber, Mineralfaser, längs mit verzinkten Stahlblechstreifen verstärkt, selbsttragend, Folie genadelt | Isover Dämmplatte | SPW / FL | Saint-Gobain Isover G+H AG Bürgermeister-Grünzweig-Straße 1 67059 Ludwigshafen / Rhein Tel: +49 (0) 621 / 501 - 0 Fax: +49 (0) 621 / 501 - 390 E-Mail: customercare@guh.saint.gobain.de Internet: http://www.isover.de | Oberfläche einseitig mit mattweisser PVC-Strukturfolie beschichtet | 30 mm |  | Breiten: 873, 885, 910, 1050 mm, Längen: 1490 bis 2500 mm | 200 mm | 4,5 kg / m² | x |  |  |  |  | 0.27 | 0.33 | 0.87 | 0.88 | 0.95 | 0.98 | 1.01 | 1.03 | 1 | 0.88 | 0.98 | 1.01 | 1.02 | 1 | 0.98 | 0.95 | 0.92 | 0.88 |  |  | 0.8683333 | 0.99 | 0.96 | 0.969697 | 500 | 1.03 | 2 |  | 1 | 5 | x | [9 empty] | H. Lenz, Marktübersicht schallabsorbierende Anordnungen, Ruhr Universität Bochum, 1981, Seite 112 |  |  | d
2311 | Faserabsorber, Mineralfaser, längs mit verzinkten Stahlblechstreifen verstärkt, selbsttragend, Folie genadelt | Isover Dämmplatte | SPW / FL | Saint-Gobain Isover G+H AG Bürgermeister-Grünzweig-Straße 1 67059 Ludwigshafen / Rhein Tel: +49 (0) 621 / 501 - 0 Fax: +49 (0) 621 / 501 - 390 E-Mail: customercare@guh.saint.gobain.de Internet: http://www.isover.de | Oberfläche einseitig mit mattweisser PVC-Strukturfolie beschichtet | 30 mm |  | Breiten: 873, 885, 910, 1050 mm, Längen: 1490 bis 2500 mm | 380 mm | 4,5 kg / m² | x |  |  |  |  | 0.4 | 0.6 | 0.87 | 0.88 | 0.83 | 0.98 | 0.8 | 0.8 | 0.9 | 0.96 | 1.03 | 1.02 | 1.03 | 1.02 | 1.03 | 0.98 | 0.9 | 0.86 |  |  | 0.8633333 | 0.815 | 0.96 | 1.177914 | 1000 | 1.03 | 2 |  | 1 | 5 | x | [9 empty] | H. Lenz, Marktübersicht schallabsorbierende Anordnungen, Ruhr Universität Bochum, 1981, Seite 112 |  |  | d
2312 | Faserabsorber, Mineralfaser, längs mit verzinkten Stahlblechstreifen verstärkt, selbsttragend, Folie genadelt | Isover Dämmplatte | SPW / FL | Saint-Gobain Isover G+H AG Bürgermeister-Grünzweig-Straße 1 67059 Ludwigshafen / Rhein Tel: +49 (0) 621 / 501 - 0 Fax: +49 (0) 621 / 501 - 390 E-Mail: customercare@guh.saint.gobain.de Internet: http://www.isover.de | Oberfläche einseitig mit mattweisser PVC-Strukturfolie beschichtet | 50 mm |  | Breiten: 873, 885, 910, 1050 mm, Längen: 1490 bis 2500 mm | 30 mm | 7,5 kg / m² | x |  |  |  |  | 0.18 | 0.24 | 0.62 | 0.73 | 0.81 | 0.9 | 0.83 | 0.86 | 0.93 | 1 | 1.02 | 0.98 | 0.97 | 0.96 | 0.92 | 0.89 | 0.84 | 0.78 |  |  | 0.7883333 | 0.835 | 0.9 | 1.077844 | 1000 | 1.02 | 2 |  | 1 | 5 | x | [9 empty] | H. Lenz, Marktübersicht schallabsorbierende Anordnungen, Ruhr Universität Bochum, 1981, Seite 113 |  |  | d
2313 | Faserabsorber, Mineralfaser, längs mit verzinkten Stahlblechstreifen verstärkt, selbsttragend, Folie genadelt | Isover Dämmplatte | SPW / FL | Saint-Gobain Isover G+H AG Bürgermeister-Grünzweig-Straße 1 67059 Ludwigshafen / Rhein Tel: +49 (0) 621 / 501 - 0 Fax: +49 (0) 621 / 501 - 390 E-Mail: customercare@guh.saint.gobain.de Internet: http://www.isover.de | Oberfläche einseitig mit mattweisser PVC-Strukturfolie beschichtet | 50 mm |  | Breiten: 873, 885, 910, 1050 mm, Längen: 1490 bis 2500 mm | 360 mm | 7,5 kg / m² | x |  |  |  |  | 0.39 | 0.62 | 0.95 | 0.92 | 0.93 | 1.01 | 1.01 | 1.03 | 1.06 | 1.06 | 1.05 | 1.03 | 1.03 | 1 | 0.96 | 0.93 | 0.91 | 0.83 |  |  | 0.9233333 | 0.98 | 0.955 | 0.9744898 | 630 | 1.06 | 2 |  | 1 | 5 | x | [9 empty] | H. Lenz, Marktübersicht schallabsorbierende Anordnungen, Ruhr Universität Bochum, 1981, Seite 113 |  |  | d
2314 | Faserabsorber, Mineralfaser, nicht brennbar, nicht rieselfest | Isover Platte | FS | Saint-Gobain Isover G+H AG Bürgermeister-Grünzweig-Straße 1 67059 Ludwigshafen / Rhein Tel: +49 (0) 621 / 501 - 0 Fax: +49 (0) 621 / 501 - 390 E-Mail: customercare@guh.saint.gobain.de Internet: http://www.isover.de |  | 20 mm |  | 1250 x 600 mm | 0 | 33 kg / m³ | x | [5 empty] | 0.05 | 0.07 | 0.13 | 0.17 | 0.26 | 0.39 | 0.5 | 0.57 | 0.63 | 0.71 | 0.75 | 0.8 | 0.84 | 0.86 | 0.89 | 0.92 |  |  |  | 0.5316667 | 0.335 | 0.88 | 2.626866 | 4000 | 0.92 | 4 | 2 | 1 |  | x | 4 | [8 empty] | H. Lenz, Marktübersicht schallabsorbierende Anordnungen, Ruhr Universität Bochum, 1981, Seite 114 |  |  | d
2315 | Faserabsorber, Mineralfaser, nicht brennbar, nicht rieselfest | Isover Platte | FS | Saint-Gobain Isover G+H AG Bürgermeister-Grünzweig-Straße 1 67059 Ludwigshafen / Rhein Tel: +49 (0) 621 / 501 - 0 Fax: +49 (0) 621 / 501 - 390 E-Mail: customercare@guh.saint.gobain.de Internet: http://www.isover.de |  | 80 mm |  | 1250 x 600 mm | 0 | 33 kg / m³ | x | [5 empty] | 0.41 | 0.55 | 0.67 | 0.8 | 0.86 | 0.95 | 1.02 | 1.02 | 1.01 | 1.01 | 1.02 | 1.02 | 1.02 | 1.03 | 1.04 | 1.05 |  |  |  | 0.885 | 0.91 | 1.035 | 1.137363 | 4000 | 1.05 | 2 |  | 1 |  | x | 4 | [8 empty] | H. Lenz, Marktübersicht schallabsorbierende Anordnungen, Ruhr Universität Bochum, 1981, Seite 114 |  |  | d
2316 | Faserabsorber, Mineralfaser, nicht brennbar, nicht rieselfest | Isover Platte | HS | Saint-Gobain Isover G+H AG Bürgermeister-Grünzweig-Straße 1 67059 Ludwigshafen / Rhein Tel: +49 (0) 621 / 501 - 0 Fax: +49 (0) 621 / 501 - 390 E-Mail: customercare@guh.saint.gobain.de Internet: http://www.isover.de |  | 30 mm |  | 1250 x 600 mm | 0 | 23 kg / m³ | x | [5 empty] | 0.11 | 0.19 | 0.27 | 0.36 | 0.42 | 0.48 | 0.57 | 0.61 | 0.66 | 0.73 | 0.77 | 0.82 | 0.88 | 0.89 | 0.9 | 0.92 |  |  |  | 0.595 | 0.465 | 0.9 | 1.935484 | 4000 | 0.92 | 4 | 2 | 1 |  | x | 4 | [8 empty] | H. Lenz, Marktübersicht schallabsorbierende Anordnungen, Ruhr Universität Bochum, 1981, Seite 115 |  |  | d
2317 | Faserabsorber, Mineralfaser, nicht brennbar, nicht rieselfest | Isover Platte | HS | Saint-Gobain Isover G+H AG Bürgermeister-Grünzweig-Straße 1 67059 Ludwigshafen / Rhein Tel: +49 (0) 621 / 501 - 0 Fax: +49 (0) 621 / 501 - 390 E-Mail: customercare@guh.saint.gobain.de Internet: http://www.isover.de |  | 30 mm |  | 1250 x 600 mm | 50 mm | 23 kg / m³ | x | [5 empty] | 0.12 | 0.22 | 0.34 | 0.45 | 0.55 | 0.53 | 0.77 | 0.81 | 0.88 | 0.98 | 0.97 | 0.96 | 0.94 | 0.94 | 0.93 | 0.93 |  |  |  | 0.6983333 | 0.61 | 0.935 | 1.532787 | 1000 | 0.98 | 2 |  | 1 |  | x | 4 | [8 empty] | H. Lenz, Marktübersicht schallabsorbierende Anordnungen, Ruhr Universität Bochum, 1981, Seite 115 |  |  | d
2318 | Faserabsorber, Mineralfaser, nicht brennbar, nicht rieselfest | Isover Platte | HS | Saint-Gobain Isover G+H AG Bürgermeister-Grünzweig-Straße 1 67059 Ludwigshafen / Rhein Tel: +49 (0) 621 / 501 - 0 Fax: +49 (0) 621 / 501 - 390 E-Mail: customercare@guh.saint.gobain.de Internet: http://www.isover.de |  | 30 mm |  | 1250 x 600 mm | 50 mm mit gelochter Gipskartonplatte abgedeckt, Lochanteil 20 % | 23 kg / m³ | x | [5 empty] | 0.16 | 0.28 | 0.41 | 0.56 | 0.67 | 0.81 | 0.98 | 0.93 | 0.88 | 0.82 | 0.73 | 0.65 | 0.58 | 0.53 | 0.47 | 0.42 |  |  |  | 0.5866667 | 0.77 | 0.5 | 0.6493506 | 500 | 0.98 | 3 |  | 1 |  | x | 4 | [8 empty] | H. Lenz, Marktübersicht schallabsorbierende Anordnungen, Ruhr Universität Bochum, 1981, Seite 115 |  |  | d
2319 | Faserabsorber, Mineralfaser, nicht brennbar, nicht rieselfest | Isover Platte | HS | Saint-Gobain Isover G+H AG Bürgermeister-Grünzweig-Straße 1 67059 Ludwigshafen / Rhein Tel: +49 (0) 621 / 501 - 0 Fax: +49 (0) 621 / 501 - 390 E-Mail: customercare@guh.saint.gobain.de Internet: http://www.isover.de |  | 50 mm |  | 1250 x 600 mm | 0 | 23 kg / m³ | x | [5 empty] | 0.21 | 0.33 | 0.47 | 0.63 | 0.68 | 0.78 | 0.85 | 0.86 | 0.88 | 0.92 | 0.93 | 0.94 | 0.95 | 0.98 | 1 | 1.01 |  |  |  | 0.7616667 | 0.74 | 0.98 | 1.324324 | 4000 | 1.01 | 2 |  | 1 |  | x | 4 | [8 empty] | H. Lenz, Marktübersicht schallabsorbierende Anordnungen, Ruhr Universität Bochum, 1981, Seite 116 |  |  | d
2320 | Faserabsorber, Mineralfaser, nicht brennbar, nicht rieselfest | Isover Platte | HS | Saint-Gobain Isover G+H AG Bürgermeister-Grünzweig-Straße 1 67059 Ludwigshafen / Rhein Tel: +49 (0) 621 / 501 - 0 Fax: +49 (0) 621 / 501 - 390 E-Mail: customercare@guh.saint.gobain.de Internet: http://www.isover.de |  | 50 mm |  | 1250 x 600 mm | 50 mm | 23 kg / m³ | x | [5 empty] | 0.19 | 0.33 | 0.52 | 0.7 | 0.79 | 0.87 | 0.95 | 0.94 | 0.93 | 0.92 | 0.93 | 0.94 | 0.95 | 0.96 | 0.97 | 0.98 |  |  |  | 0.7816667 | 0.825 | 0.965 | 1.169697 | 4000 | 0.98 | 2 |  | 1 |  | x | 4 | [8 empty] | H. Lenz, Marktübersicht schallabsorbierende Anordnungen, Ruhr Universität Bochum, 1981, Seite 116 |  |  | d
2321 | Faserabsorber, Mineralfaser, nicht brennbar, nicht rieselfest | Isover Platte | HS | Saint-Gobain Isover G+H AG Bürgermeister-Grünzweig-Straße 1 67059 Ludwigshafen / Rhein Tel: +49 (0) 621 / 501 - 0 Fax: +49 (0) 621 / 501 - 390 E-Mail: customercare@guh.saint.gobain.de Internet: http://www.isover.de |  | 50 mm |  | 1250 x 600 mm | 50 mm mit gelochter Gipskartonplatte abgedeckt, Lochanteil 20 % | 23 kg / m³ | x | [5 empty] | 0.25 | 0.45 | 0.63 | 0.83 | 0.9 | 0.99 | 1.05 | 0.98 | 0.87 | 0.82 | 0.75 | 0.67 | 0.62 | 0.56 | 0.51 | 0.45 |  |  |  | 0.67 | 0.94 | 0.535 | 0.5691489 | 500 | 1.05 | 3 |  | 1 |  | x | 4 | [8 empty] | H. Lenz, Marktübersicht schallabsorbierende Anordnungen, Ruhr Universität Bochum, 1981, Seite 116 |  |  | d
2322 | Faserabsorber, Mineralfaser, nicht brennbar, nicht rieselfest | Isover Platte | HS | Saint-Gobain Isover G+H AG Bürgermeister-Grünzweig-Straße 1 67059 Ludwigshafen / Rhein Tel: +49 (0) 621 / 501 - 0 Fax: +49 (0) 621 / 501 - 390 E-Mail: customercare@guh.saint.gobain.de Internet: http://www.isover.de |  | 70 mm |  | 1250 x 600 mm | 0 | 23 kg / m³ | x | [5 empty] | 0.26 | 0.41 | 0.59 | 0.79 | 0.84 | 0.9 | 0.96 | 0.96 | 0.95 | 0.94 | 0.95 | 0.96 | 0.96 | 0.96 | 0.97 | 0.98 |  |  |  | 0.815 | 0.875 | 0.97 | 1.108571 | 4000 | 0.98 | 2 |  | 1 |  | x | 4 | [8 empty] | H. Lenz, Marktübersicht schallabsorbierende Anordnungen, Ruhr Universität Bochum, 1981, Seite 117 |  |  | d
2323 | Faserabsorber, Mineralfaser, nicht brennbar, nicht rieselfest | Isover Platte | HS | Saint-Gobain Isover G+H AG Bürgermeister-Grünzweig-Straße 1 67059 Ludwigshafen / Rhein Tel: +49 (0) 621 / 501 - 0 Fax: +49 (0) 621 / 501 - 390 E-Mail: customercare@guh.saint.gobain.de Internet: http://www.isover.de |  | 70 mm |  | 1250 x 600 mm | 50 mm | 23 kg / m³ | x | [5 empty] | 0.31 | 0.43 | 0.58 | 0.74 | 0.81 | 0.9 | 0.98 | 0.97 | 0.96 | 0.94 | 0.93 | 0.93 | 0.93 | 0.94 | 0.94 | 0.95 |  |  |  | 0.8083333 | 0.86 | 0.94 | 1.093023 | 500 | 0.98 | 2 |  | 1 |  | x | 4 | [8 empty] | H. Lenz, Marktübersicht schallabsorbierende Anordnungen, Ruhr Universität Bochum, 1981, Seite 117 |  |  | d
2324 | Faserabsorber, Mineralfaser, nicht brennbar, nicht rieselfest | Isover Platte | HS | Saint-Gobain Isover G+H AG Bürgermeister-Grünzweig-Straße 1 67059 Ludwigshafen / Rhein Tel: +49 (0) 621 / 501 - 0 Fax: +49 (0) 621 / 501 - 390 E-Mail: customercare@guh.saint.gobain.de Internet: http://www.isover.de |  | 70 mm |  | 1250 x 600 mm | 50 mm mit gelochter Gipskartonplatte abgedeckt, Lochanteil 20 % | 23 kg / m³ | x | [5 empty] | 0.34 | 0.5 | 0.67 | 0.83 | 0.86 | 0.9 | 0.93 | 0.85 | 0.8 | 0.73 | 0.67 | 0.62 | 0.56 | 0.52 | 0.47 | 0.42 |  |  |  | 0.635 | 0.88 | 0.49 | 0.5568182 | 500 | 0.93 | 2 |  | 1 |  | x | 4 | [8 empty] | H. Lenz, Marktübersicht schallabsorbierende Anordnungen, Ruhr Universität Bochum, 1981, Seite 117 |  |  | d
2325 | Faserabsorber, Mineralfaser, nicht brennbar, nicht rieselfest | Isover Schallschluckplatte | P3 | Saint-Gobain Isover G+H AG Bürgermeister-Grünzweig-Straße 1 67059 Ludwigshafen / Rhein Tel: +49 (0) 621 / 501 - 0 Fax: +49 (0) 621 / 501 - 390 E-Mail: customercare@guh.saint.gobain.de Internet: http://www.isover.de |  | 20 mm |  | 1250 x 600 mm | 0 | 20 kg / m³ | x | [5 empty] | 0.14 | 0.16 | 0.2 | 0.23 | 0.3 | 0.4 | 0.47 | 0.55 | 0.63 | 0.73 | 0.78 | 0.81 | 0.84 | 0.85 | 0.9 | 0.93 |  |  |  | 0.5566667 | 0.35 | 0.885 | 2.528571 | 4000 | 0.93 | 4 | 2 | 1 |  | x | 4 | [8 empty] | H. Lenz, Marktübersicht schallabsorbierende Anordnungen, Ruhr Universität Bochum, 1981, Seite 118 |  |  | d
2326 | Faserabsorber, Mineralfaser, nicht brennbar, nicht rieselfest | Isover Schallschluckplatte | P3 | Saint-Gobain Isover G+H AG Bürgermeister-Grünzweig-Straße 1 67059 Ludwigshafen / Rhein Tel: +49 (0) 621 / 501 - 0 Fax: +49 (0) 621 / 501 - 390 E-Mail: customercare@guh.saint.gobain.de Internet: http://www.isover.de |  | 20 mm |  | 1250 x 600 mm | 50 mm | 20 kg / m³ | x | [5 empty] | 0.16 | 0.21 | 0.27 | 0.33 | 0.43 | 0.56 | 0.64 | 0.72 | 0.81 | 0.9 | 0.87 | 0.84 | 0.82 | 0.85 | 0.93 | 1.01 |  |  |  | 0.6433333 | 0.485 | 0.915 | 1.886598 | 4000 | 1.01 | 4 | 2 | 1 |  | x | 4 | [8 empty] | H. Lenz, Marktübersicht schallabsorbierende Anordnungen, Ruhr Universität Bochum, 1981, Seite 118 |  |  | d
2327 | Faserabsorber, Mineralfaser, nicht brennbar, nicht rieselfest | Isover Schallschluckplatte | P3 | Saint-Gobain Isover G+H AG Bürgermeister-Grünzweig-Straße 1 67059 Ludwigshafen / Rhein Tel: +49 (0) 621 / 501 - 0 Fax: +49 (0) 621 / 501 - 390 E-Mail: customercare@guh.saint.gobain.de Internet: http://www.isover.de |  | 20 mm |  | 1250 x 600 mm | 50 mm mit gelochter Gipskartonplatte abgedeckt, Lochanteil 20 % | 20 kg / m³ | x | [5 empty] | 0.16 | 0.23 | 0.32 | 0.4 | 0.59 | 0.78 | 0.9 | 0.83 | 0.77 | 0.73 | 0.6 | 0.5 | 0.4 | 0.33 | 0.23 | 0.17 |  |  |  | 0.46 | 0.65 | 0.285 | 0.4384615 | 500 | 0.9 | 3 |  | 1 |  | x | 4 | [8 empty] | H. Lenz, Marktübersicht schallabsorbierende Anordnungen, Ruhr Universität Bochum, 1981, Seite 118 |  |  | d
2328 | Faserabsorber, Mineralfaser, nicht brennbar, nicht rieselfest | Isover Schallschluckplatte | P3 | Saint-Gobain Isover G+H AG Bürgermeister-Grünzweig-Straße 1 67059 Ludwigshafen / Rhein Tel: +49 (0) 621 / 501 - 0 Fax: +49 (0) 621 / 501 - 390 E-Mail: customercare@guh.saint.gobain.de Internet: http://www.isover.de |  | 30 mm |  | 1250 x 600 mm | 0 | 20 kg / m² | x | [5 empty] | 0.16 | 0.19 | 0.22 | 0.27 | 0.4 | 0.59 | 0.73 | 0.76 | 0.8 | 0.84 | 0.87 | 0.92 | 0.96 | 0.94 | 0.93 | 0.92 |  |  |  | 0.6466667 | 0.5 | 0.94 | 1.88 | 2000 | 0.96 | 4 | 2 | 1 |  | x | 4 | [8 empty] | H. Lenz, Marktübersicht schallabsorbierende Anordnungen, Ruhr Universität Bochum, 1981, Seite 119 |  |  | d
2329 | Faserabsorber, Mineralfaser, nicht brennbar, nicht rieselfest | Isover Schallschluckplatte | P3 | Saint-Gobain Isover G+H AG Bürgermeister-Grünzweig-Straße 1 67059 Ludwigshafen / Rhein Tel: +49 (0) 621 / 501 - 0 Fax: +49 (0) 621 / 501 - 390 E-Mail: customercare@guh.saint.gobain.de Internet: http://www.isover.de |  | 30 mm |  | 1250 x 600 mm | 50 mm | 20 kg / m² | x | [5 empty] | 0.23 | 0.3 | 0.4 | 0.46 | 0.57 | 0.65 | 0.76 | 0.81 | 0.85 | 0.92 | 0.92 | 0.92 | 0.93 | 0.97 | 1 | 1.03 |  |  |  | 0.7216667 | 0.61 | 0.98 | 1.606557 | 4000 | 1.03 | 2 |  | 1 |  | x | 4 | [8 empty] | H. Lenz, Marktübersicht schallabsorbierende Anordnungen, Ruhr Universität Bochum, 1981, Seite 119 |  |  | d
2330 | Faserabsorber, Mineralfaser, nicht brennbar, nicht rieselfest | Isover Schallschluckplatte | P3 | Saint-Gobain Isover G+H AG Bürgermeister-Grünzweig-Straße 1 67059 Ludwigshafen / Rhein Tel: +49 (0) 621 / 501 - 0 Fax: +49 (0) 621 / 501 - 390 E-Mail: customercare@guh.saint.gobain.de Internet: http://www.isover.de |  | 30 mm |  | 1250 x 600 mm | 50 mm mit gelochter Gipskartonplatte abgedeckt, Lochanteil 20 % | 20 kg / m² | x | [5 empty] | 0.2 | 0.3 | 0.42 | 0.54 | 0.67 | 0.83 | 0.99 | 0.9 | 0.82 | 0.73 | 0.63 | 0.55 | 0.47 | 0.36 | 0.23 | 0.12 |  |  |  | 0.5083333 | 0.765 | 0.295 | 0.3856209 | 500 | 0.99 | 3 |  | 1 |  | x | 4 | [8 empty] | H. Lenz, Marktübersicht schallabsorbierende Anordnungen, Ruhr Universität Bochum, 1981, Seite 119 |  |  | d
2331 | Faserabsorber, Mineralfaser, nicht brennbar, nicht rieselfest | Isover Schallschluckplatte | P3 / V | Saint-Gobain Isover G+H AG Bürgermeister-Grünzweig-Straße 1 67059 Ludwigshafen / Rhein Tel: +49 (0) 621 / 501 - 0 Fax: +49 (0) 621 / 501 - 390 E-Mail: customercare@guh.saint.gobain.de Internet: http://www.isover.de |  | 20 mm |  | 1250 x 600 mm | 0 | 25 kg / m³ | x | [5 empty] | 0.1 | 0.13 | 0.18 | 0.22 | 0.3 | 0.4 | 0.51 | 0.6 | 0.69 | 0.79 | 0.82 | 0.87 | 0.92 | 0.98 | 1.02 | 1.04 |  |  |  | 0.5966667 | 0.365 | 0.98 | 2.684932 | 4000 | 1.04 | 4 | 2 | 1 |  | x | 4 | [8 empty] | H. Lenz, Marktübersicht schallabsorbierende Anordnungen, Ruhr Universität Bochum, 1981, Seite 120 |  |  | d
2332 | Faserabsorber, Mineralfaser, nicht brennbar, nicht rieselfest | Isover Schallschluckplatte | P3 / V | Saint-Gobain Isover G+H AG Bürgermeister-Grünzweig-Straße 1 67059 Ludwigshafen / Rhein Tel: +49 (0) 621 / 501 - 0 Fax: +49 (0) 621 / 501 - 390 E-Mail: customercare@guh.saint.gobain.de Internet: http://www.isover.de |  | 20 mm |  | 1250 x 600 mm | 50 mm | 25 kg / m³ | x | [5 empty] | 0.18 | 0.23 | 0.31 | 0.39 | 0.49 | 0.6 | 0.7 | 0.8 | 0.88 | 0.99 | 0.99 | 0.98 | 0.98 | 1 | 1.02 | 1.04 |  |  |  | 0.7133333 | 0.545 | 1.01 | 1.853211 | 4000 | 1.04 | 2 |  | 1 |  | x | 4 | [8 empty] | H. Lenz, Marktübersicht schallabsorbierende Anordnungen, Ruhr Universität Bochum, 1981, Seite 120 |  |  | d
2333 | Faserabsorber, Mineralfaser, nicht brennbar, nicht rieselfest | Isover Schallschluckplatte | P3 / V | Saint-Gobain Isover G+H AG Bürgermeister-Grünzweig-Straße 1 67059 Ludwigshafen / Rhein Tel: +49 (0) 621 / 501 - 0 Fax: +49 (0) 621 / 501 - 390 E-Mail: customercare@guh.saint.gobain.de Internet: http://www.isover.de |  | 20 mm |  | 1250 x 600 mm | 50 mm mit gelochter Gipskartonplatte abgedeckt, Lochanteil 20 % | 25 kg / m³ | x | [5 empty] | 0.17 | 0.23 | 0.35 | 0.44 | 0.63 | 0.84 | 1.04 | 1 | 0.93 | 0.85 | 0.76 | 0.63 | 0.5 | 0.42 | 0.38 | 0.32 |  |  |  | 0.5533333 | 0.74 | 0.41 | 0.5540541 | 500 | 1.04 | 3 |  | 1 |  | x | 4 | [8 empty] | H. Lenz, Marktübersicht schallabsorbierende Anordnungen, Ruhr Universität Bochum, 1981, Seite 120 |  |  | d
2334 | Faserabsorber, Mineralfaser, nicht brennbar, nicht rieselfest | Isover Schallschluckplatte | P3 / V | Saint-Gobain Isover G+H AG Bürgermeister-Grünzweig-Straße 1 67059 Ludwigshafen / Rhein Tel: +49 (0) 621 / 501 - 0 Fax: +49 (0) 621 / 501 - 390 E-Mail: customercare@guh.saint.gobain.de Internet: http://www.isover.de |  | 30 mm |  | 1250 x 600 mm | 0 | ca. 23 kg / m³ | x | [5 empty] | 0.13 | 0.2 | 0.25 | 0.33 | 0.41 | 0.53 | 0.63 | 0.73 | 0.83 | 0.94 | 0.96 | 0.98 | 1 | 1.03 | 1.06 | 1.08 |  |  |  | 0.685 | 0.48 | 1.04 | 2.166667 | 4000 | 1.08 | 2 |  | 1 |  | x | 4 | [8 empty] | H. Lenz, Marktübersicht schallabsorbierende Anordnungen, Ruhr Universität Bochum, 1981, Seite 121 |  |  | d
2335 | Faserabsorber, Mineralfaser, nicht brennbar, nicht rieselfest | Isover Schallschluckplatte | P3 / V | Saint-Gobain Isover G+H AG Bürgermeister-Grünzweig-Straße 1 67059 Ludwigshafen / Rhein Tel: +49 (0) 621 / 501 - 0 Fax: +49 (0) 621 / 501 - 390 E-Mail: customercare@guh.saint.gobain.de Internet: http://www.isover.de |  | 30 mm |  | 1250 x 600 mm | 50 mm | ca. 23 kg / m³ | x | [5 empty] | 0.21 | 0.3 | 0.4 | 0.55 | 0.6 | 0.65 | 0.74 | 0.82 | 0.93 | 1.07 | 1.04 | 1.01 | 0.99 | 1.03 | 1.08 | 1.12 |  |  |  | 0.78 | 0.645 | 1.055 | 1.635659 | 4000 | 1.12 | 2 |  | 1 |  | x | 4 | [8 empty] | H. Lenz, Marktübersicht schallabsorbierende Anordnungen, Ruhr Universität Bochum, 1981, Seite 121 |  |  | d
2336 | Faserabsorber, Mineralfaser, nicht brennbar, nicht rieselfest | Isover Schallschluckplatte | P3 / V | Saint-Gobain Isover G+H AG Bürgermeister-Grünzweig-Straße 1 67059 Ludwigshafen / Rhein Tel: +49 (0) 621 / 501 - 0 Fax: +49 (0) 621 / 501 - 390 E-Mail: customercare@guh.saint.gobain.de Internet: http://www.isover.de |  | 30 mm |  | 1250 x 600 mm | 50 mm mit gelochter Gipskartonplatte abgedeckt, Lochanteil 20 % | ca. 23 kg / m³ | x | [5 empty] | 0.19 | 0.3 | 0.47 | 0.63 | 0.78 | 0.88 | 1.04 | 0.97 | 0.9 | 0.81 | 0.74 | 0.66 | 0.6 | 0.43 | 0.3 | 0.17 |  |  |  | 0.5733333 | 0.835 | 0.385 | 0.4610778 | 500 | 1.04 | 3 |  | 1 |  | x | 4 | [8 empty] | H. Lenz, Marktübersicht schallabsorbierende Anordnungen, Ruhr Universität Bochum, 1981, Seite 121 |  |  | d
2337 | Faserabsorber, Mineralfaser, nicht brennbar, rieselfest | Isover Schallschluckplatte | P4 / V | Saint-Gobain Isover G+H AG Bürgermeister-Grünzweig-Straße 1 67059 Ludwigshafen / Rhein Tel: +49 (0) 621 / 501 - 0 Fax: +49 (0) 621 / 501 - 390 E-Mail: customercare@guh.saint.gobain.de Internet: http://www.isover.de |  | 20 mm |  | 1250 x 600 mm | 0 | ca. 33 kg / m³ | x | [5 empty] | 0.05 | 0.08 | 0.13 | 0.18 | 0.28 | 0.4 | 0.52 | 0.59 | 0.64 | 0.73 | 0.79 | 0.81 | 0.87 | 0.88 | 0.91 | 0.94 |  |  |  | 0.5483333 | 0.35 | 0.905 | 2.585714 | 4000 | 0.94 | 4 | 2 | 1 |  | x | 4 | [8 empty] | H. Lenz, Marktübersicht schallabsorbierende Anordnungen, Ruhr Universität Bochum, 1981, Seite 122 |  |  | d
2338 | Faserabsorber, Mineralfaser, nicht brennbar, rieselfest | Isover Schallschluckplatte | P4 / V | Saint-Gobain Isover G+H AG Bürgermeister-Grünzweig-Straße 1 67059 Ludwigshafen / Rhein Tel: +49 (0) 621 / 501 - 0 Fax: +49 (0) 621 / 501 - 390 E-Mail: customercare@guh.saint.gobain.de Internet: http://www.isover.de |  | 80 mm |  | 1250 x 600 mm | 0 | ca. 33 kg / m³ | x | [5 empty] | 0.43 | 0.55 | 0.67 | 0.82 | 0.87 | 0.99 | 1.09 | 1.07 | 1.04 | 1.02 | 1.02 | 1.03 | 1.03 | 1.04 | 1.06 | 1.07 |  |  |  | 0.91 | 0.955 | 1.05 | 1.099476 | 500 | 1.09 | 2 |  | 1 |  | x | 4 | [8 empty] | H. Lenz, Marktübersicht schallabsorbierende Anordnungen, Ruhr Universität Bochum, 1981, Seite 122 |  |  | d
2339 | Faserabsorber, Mineralfaser, nicht brennbar, rieselfest | Isover Schallschluckplatte | P6 / V | Saint-Gobain Isover G+H AG Bürgermeister-Grünzweig-Straße 1 67059 Ludwigshafen / Rhein Tel: +49 (0) 621 / 501 - 0 Fax: +49 (0) 621 / 501 - 390 E-Mail: customercare@guh.saint.gobain.de Internet: http://www.isover.de |  | 30 mm |  | 1250 x 600 mm | 0 | ca. 55 kg / m³ | x | [5 empty] | 0.02 | 0.07 | 0.14 | 0.21 | 0.34 | 0.46 | 0.63 | 0.69 | 0.79 | 0.9 | 0.93 | 0.98 | 1.04 | 1.05 | 1.06 | 1.07 |  |  |  | 0.645 | 0.42 | 1.055 | 2.511905 | 4000 | 1.07 | 4 | 2 | 1 |  | x | 4 | [8 empty] | H. Lenz, Marktübersicht schallabsorbierende Anordnungen, Ruhr Universität Bochum, 1981, Seite 123 |  |  | d
2340 | Faserabsorber, Mineralfaser, nicht brennbar, rieselfest | Isover Schallschluckplatte | P6 / V | Saint-Gobain Isover G+H AG Bürgermeister-Grünzweig-Straße 1 67059 Ludwigshafen / Rhein Tel: +49 (0) 621 / 501 - 0 Fax: +49 (0) 621 / 501 - 390 E-Mail: customercare@guh.saint.gobain.de Internet: http://www.isover.de |  | 60 mm |  | 1250 x 600 mm | 0 | ca. 55 kg / m³ | x | [5 empty] | 0.17 | 0.29 | 0.43 | 0.6 | 0.72 | 0.84 | 1.01 | 1.01 | 1.01 | 1.01 | 1.01 | 1.02 | 1.02 | 1.03 | 1.04 | 1.05 |  |  |  | 0.81 | 0.805 | 1.035 | 1.285714 | 4000 | 1.05 | 2 |  | 1 |  | x | 4 | [8 empty] | H. Lenz, Marktübersicht schallabsorbierende Anordnungen, Ruhr Universität Bochum, 1981, Seite 123 |  |  | d
2341 | Faserabsorber, Mineralfaser, nicht brennbar, nicht rieselfest | Isover Fassadendämmplatte | SPF1 | Saint-Gobain Isover G+H AG Bürgermeister-Grünzweig-Straße 1 67059 Ludwigshafen / Rhein Tel: +49 (0) 621 / 501 - 0 Fax: +49 (0) 621 / 501 - 390 E-Mail: customercare@guh.saint.gobain.de Internet: http://www.isover.de |  | 30 mm |  | 1250 x 600 mm | 0 | ca. 50 kg / m³ | x | [5 empty] | 0.12 | 0.18 | 0.24 | 0.31 | 0.4 | 0.52 | 0.63 | 0.66 | 0.71 | 0.77 | 0.81 | 0.87 | 0.95 | 0.95 | 0.95 | 0.95 |  |  |  | 0.6216667 | 0.47 | 0.95 | 2.021277 | 2000 | 0.95 | 2 |  | 1 |  | x | 4 | [8 empty] | H. Lenz, Marktübersicht schallabsorbierende Anordnungen, Ruhr Universität Bochum, 1981, Seite 124 |  |  | d
2342 | Faserabsorber, Mineralfaser, nicht brennbar, nicht rieselfest | Isover Fassadendämmplatte | SPF1 | Saint-Gobain Isover G+H AG Bürgermeister-Grünzweig-Straße 1 67059 Ludwigshafen / Rhein Tel: +49 (0) 621 / 501 - 0 Fax: +49 (0) 621 / 501 - 390 E-Mail: customercare@guh.saint.gobain.de Internet: http://www.isover.de |  | 30 mm |  | 1250 x 600 mm | 50 mm | ca. 50 kg / m³ | x | [5 empty] | 0.17 | 0.25 | 0.37 | 0.44 | 0.58 | 0.67 | 0.8 | 0.84 | 0.9 | 0.96 | 0.96 | 0.96 | 0.96 | 1 | 1.03 | 1.06 |  |  |  | 0.7316667 | 0.62 | 1.01 | 1.629032 | 4000 | 1.06 | 2 |  | 1 |  | x | 4 | [8 empty] | H. Lenz, Marktübersicht schallabsorbierende Anordnungen, Ruhr Universität Bochum, 1981, Seite 124 |  |  | d
2343 | Faserabsorber, Mineralfaser, nicht brennbar, nicht rieselfest | Isover Fassadendämmplatte | SPF1 | Saint-Gobain Isover G+H AG Bürgermeister-Grünzweig-Straße 1 67059 Ludwigshafen / Rhein Tel: +49 (0) 621 / 501 - 0 Fax: +49 (0) 621 / 501 - 390 E-Mail: customercare@guh.saint.gobain.de Internet: http://www.isover.de |  | 30 mm |  | 1250 x 600 mm | 100 mm | ca. 50 kg / m³ | x | [5 empty] | 0.17 | 0.26 | 0.4 | 0.53 | 0.6 | 0.67 | 0.78 | 0.81 | 0.85 | 0.89 | 0.9 | 0.91 | 0.92 | 0.98 | 1.03 | 1.08 |  |  |  | 0.7283333 | 0.655 | 1 | 1.526718 | 4000 | 1.08 | 2 |  | 1 |  | x | 4 | [8 empty] | H. Lenz, Marktübersicht schallabsorbierende Anordnungen, Ruhr Universität Bochum, 1981, Seite 124 |  |  | d
2344 | Faserabsorber, Mineralfaser, nicht brennbar, nicht rieselfest | Isover Fassadendämmplatte | SPF1 | Saint-Gobain Isover G+H AG Bürgermeister-Grünzweig-Straße 1 67059 Ludwigshafen / Rhein Tel: +49 (0) 621 / 501 - 0 Fax: +49 (0) 621 / 501 - 390 E-Mail: customercare@guh.saint.gobain.de Internet: http://www.isover.de |  | 100 mm |  | 1250 x 600 mm | 0 | ca. 50 kg / m³ | x | [5 empty] | 0.48 | 0.63 | 0.8 | 0.96 | 1 | 1.04 | 1.09 | 1.07 | 1.05 | 1.04 | 1.04 | 1.05 | 1.05 | 1.09 | 1.12 | 1.14 |  |  |  | 0.96 | 1.025 | 1.095 | 1.068293 | 4000 | 1.14 | 2 |  | 1 |  | x | 4 | [8 empty] | H. Lenz, Marktübersicht schallabsorbierende Anordnungen, Ruhr Universität Bochum, 1981, Seite 125 |  |  | d
2345 | Faserabsorber, Mineralfaser, nicht brennbar, nicht rieselfest | Isover Fassadendämmplatte | SPF2 | Saint-Gobain Isover G+H AG Bürgermeister-Grünzweig-Straße 1 67059 Ludwigshafen / Rhein Tel: +49 (0) 621 / 501 - 0 Fax: +49 (0) 621 / 501 - 390 E-Mail: customercare@guh.saint.gobain.de Internet: http://www.isover.de |  | 30 mm |  | 1250 x 600 mm | 0 | ca. 55 kg / m³ | x | [5 empty] | 0.08 | 0.2 | 0.32 | 0.44 | 0.58 | 0.7 | 0.84 | 0.84 | 0.84 | 0.84 | 0.87 | 0.9 | 0.93 | 0.91 | 0.9 | 0.88 |  |  |  | 0.6683333 | 0.64 | 0.905 | 1.4140625 | 2000 | 0.93 | 2 |  | 1 |  | x | 4 | [8 empty] | H. Lenz, Marktübersicht schallabsorbierende Anordnungen, Ruhr Universität Bochum, 1981, Seite 126 |  |  | d
2346 | Faserabsorber, Mineralfaser, nicht brennbar, nicht rieselfest | Isover Fassadendämmplatte | SPF2 | Saint-Gobain Isover G+H AG Bürgermeister-Grünzweig-Straße 1 67059 Ludwigshafen / Rhein Tel: +49 (0) 621 / 501 - 0 Fax: +49 (0) 621 / 501 - 390 E-Mail: customercare@guh.saint.gobain.de Internet: http://www.isover.de |  | 30 mm |  | 1250 x 600 mm | 50 mm | ca. 55 kg / m³ | x | [5 empty] | 0.22 | 0.38 | 0.52 | 0.73 | 0.8 | 0.91 | 1 | 0.96 | 0.92 | 0.89 | 0.87 | 0.83 | 0.82 | 0.82 | 0.83 | 0.84 |  |  |  | 0.75 | 0.865 | 0.83 | 0.9595376 | 500 | 1 | 2 |  | 1 |  | x | 4 | [8 empty] | H. Lenz, Marktübersicht schallabsorbierende Anordnungen, Ruhr Universität Bochum, 1981, Seite 126 |  |  | d
2347 | Faserabsorber, Mineralfaser, nicht brennbar, nicht rieselfest | Isover Fassadendämmplatte | SPF2 | Saint-Gobain Isover G+H AG Bürgermeister-Grünzweig-Straße 1 67059 Ludwigshafen / Rhein Tel: +49 (0) 621 / 501 - 0 Fax: +49 (0) 621 / 501 - 390 E-Mail: customercare@guh.saint.gobain.de Internet: http://www.isover.de |  | 30 mm |  | 1250 x 600 mm | 50 mm mit gelochter Gipskartonplatte abgedeckt, Lochanteil 20 % | ca. 55 kg / m³ | x | [5 empty] | 0.35 | 0.5 | 0.67 | 0.84 | 0.88 | 0.95 | 1 | 0.92 | 0.84 | 0.79 | 0.76 | 0.72 | 0.68 | 0.62 | 0.58 | 0.53 |  |  |  | 0.6983333 | 0.92 | 0.605 | 0.6576087 | 500 | 1 | 2 |  | 1 |  | x | 4 | [8 empty] | H. Lenz, Marktübersicht schallabsorbierende Anordnungen, Ruhr Universität Bochum, 1981, Seite 126 |  |  | d
2348 | Faserabsorber, Mineralfaser, nicht brennbar, nicht rieselfest | Isover Fassadendämmplatte | SPF2 | Saint-Gobain Isover G+H AG Bürgermeister-Grünzweig-Straße 1 67059 Ludwigshafen / Rhein Tel: +49 (0) 621 / 501 - 0 Fax: +49 (0) 621 / 501 - 390 E-Mail: customercare@guh.saint.gobain.de Internet: http://www.isover.de |  | 40 mm |  | 1250 x 600 mm | 0 | ca. 55 kg / m³ | x | [5 empty] | 0.12 | 0.22 | 0.36 | 0.46 | 0.59 | 0.7 | 0.83 | 0.88 | 0.96 | 1.04 | 1.05 | 1.07 | 1.08 | 1.13 | 1.2 | 1.26 |  |  |  | 0.7983333 | 0.645 | 1.17 | 1.813953 | 4000 | 1.26 | 2 |  | 1 |  | x | 4 | [8 empty] | H. Lenz, Marktübersicht schallabsorbierende Anordnungen, Ruhr Universität Bochum, 1981, Seite 127 |  |  | d
2349 | Faserabsorber, Mineralfaser, nicht brennbar, nicht rieselfest | Isover Fassadendämmplatte | SPF2 | Saint-Gobain Isover G+H AG Bürgermeister-Grünzweig-Straße 1 67059 Ludwigshafen / Rhein Tel: +49 (0) 621 / 501 - 0 Fax: +49 (0) 621 / 501 - 390 E-Mail: customercare@guh.saint.gobain.de Internet: http://www.isover.de |  | 40 mm |  | 1250 x 600 mm | 50 mm | ca. 55 kg / m³ | x | [5 empty] | 0.27 | 0.4 | 0.55 | 0.68 | 0.8 | 0.9 | 1 | 0.99 | 0.98 | 0.98 | 0.99 | 1.01 | 1.02 | 1.06 | 1.1 | 1.16 |  |  |  | 0.8516667 | 0.84 | 1.09 | 1.297619 | 4000 | 1.16 | 2 |  | 1 |  | x | 4 | [8 empty] | H. Lenz, Marktübersicht schallabsorbierende Anordnungen, Ruhr Universität Bochum, 1981, Seite 127 |  |  | d
2350 | Faserabsorber, Mineralfaser, nicht brennbar, nicht rieselfest | Isover Fassadendämmplatte | SPF2 | Saint-Gobain Isover G+H AG Bürgermeister-Grünzweig-Straße 1 67059 Ludwigshafen / Rhein Tel: +49 (0) 621 / 501 - 0 Fax: +49 (0) 621 / 501 - 390 E-Mail: customercare@guh.saint.gobain.de Internet: http://www.isover.de |  | 40 mm |  | 1250 x 600 mm | 50 mm mit gelochter Gipskartonplatte abgedeckt, Lochanteil 20 % | ca. 55 kg / m³ | x | [5 empty] | 0.33 | 0.5 | 0.7 | 0.87 | 0.93 | 0.99 | 1.04 | 0.99 | 0.94 | 0.89 | 0.82 | 0.78 | 0.72 | 0.68 | 0.63 | 0.6 |  |  |  | 0.7416667 | 0.955 | 0.66 | 0.6910995 | 500 | 1.04 | 2 |  | 1 |  | x | 4 | [8 empty] | H. Lenz, Marktübersicht schallabsorbierende Anordnungen, Ruhr Universität Bochum, 1981, Seite 127 |  |  | d
2351 | Faserabsorber, Mineralfaser, nicht brennbar, nicht rieselfest | Isover Fassadendämmplatte | SPF2 | Saint-Gobain Isover G+H AG Bürgermeister-Grünzweig-Straße 1 67059 Ludwigshafen / Rhein Tel: +49 (0) 621 / 501 - 0 Fax: +49 (0) 621 / 501 - 390 E-Mail: customercare@guh.saint.gobain.de Internet: http://www.isover.de |  | 50 mm |  | 1250 x 600 mm | 0 | ca. 55 kg / m³ | x | [5 empty] | 0.24 | 0.41 | 0.61 | 0.81 | 0.87 | 0.95 | 1.06 | 1.06 | 1.07 | 1.07 | 1.08 | 1.09 | 1.1 | 1.13 | 1.2 | 1.26 |  |  |  | 0.9233333 | 0.935 | 1.18 | 1.262032 | 4000 | 1.26 | 2 |  | 1 |  | x | 4 | [8 empty] | H. Lenz, Marktübersicht schallabsorbierende Anordnungen, Ruhr Universität Bochum, 1981, Seite 128 |  |  | d
2352 | Faserabsorber, Mineralfaser, nicht brennbar, nicht rieselfest | Isover Fassadendämmplatte | SPF2 | Saint-Gobain Isover G+H AG Bürgermeister-Grünzweig-Straße 1 67059 Ludwigshafen / Rhein Tel: +49 (0) 621 / 501 - 0 Fax: +49 (0) 621 / 501 - 390 E-Mail: customercare@guh.saint.gobain.de Internet: http://www.isover.de |  | 50 mm |  | 1250 x 600 mm | 50 mm | ca. 55 kg / m³ | x | [5 empty] | 0.51 | 0.65 | 0.82 | 1 | 1.04 | 1.12 | 1.18 | 1.14 | 1.07 | 1 | 1.01 | 1.03 | 1.04 | 1.08 | 1.14 | 1.18 |  |  |  | 0.985 | 1.09 | 1.11 | 1.018349 | 500 | 1.18 | 2 |  | 1 |  | x | 4 | [8 empty] | H. Lenz, Marktübersicht schallabsorbierende Anordnungen, Ruhr Universität Bochum, 1981, Seite 128 |  |  | d
2353 | Faserabsorber, Mineralfaser, nicht brennbar, nicht rieselfest | Isover Fassadendämmplatte | SPF2 | Saint-Gobain Isover G+H AG Bürgermeister-Grünzweig-Straße 1 67059 Ludwigshafen / Rhein Tel: +49 (0) 621 / 501 - 0 Fax: +49 (0) 621 / 501 - 390 E-Mail: customercare@guh.saint.gobain.de Internet: http://www.isover.de |  | 50 mm |  | 1250 x 600 mm | 50 mm mit gelochter Gipskartonplatte abgedeckt, Lochanteil 20 % | ca. 55 kg / m³ | x | [5 empty] | 0.51 | 0.67 | 0.92 | 1.07 | 1.07 | 1.07 | 1.07 | 1.05 | 1 | 0.94 | 0.9 | 0.83 | 0.78 | 0.73 | 0.68 | 0.62 |  |  |  | 0.8316667 | 1.07 | 0.7 | 0.6542056 | 250 | 1.07 | 2 |  | 1 |  | x | 4 | [8 empty] | H. Lenz, Marktübersicht schallabsorbierende Anordnungen, Ruhr Universität Bochum, 1981, Seite 128 |  |  | d
2354 | Faserabsorber, Mineralfaser, nicht brennbar, nicht rieselfest | Isover Fassadendämmplatte | SPF3 | Saint-Gobain Isover G+H AG Bürgermeister-Grünzweig-Straße 1 67059 Ludwigshafen / Rhein Tel: +49 (0) 621 / 501 - 0 Fax: +49 (0) 621 / 501 - 390 E-Mail: customercare@guh.saint.gobain.de Internet: http://www.isover.de |  | 40 mm |  | 1250 x 600 mm | 0 | ca. 120 kg /m³ | x | [5 empty] | 0.15 | 0.21 | 0.3 | 0.39 | 0.49 | 0.62 | 0.76 | 0.83 | 0.92 | 1.02 | 1.03 | 1.05 | 1.07 | 1.07 | 1.06 | 1.06 |  |  |  | 0.7416667 | 0.575 | 1.065 | 1.852174 | 2000 | 1.07 | 2 |  | 1 |  | x | 4 | [8 empty] | H. Lenz, Marktübersicht schallabsorbierende Anordnungen, Ruhr Universität Bochum, 1981, Seite 129 |  |  | d
2355 | Faserabsorber, Mineralfaser, nicht brennbar, nicht rieselfest | Isover Fassadendämmplatte | SPF3 | Saint-Gobain Isover G+H AG Bürgermeister-Grünzweig-Straße 1 67059 Ludwigshafen / Rhein Tel: +49 (0) 621 / 501 - 0 Fax: +49 (0) 621 / 501 - 390 E-Mail: customercare@guh.saint.gobain.de Internet: http://www.isover.de |  | 40 mm |  | 1250 x 600 mm | 50 mm | ca. 120 kg /m³ | x | [5 empty] | 0.28 | 0.4 | 0.55 | 0.69 | 0.78 | 0.87 | 0.97 | 0.99 | 1 | 1.03 | 1.03 | 1.04 | 1.05 | 1.07 | 1.08 | 1.09 |  |  |  | 0.8516667 | 0.83 | 1.07 | 1.289157 | 4000 | 1.09 | 2 |  | 1 |  | x | 4 | [8 empty] | H. Lenz, Marktübersicht schallabsorbierende Anordnungen, Ruhr Universität Bochum, 1981, Seite 129 |  |  | d
2356 | Faserabsorber, Mineralfaser, nicht brennbar, nicht rieselfest | Isover Fassadendämmplatte | SPF3 | Saint-Gobain Isover G+H AG Bürgermeister-Grünzweig-Straße 1 67059 Ludwigshafen / Rhein Tel: +49 (0) 621 / 501 - 0 Fax: +49 (0) 621 / 501 - 390 E-Mail: customercare@guh.saint.gobain.de Internet: http://www.isover.de |  | 40 mm |  | 1250 x 600 mm | 50 mm mit gelochter Gipskartonplatte abgedeckt, Lochanteil 20 % | ca. 120 kg /m³ | x | [5 empty] | 0.22 | 0.4 | 0.6 | 0.8 | 0.86 | 0.97 | 1.06 | 1.05 | 1.04 | 1.04 | 1.06 | 1.1 | 1.12 | 1.12 | 1.12 | 1.12 |  |  |  | 0.8933333 | 0.93 | 1.12 | 1.204301 | 2000 | 1.12 | 2 |  | 1 |  | x | 4 | [8 empty] | H. Lenz, Marktübersicht schallabsorbierende Anordnungen, Ruhr Universität Bochum, 1981, Seite 129 |  |  | d
2357 | Faserabsorber, Mineralfaser, nicht brennbar, nicht rieselfest | Isover Fassadendämmplatte | SPF3 | Saint-Gobain Isover G+H AG Bürgermeister-Grünzweig-Straße 1 67059 Ludwigshafen / Rhein Tel: +49 (0) 621 / 501 - 0 Fax: +49 (0) 621 / 501 - 390 E-Mail: customercare@guh.saint.gobain.de Internet: http://www.isover.de |  | 50 mm |  | 1250 x 600 mm | 0 | ca. 120 kg /m³ | x | [5 empty] | 0.22 | 0.3 | 0.42 | 0.54 | 0.62 | 0.74 | 0.85 | 0.87 | 0.94 | 0.99 | 1.01 | 1.03 | 1.06 | 1.06 | 1.07 | 1.08 |  |  |  | 0.79 | 0.695 | 1.07 | 1.539568 | 4000 | 1.08 | 2 |  | 1 |  | x | 4 | [8 empty] | H. Lenz, Marktübersicht schallabsorbierende Anordnungen, Ruhr Universität Bochum, 1981, Seite 130 |  |  | d
2358 | Faserabsorber, Mineralfaser, nicht brennbar, nicht rieselfest | Isover Fassadendämmplatte | SPF3 | Saint-Gobain Isover G+H AG Bürgermeister-Grünzweig-Straße 1 67059 Ludwigshafen / Rhein Tel: +49 (0) 621 / 501 - 0 Fax: +49 (0) 621 / 501 - 390 E-Mail: customercare@guh.saint.gobain.de Internet: http://www.isover.de |  | 50 mm |  | 1250 x 600 mm | 50 mm | ca. 120 kg /m³ | x | [5 empty] | 0.31 | 0.44 | 0.63 | 0.81 | 0.84 | 0.88 | 0.92 | 0.99 | 1.02 | 1.08 | 1.06 | 1.04 | 1.03 | 1.04 | 1.06 | 1.08 |  |  |  | 0.8716667 | 0.865 | 1.055 | 1.219653 | 1000 | 1.08 | 2 |  | 1 |  | x | 4 | [8 empty] | H. Lenz, Marktübersicht schallabsorbierende Anordnungen, Ruhr Universität Bochum, 1981, Seite 130 |  |  | d
2359 | Faserabsorber, Mineralfaser, nicht brennbar, nicht rieselfest | Isover Fassadendämmplatte | SPF3 | Saint-Gobain Isover G+H AG Bürgermeister-Grünzweig-Straße 1 67059 Ludwigshafen / Rhein Tel: +49 (0) 621 / 501 - 0 Fax: +49 (0) 621 / 501 - 390 E-Mail: customercare@guh.saint.gobain.de Internet: http://www.isover.de |  | 50 mm |  | 1250 x 600 mm | 100 mm | ca. 120 kg /m³ | x | [5 empty] | 0.35 | 0.44 | 0.6 | 0.73 | 0.82 | 0.9 | 1 | 0.99 | 0.99 | 0.98 | 1.01 | 1.02 | 1.06 | 1.06 | 1.07 | 1.08 |  |  |  | 0.8666667 | 0.865 | 1.07 | 1.236994 | 4000 | 1.08 | 2 |  | 1 |  | x | 4 | [8 empty] | H. Lenz, Marktübersicht schallabsorbierende Anordnungen, Ruhr Universität Bochum, 1981, Seite 130 |  |  | d
2360 | Faserabsorber, Mineralfaser | Isover Mineralfaserdecken | SAP / P | Saint-Gobain Isover G+H AG Bürgermeister-Grünzweig-Straße 1 67059 Ludwigshafen / Rhein Tel: +49 (0) 621 / 501 - 0 Fax: +49 (0) 621 / 501 - 390 E-Mail: customercare@guh.saint.gobain.de Internet: http://www.isover.de | Oberflächenbeschichtung fein porös, weiß | 20 mm |  | 500 x 500 mm, 625 x 625 mm, 500 x 1000 mm, 625 x 1250 mm | 0 | 3,4 kg / m² | x | [5 empty] | 0.12 | 0.18 | 0.2 | 0.35 | 0.45 | 0.65 | 0.73 | 0.95 | 0.98 | 0.95 | 0.96 | 0.98 | 0.84 | 0.8 | 0.72 | 0.62 | 0.5 |  |  | 0.6016667 | 0.54 | 0.73 | 1.351852 | 800 | 0.98 | 2 |  | 1 |  | x | [9 empty] | H. Lenz, Marktübersicht schallabsorbierende Anordnungen, Ruhr Universität Bochum, 1981, Seite 131 |  |  | d
2361 | Faserabsorber, Mineralfaser | Isover Mineralfaserdecken | SAP / P | Saint-Gobain Isover G+H AG Bürgermeister-Grünzweig-Straße 1 67059 Ludwigshafen / Rhein Tel: +49 (0) 621 / 501 - 0 Fax: +49 (0) 621 / 501 - 390 E-Mail: customercare@guh.saint.gobain.de Internet: http://www.isover.de | Oberflächenbeschichtung fein porös, weiß | 20 mm |  | 500 x 500 mm, 625 x 625 mm, 500 x 1000 mm, 625 x 1250 mm | 50 mm | 3,4 kg / m² | x | [5 empty] | 0.2 | 0.22 | 0.35 | 0.56 | 0.62 | 0.8 | 0.82 | 0.83 | 0.85 | 0.87 | 0.9 | 0.8 | 0.7 | 0.72 | 0.6 | 0.53 | 0.46 |  |  | 0.6133333 | 0.69 | 0.615 | 0.8913043 | 1250 | 0.9 | 2 |  | 1 |  | x | [9 empty] | H. Lenz, Marktübersicht schallabsorbierende Anordnungen, Ruhr Universität Bochum, 1981, Seite 131 |  |  | d
2362 | Faserabsorber, Mineralfaser | Isover Mineralfaserdecken | SAP / S | Saint-Gobain Isover G+H AG Bürgermeister-Grünzweig-Straße 1 67059 Ludwigshafen / Rhein Tel: +49 (0) 621 / 501 - 0 Fax: +49 (0) 621 / 501 - 390 E-Mail: customercare@guh.saint.gobain.de Internet: http://www.isover.de | Oberflächenbeschichtung in weißer Flockenstruktur, weiß | 20 mm |  | 500 x 500 mm, 625 x 625 mm, 500 x 1000 mm, 625 x 1250 mm | 0 | 3,4 kg / m² | x | [5 empty] | 0.02 | 0.06 | 0.05 | 0.15 | 0.23 | 0.4 | 0.5 | 0.6 | 0.79 | 0.84 | 0.94 | 0.95 | 1 | 1.01 | 1.02 | 0.92 | 0.9 |  |  | 0.5716667 | 0.325 | 0.96 | 2.953846 | 3150 | 1.02 | 4 | 2 | 1 |  | x | [9 empty] | H. Lenz, Marktübersicht schallabsorbierende Anordnungen, Ruhr Universität Bochum, 1981, Seite 132 |  |  | d
2363 | Faserabsorber, Mineralfaser | Isover Mineralfaserdecken | SAP / S | Saint-Gobain Isover G+H AG Bürgermeister-Grünzweig-Straße 1 67059 Ludwigshafen / Rhein Tel: +49 (0) 621 / 501 - 0 Fax: +49 (0) 621 / 501 - 390 E-Mail: customercare@guh.saint.gobain.de Internet: http://www.isover.de | Oberflächenbeschichtung in weißer Flockenstruktur, weiß | 20 mm |  | 500 x 500 mm, 625 x 625 mm, 500 x 1000 mm, 625 x 1250 mm | 50 mm | 3,4 kg / m² | x | [5 empty] | 0.11 | 0.15 | 0.26 | 0.37 | 0.55 | 0.64 | 0.8 | 0.93 | 1 | 1.02 | 1.04 | 1 | 0.94 | 0.96 | 0.92 | 0.83 | 0.83 |  |  | 0.6783333 | 0.585 | 0.885 | 1.512821 | 1250 | 1.04 | 2 |  | 1 |  | x | [9 empty] | H. Lenz, Marktübersicht schallabsorbierende Anordnungen, Ruhr Universität Bochum, 1981, Seite 132 |  |  | d
2364 | Faserabsorber, Mineralfaser | Isover Mineralfaserdecken | SAP / S | Saint-Gobain Isover G+H AG Bürgermeister-Grünzweig-Straße 1 67059 Ludwigshafen / Rhein Tel: +49 (0) 621 / 501 - 0 Fax: +49 (0) 621 / 501 - 390 E-Mail: customercare@guh.saint.gobain.de Internet: http://www.isover.de | Oberflächenbeschichtung in weißer Flockenstruktur, weiß | 20 mm |  | 500 x 500 mm, 625 x 625 mm, 500 x 1000 mm, 625 x 1250 mm | 200 mm | 3,4 kg / m² | x | [5 empty] | 0.46 | 0.77 | 0.85 | 0.98 | 0.95 | 0.82 | 0.85 | 0.86 | 0.75 | 0.92 | 0.92 | 1.01 | 0.94 | 0.86 | 0.84 | 0.81 | 0.75 |  |  | 0.8266667 | 0.915 | 0.875 | 0.9562842 | 1600 | 1.01 | 2 |  | 1 |  | x | [9 empty] | H. Lenz, Marktübersicht schallabsorbierende Anordnungen, Ruhr Universität Bochum, 1981, Seite 132 |  |  | d
2365 | Faserabsorber, dreischichtiger Aufbau aus Mineralfaserplatten | G+H Lichtkanaldecke |  | Saint-Gobain Isover G+H AG Bürgermeister-Grünzweig-Straße 1 67059 Ludwigshafen / Rhein Tel: +49 (0) 621 / 501 - 0 Fax: +49 (0) 621 / 501 - 390 E-Mail: customercare@guh.saint.gobain.de Internet: http://www.isover.de | abgedeckt mit Kunstseidegewebe |  |  |  | 500 mm |  | x |  |  |  |  | 1 | 0.85 | 0.87 | 0.78 | 0.83 | 0.88 | 0.98 | 1 | 1.03 | 0.98 | 0.96 | 0.97 | 0.95 | 0.96 | 1 | 0.99 | 1 | 0.98 |  |  | 0.9333333 | 0.915 | 0.98 | 1.071038 | 630 | 1.03 | 2 |  | 1 |  | x | [9 empty] | H. Lenz, Marktübersicht schallabsorbierende Anordnungen, Ruhr Universität Bochum, 1981, Seite 133 |  |  | d
2366 | Faserabsorber, Mineralfaser, nicht brennbar, nicht rieselfest | Isover | Platte W, Filz 320 | Saint-Gobain Isover G+H AG Bürgermeister-Grünzweig-Straße 1 67059 Ludwigshafen / Rhein Tel: +49 (0) 621 / 501 - 0 Fax: +49 (0) 621 / 501 - 390 E-Mail: customercare@guh.saint.gobain.de Internet: http://www.isover.de |  | 40 mm |  | Platte W: 1250 x 600 mm, Dicke 40 mm Filz 320: 1200 x 10000 mm, Dicke 50 mm | 0 | ca. 20 kg / m³ | x | [5 empty] | 0.17 | 0.23 | 0.32 | 0.43 | 0.53 | 0.63 | 0.76 | 0.8 | 0.82 | 0.86 | 0.88 | 0.92 | 0.95 | 0.98 | 1 | 1.01 |  |  |  | 0.6966667 | 0.595 | 0.98 | 1.647059 | 4000 | 1.01 | 2 |  | 1 |  | x | 4 | [8 empty] | H. Lenz, Marktübersicht schallabsorbierende Anordnungen, Ruhr Universität Bochum, 1981, Seite 134 |  |  | d
2367 | Faserabsorber, Mineralfaser, nicht brennbar, nicht rieselfest | Isover | Platte W, Filz 320 | Saint-Gobain Isover G+H AG Bürgermeister-Grünzweig-Straße 1 67059 Ludwigshafen / Rhein Tel: +49 (0) 621 / 501 - 0 Fax: +49 (0) 621 / 501 - 390 E-Mail: customercare@guh.saint.gobain.de Internet: http://www.isover.de |  | 40 mm |  | Platte W: 1250 x 600 mm, Dicke 40 mm Filz 320: 1200 x 10000 mm, Dicke 50 mm | 50 mm | ca. 20 kg / m³ | x | [5 empty] | 0.25 | 0.4 | 0.58 | 0.74 | 0.81 | 0.94 | 1.03 | 1.03 | 1.02 | 1.02 | 1.04 | 1.06 | 1.08 | 1.12 | 1.16 | 1.19 |  |  |  | 0.885 | 0.885 | 1.135 | 1.282486 | 4000 | 1.19 | 2 |  | 1 |  | x | 4 | [8 empty] | H. Lenz, Marktübersicht schallabsorbierende Anordnungen, Ruhr Universität Bochum, 1981, Seite 134 |  |  | d
2368 | Faserabsorber, Mineralfaser, nicht brennbar, nicht rieselfest | Isover | Platte W, Filz 320 | Saint-Gobain Isover G+H AG Bürgermeister-Grünzweig-Straße 1 67059 Ludwigshafen / Rhein Tel: +49 (0) 621 / 501 - 0 Fax: +49 (0) 621 / 501 - 390 E-Mail: customercare@guh.saint.gobain.de Internet: http://www.isover.de |  | 60 mm |  | Platte W: 1250 x 600 mm, Dicke 60 mm Filz 320: 1200 x 10000 mm, Dicke 60 mm | 0 | ca. 20 kg / m³ | x | [5 empty] | 0.24 | 0.4 | 0.59 | 0.75 | 0.83 | 0.93 | 1.04 | 1.01 | 0.99 | 0.96 | 0.99 | 1 | 1.02 | 1.03 | 1.05 | 1.06 |  |  |  | 0.845 | 0.895 | 1.04 | 1.162011 | 4000 | 1.06 | 2 |  | 1 |  | x | 4 | [8 empty] | H. Lenz, Marktübersicht schallabsorbierende Anordnungen, Ruhr Universität Bochum, 1981, Seite 135 |  |  | d
2369 | Faserabsorber, Mineralfaser, nicht brennbar, nicht rieselfest | Isover | Platte W, Filz 320 | Saint-Gobain Isover G+H AG Bürgermeister-Grünzweig-Straße 1 67059 Ludwigshafen / Rhein Tel: +49 (0) 621 / 501 - 0 Fax: +49 (0) 621 / 501 - 390 E-Mail: customercare@guh.saint.gobain.de Internet: http://www.isover.de |  | 60 mm |  | Platte W: 1250 x 600 mm, Dicke 60 mm Filz 320: 1200 x 10000 mm, Dicke 60 mm | 50 mm | ca. 20 kg / m³ | x | [5 empty] | 0.33 | 0.5 | 0.72 | 0.95 | 0.99 | 1 | 1.04 | 1.03 | 1.02 | 1.01 | 1.01 | 1.01 | 1.01 | 1.03 | 1.06 | 1.08 |  |  |  | 0.9033333 | 0.995 | 1.045 | 1.050251 | 4000 | 1.08 | 2 |  | 1 |  | x | 4 | [8 empty] | H. Lenz, Marktübersicht schallabsorbierende Anordnungen, Ruhr Universität Bochum, 1981, Seite 135 |  |  | d
2370 | Faserabsorber, Mineralfaser, nicht brennbar, nicht rieselfest | Isover | Platte W, Filz 320 | Saint-Gobain Isover G+H AG Bürgermeister-Grünzweig-Straße 1 67059 Ludwigshafen / Rhein Tel: +49 (0) 621 / 501 - 0 Fax: +49 (0) 621 / 501 - 390 E-Mail: customercare@guh.saint.gobain.de Internet: http://www.isover.de |  | 80 mm |  | Platte W: 1250 x 600 mm, Dicke 80 mm Filz 320: 1200 x 10000 mm, Dicke 80 mm | 0 | ca. 20 kg / m³ | x | [5 empty] | 0.32 | 0.5 | 0.78 | 0.95 | 1 | 1.05 | 1.07 | 1.05 | 1.01 | 1 | 1.01 | 1.03 | 1.05 | 1.07 | 1.1 | 1.13 |  |  |  | 0.92 | 1.01 | 1.09 | 1.079208 | 4000 | 1.13 | 2 |  | 1 |  | x | 4 | [8 empty] | H. Lenz, Marktübersicht schallabsorbierende Anordnungen, Ruhr Universität Bochum, 1981, Seite 136 |  |  | d
2371 | Faserabsorber, Mineralfaser, nicht brennbar, nicht rieselfest | Isover | Platte W, Filz 320 | Saint-Gobain Isover G+H AG Bürgermeister-Grünzweig-Straße 1 67059 Ludwigshafen / Rhein Tel: +49 (0) 621 / 501 - 0 Fax: +49 (0) 621 / 501 - 390 E-Mail: customercare@guh.saint.gobain.de Internet: http://www.isover.de |  | 80 mm |  | Platte W: 1250 x 600 mm, Dicke 80 mm Filz 320: 1200 x 10000 mm, Dicke 80 mm | 50 mm | ca. 20 kg / m³ | x | [5 empty] | 0.42 | 0.63 | 0.9 | 1.12 | 1.1 | 1.09 | 1.07 | 1.04 | 1.01 | 0.99 | 1.01 | 1.04 | 1.06 | 1.07 | 1.08 | 1.08 |  |  |  | 0.9566667 | 1.095 | 1.07 | 0.9771689 | 250 | 1.12 | 2 |  | 1 |  | x | 4 | [8 empty] | H. Lenz, Marktübersicht schallabsorbierende Anordnungen, Ruhr Universität Bochum, 1981, Seite 136 |  |  | d
2372 | Faserabsorber, Mineralfaser, nicht brennbar, nicht rieselfest | Isover | Platte W, Filz 320 | Saint-Gobain Isover G+H AG Bürgermeister-Grünzweig-Straße 1 67059 Ludwigshafen / Rhein Tel: +49 (0) 621 / 501 - 0 Fax: +49 (0) 621 / 501 - 390 E-Mail: customercare@guh.saint.gobain.de Internet: http://www.isover.de |  | 80 mm |  | Platte W: 1250 x 600 mm, Dicke 80 mm Filz 320: 1200 x 10000 mm, Dicke 80 mm | 50 mm mit gelochter Gipskartonplatte abgedeckt, Lochanteil 20 % | ca. 20 kg / m³ | x | [5 empty] | 0.46 | 0.68 | 0.98 | 1.17 | 1.1 | 1.05 | 1.02 | 1 | 0.95 | 0.93 | 0.84 | 0.78 | 0.7 | 0.65 | 0.6 | 0.54 |  |  |  | 0.8033333 | 1.095 | 0.62 | 0.56621 | 250 | 1.17 | 2 |  | 1 |  | x | 4 | [8 empty] | H. Lenz, Marktübersicht schallabsorbierende Anordnungen, Ruhr Universität Bochum, 1981, Seite 136 |  |  | d
2373 | Faserabsorber, Mineralfaser, nicht brennbar, einseitig mit einem Glasvlies rieselfest beschichtet | Isover Dämmfilz | FK-KV | Saint-Gobain Isover G+H AG Bürgermeister-Grünzweig-Straße 1 67059 Ludwigshafen / Rhein Tel: +49 (0) 621 / 501 - 0 Fax: +49 (0) 621 / 501 - 390 E-Mail: customercare@guh.saint.gobain.de Internet: http://www.isover.de |  | 20 mm |  | 1200 x 10000 mm | 0 | ca. 25 kg / m³ | x | [5 empty] | 0.12 | 0.16 | 0.2 | 0.25 | 0.32 | 0.4 | 0.48 | 0.56 | 0.61 | 0.72 | 0.79 | 0.83 | 0.96 | 0.99 | 1 | 1.04 |  |  |  | 0.595 | 0.365 | 1 | 2.739726 | 4000 | 1.04 | 4 | 2 | 1 |  | x | 4 | [8 empty] | H. Lenz, Marktübersicht schallabsorbierende Anordnungen, Ruhr Universität Bochum, 1981, Seite 137 |  |  | d
2374 | Faserabsorber, Mineralfaser, nicht brennbar, einseitig mit einem Glasvlies rieselfest beschichtet | Isover Dämmfilz | FK-KV | Saint-Gobain Isover G+H AG Bürgermeister-Grünzweig-Straße 1 67059 Ludwigshafen / Rhein Tel: +49 (0) 621 / 501 - 0 Fax: +49 (0) 621 / 501 - 390 E-Mail: customercare@guh.saint.gobain.de Internet: http://www.isover.de |  | 20 mm |  | 1200 x 10000 mm | 50 mm | ca. 25 kg / m³ | x | [5 empty] | 0.18 | 0.25 | 0.36 | 0.43 | 0.52 | 0.6 | 0.71 | 0.79 | 0.84 | 0.96 | 0.96 | 0.95 | 0.95 | 0.99 | 1 | 1.08 |  |  |  | 0.7183333 | 0.57 | 1.015 | 1.780702 | 4000 | 1.08 | 2 |  | 1 |  | x | 4 | [8 empty] | H. Lenz, Marktübersicht schallabsorbierende Anordnungen, Ruhr Universität Bochum, 1981, Seite 137 |  |  | d
2375 | Faserabsorber auf Holzpaneelen, verschiedene Holzpaneelbretter der Stärken 14 mm und 19 mm, Mineralfaserplatten 20 mm (Dichte 130 kg / m³), Aufbau: 85 mm bis 94 mm breite Paneelbretter mit Fugenabständen zwischen 10 mm und 25 mm, darauf Mineralfaser, frei | Holzpaneeldecke |  | Saint-Gobain Isover G+H AG Bürgermeister-Grünzweig-Straße 1 67059 Ludwigshafen / Rhein Tel: +49 (0) 621 / 501 - 0 Fax: +49 (0) 621 / 501 - 390 E-Mail: customercare@guh.saint.gobain.de Internet: http://www.isover.de |  | 14 mm und 19 mm Holzpaneelbrett, 20 mm Mineralfaserplatte |  | bis 6000 mm Paneellänge | 275 mm | 8-14 kg / m² | x |  |  |  |  | 0.29 | 0.51 | 0.49 | 0.61 | 0.6 | 0.6 | 0.65 | 0.54 | 0.46 | 0.5 | 0.46 | 0.37 | 0.34 | 0.25 | 0.27 | 0.24 | 0.31 | 0.24 | 0.37 |  | 0.445 | 0.57 | 0.28 | 0.4912281 | 400 | 0.65 | 2 |  | 3 | 1 | x | [9 empty] | H. Lenz, Marktübersicht schallabsorbierende Anordnungen, Ruhr Universität Bochum, 1981, Seite 138 |  |  | d
2376 | Faserabsorber auf Lochblech, Stahlblech, 0,56 mm dick, Isover Mineralfaserplatten, Aufbau: Kassetten mit Lochdurchmessern von 2,6 mm, Lochanteil ca. 20%, darauf aufgelegte Mineralfaserplatten 20 mm dick mit Flächengewicht von 0,7 kg / m² | Metallkassettendecke | System GEMA | Saint-Gobain Isover G+H AG Bürgermeister-Grünzweig-Straße 1 67059 Ludwigshafen / Rhein Tel: +49 (0) 621 / 501 - 0 Fax: +49 (0) 621 / 501 - 390 E-Mail: customercare@guh.saint.gobain.de Internet: http://www.isover.de |  | ca. 20,5 mm |  | 625 x625 mm | 300 mm | 5,3 - 6,8 kg / m² | x |  |  |  |  | 0.38 | 0.32 | 0.55 | 0.66 | 0.72 | 0.74 | 0.81 | 0.72 | 0.67 | 0.8 | 0.91 | 0.89 | 0.91 | 0.93 | 0.99 | 1.03 | 0.97 |  |  |  | 0.7616667 | 0.72 | 0.95 | 1.319444 | 3150 | 1.03 | 2 |  | 5 | 1 | x | [9 empty] | H. Lenz, Marktübersicht schallabsorbierende Anordnungen, Ruhr Universität Bochum, 1981, Seite 139 |  |  | d
2377 | Faserabsorber auf Lochplatte, faserarmierter Spezialgips, Isover-Mineralfaser 0,57 kg / m², Lochanteil 15,9 % | Gipskassettendecke | Akustikplatte XAN | Saint-Gobain Isover G+H AG Bürgermeister-Grünzweig-Straße 1 67059 Ludwigshafen / Rhein Tel: +49 (0) 621 / 501 - 0 Fax: +49 (0) 621 / 501 - 390 E-Mail: customercare@guh.saint.gobain.de Internet: http://www.isover.de |  | 30mm |  | 625 x625 mm | 80 mm | ca. 15 - 25 kg / m² | x |  |  |  |  | 0.1 | 0.14 | 0.2 | 0.27 | 0.43 | 0.63 | 0.85 | 0.94 | 0.98 | 0.93 | 0.8 | 0.69 | 0.64 | 0.66 | 0.72 | 0.57 | 0.5 | 0.52 |  |  | 0.5783333 | 0.685 | 0.58 | 0.8467153 | 630 | 0.98 | 2 |  | 2 | 1 | x | [9 empty] | H. Lenz, Marktübersicht schallabsorbierende Anordnungen, Ruhr Universität Bochum, 1981, Seite 140 |  |  | d
2378 | Faserabsorber auf Lochplatte, faserarmierter Spezialgips, Isover-Mineralfaser 0,57 kg / m², Lochanteil 15,9 % | Gipskassettendecke | Akustikplatte XAN | Saint-Gobain Isover G+H AG Bürgermeister-Grünzweig-Straße 1 67059 Ludwigshafen / Rhein Tel: +49 (0) 621 / 501 - 0 Fax: +49 (0) 621 / 501 - 390 E-Mail: customercare@guh.saint.gobain.de Internet: http://www.isover.de |  | 30mm |  | 625 x625 mm | 170 mm | ca. 15 - 25 kg / m² | x |  |  |  |  | 0.4 | 0.33 | 0.5 | 0.6 | 0.73 | 0.88 | 0.93 | 0.84 | 0.85 | 0.78 | 0.69 | 0.77 | 0.74 | 0.66 | 0.64 | 0.5 | 0.36 | 0.39 |  |  | 0.6016667 | 0.785 | 0.51 | 0.6496815 | 400 | 0.93 | 2 |  | 2 | 1 | x | [9 empty] | H. Lenz, Marktübersicht schallabsorbierende Anordnungen, Ruhr Universität Bochum, 1981, Seite 140 |  |  | d
2379 | Faserabsorber auf Lochplatte, faserarmierter Spezialgips, Isover-Mineralfaser 0,57 kg / m², Lochanteil 15,9 % | Gipskassettendecke | Akustikplatte XAN | Saint-Gobain Isover G+H AG Bürgermeister-Grünzweig-Straße 1 67059 Ludwigshafen / Rhein Tel: +49 (0) 621 / 501 - 0 Fax: +49 (0) 621 / 501 - 390 E-Mail: customercare@guh.saint.gobain.de Internet: http://www.isover.de |  | 30mm |  | 625 x625 mm | 350 mm | ca. 15 - 25 kg / m² | x |  |  |  |  | 0.51 | 0.7 | 0.8 | 0.95 | 0.82 | 0.86 | 0.8 | 0.67 | 0.7 | 0.78 | 0.77 | 0.79 | 0.78 | 0.73 | 0.72 | 0.59 | 0.49 | 0.5 |  |  | 0.6966667 | 0.745 | 0.61 | 0.8187919 | 200 | 0.95 | 2 |  | 2 | 1 | x | [9 empty] | H. Lenz, Marktübersicht schallabsorbierende Anordnungen, Ruhr Universität Bochum, 1981, Seite 140 |  |  | d
2380 | Faserabsorber auf geschlitztem Träger, Aluminium, 0,23 mm dick, Isover-Mineralfaserplatten, 50 mm breite Lamellen mit Fugenbreite 12,5 mm, darauf Mineralfaserplatten 20 mm dick | Lamellen-Decke |  | Saint-Gobain Isover G+H AG Bürgermeister-Grünzweig-Straße 1 67059 Ludwigshafen / Rhein Tel: +49 (0) 621 / 501 - 0 Fax: +49 (0) 621 / 501 - 390 E-Mail: customercare@guh.saint.gobain.de Internet: http://www.isover.de |  | ca. 20 mm |  | Rollen zu 750 m | 170 mm | ca. 4 - 5,6 kg / m² | x |  |  |  |  | 0.18 | 0.42 | 0.52 | 0.73 | 0.85 | 0.96 | 1.04 | 1 | 1.02 | 0.92 | 0.88 | 0.86 | 0.92 | 0.87 | 0.77 | 0.68 | 0.62 | 0.6 |  |  | 0.7733333 | 0.925 | 0.745 | 0.8054054 | 400 | 1.04 | 2 |  | 5 | 1 | x | [9 empty] | H. Lenz, Marktübersicht schallabsorbierende Anordnungen, Ruhr Universität Bochum, 1981, Seite 141 |  |  | d
2381 | Faserabsorber auf geschlitztem Träger, Aluminium, 0,23 mm dick, Isover-Mineralfaserplatten, 50 mm breite Lamellen mit Fugenbreite 12,5 mm, darauf Mineralfaserplatten 20 mm dick | Lamellen-Decke |  | Saint-Gobain Isover G+H AG Bürgermeister-Grünzweig-Straße 1 67059 Ludwigshafen / Rhein Tel: +49 (0) 621 / 501 - 0 Fax: +49 (0) 621 / 501 - 390 E-Mail: customercare@guh.saint.gobain.de Internet: http://www.isover.de |  | ca. 20 mm |  | Rollen zu 750 m | 350 mm | ca. 4 - 5,6 kg / m² | x |  |  |  |  | 0.47 | 0.84 | 0.82 | 0.78 | 0.97 | 0.87 | 0.82 | 0.76 | 0.83 | 0.92 | 0.88 | 0.86 | 0.9 | 0.87 | 0.81 | 0.69 | 0.68 | 0.66 |  |  | 0.8333333 | 0.865 | 0.775 | 0.8959538 | 250 | 0.97 | 2 |  | 5 | 1 | x | [9 empty] | H. Lenz, Marktübersicht schallabsorbierende Anordnungen, Ruhr Universität Bochum, 1981, Seite 141 |  |  | d
2382 | Faserabsorber auf geschlitztem Träger, Aluminium, 0,23 mm dick, Isover-Mineralfaserplatten, 50 mm breite Lamellen mit Fugenbreite 12,5 mm, darauf Mineralfaserplatten 20 mm dick | Lamellen-Decke |  | Saint-Gobain Isover G+H AG Bürgermeister-Grünzweig-Straße 1 67059 Ludwigshafen / Rhein Tel: +49 (0) 621 / 501 - 0 Fax: +49 (0) 621 / 501 - 390 E-Mail: customercare@guh.saint.gobain.de Internet: http://www.isover.de |  | ca. 20 mm |  | Rollen zu 750 m | 500 mm | ca. 4 - 5,6 kg / m² | x |  |  |  |  | 0.74 | 0.94 | 0.82 | 0.7 | 0.82 | 0.7 | 0.6 | 0.8 | 0.87 | 0.93 | 0.97 | 0.94 | 0.94 | 0.93 | 0.81 | 0.68 | 0.65 | 0.63 |  |  | 0.8516667 | 0.81 | 0.79 | 0.9753086 | 1000 | 0.97 | 2 |  | 5 | 1 | x | [9 empty] | H. Lenz, Marktübersicht schallabsorbierende Anordnungen, Ruhr Universität Bochum, 1981, Seite 141 |  |  | d
2383 | Faserabsorber, Glaswolle einseitig mit schwarzem Glasvlies kaschiert, nichtbrennbar, Baustoffklasse A2, als schallschluckende Hinterfüllung für gelochte und geschlitzte Verkleidungsplatten an Wand und Decke | Schallschluckplatte | Isover-Akustic SSP2 | Saint-Gobain Isover G+H AG Bürgermeister-Grünzweig-Straße 1 67059 Ludwigshafen / Rhein Tel: +49 (0) 621 / 501 - 0 Fax: +49 (0) 621 / 501 - 390 E-Mail: customercare@guh.saint.gobain.de Internet: http://www.isover.de |  | 20 mm |  | 600 x 1250 mm | 0 | [7 empty] | 0.08 |  |  | 0.21 |  |  | 0.54 |  |  | 0.73 |  |  | 0.9 |  |  | 0.92 |  |  |  | 0.5633333 | 0.375 | 0.91 | 2.426667 | 4000 | 0.92 | 2 |  | 1 |  | x | 4 | [8 empty] | Herstellerangabe: www.isover.de |  |  | d
2384 | Faserabsorber, Glaswolle einseitig mit schwarzem Glasvlies kaschiert, nichtbrennbar, Baustoffklasse A2, als schallschluckende Hinterfüllung für gelochte und geschlitzte Verkleidungsplatten an Wand und Decke | Schallschluckplatte | Isover-Akustic SSP2 | Saint-Gobain Isover G+H AG Bürgermeister-Grünzweig-Straße 1 67059 Ludwigshafen / Rhein Tel: +49 (0) 621 / 501 - 0 Fax: +49 (0) 621 / 501 - 390 E-Mail: customercare@guh.saint.gobain.de Internet: http://www.isover.de |  | 30 mm |  | 600 x 1250 mm | 0 | [7 empty] | 0.15 |  |  | 0.39 |  |  | 0.67 |  |  | 0.85 |  |  | 1 |  |  | 0.97 |  |  |  | 0.6716667 | 0.53 | 0.985 | 1.858491 | 2000 | 1 | 2 |  | 1 |  | x | 4 | [8 empty] | Herstellerangabe: www.isover.de |  |  | d
2385 | Faserabsorber, Glaswolle einseitig mit schwarzem Glasvlies kaschiert, nichtbrennbar, Baustoffklasse A2, als schallschluckende Hinterfüllung für gelochte und geschlitzte Verkleidungsplatten an Wand und Decke | Schallschluckplatte | Isover-Akustic SSP2 | Saint-Gobain Isover G+H AG Bürgermeister-Grünzweig-Straße 1 67059 Ludwigshafen / Rhein Tel: +49 (0) 621 / 501 - 0 Fax: +49 (0) 621 / 501 - 390 E-Mail: customercare@guh.saint.gobain.de Internet: http://www.isover.de |  | 40 mm |  | 600 x 1250 mm | 0 | [7 empty] | 0.22 |  |  | 0.49 |  |  | 0.79 |  |  | 0.94 |  |  | 1.04 |  |  | 1.02 |  |  |  | 0.75 | 0.64 | 1.03 | 1.609375 | 2000 | 1.04 | 2 |  | 1 |  | x | 4 | [8 empty] | Herstellerangabe: www.isover.de |  |  | d
2386 | Faserabsorber, Glaswolle einseitig mit schwarzem Glasvlies kaschiert, nichtbrennbar, Baustoffklasse A2, als schallschluckende Hinterfüllung für gelochte und geschlitzte Verkleidungsplatten an Wand und Decke | Schallschluckplatte | Isover-Akustic SSP2 | Saint-Gobain Isover G+H AG Bürgermeister-Grünzweig-Straße 1 67059 Ludwigshafen / Rhein Tel: +49 (0) 621 / 501 - 0 Fax: +49 (0) 621 / 501 - 390 E-Mail: customercare@guh.saint.gobain.de Internet: http://www.isover.de |  | 50 mm |  | 600 x 1250 mm | 0 | [7 empty] | 0.23 |  |  | 0.57 |  |  | 0.94 |  |  | 1.02 |  |  | 1.02 |  |  | 1.08 |  |  |  | 0.81 | 0.755 | 1.05 | 1.390728 | 4000 | 1.08 | 2 |  | 1 |  | x | 4 | [8 empty] | Herstellerangabe: www.isover.de |  |  | d
2387 | Akustikputz, Dicke ca. 8mm, nicht brennbar A1 (DIN 4102) |  |  | Saint-Gobain Isover G+H AG Bürgermeister-Grünzweig-Straße 1 67059 Ludwigshafen / Rhein Tel: +49 (0) 621 / 501 - 0 Fax: +49 (0) 621 / 501 - 390 E-Mail: customercare@guh.saint.gobain.de Internet: http://www.isover.de |  | ca. 8 mm |  |  |  | 3,5 kg / m² / cm | [6 empty] | 0.01 |  |  | 0.09 |  |  | 0.15 |  |  | 0.25 |  |  | 0.45 |  |  | 0.66 |  |  |  | 0.2683333 | 0.12 | 0.555 | 4.625 | 4000 | 0.66 | 4 |  | 2 |  | x | 4 | [8 empty] | Herstellerangabe im Internet unter www.scherff.de |  |  | d
2388 | Akustikputz, Dicke ca. 10mm, Oberfläche geplattet (für Wände), nicht brennbar A1 (DIN 4102) |  |  | Scherff GmbH Co.KG Binnerheide 30 D 58239 Schwerte Tel. 02304 / 941310 Fax 02304 / 9413125 E-Mail: produkte@scherff.de Internet: http://www.scherff.de | Oberfläche geplattet (für Wände) | ca. 10 mm |  |  |  | 3,5 kg / m² / cm | [6 empty] | 0.37 |  |  | 0.26 |  |  | 0.32 |  |  | 0.66 |  |  | 0.74 |  |  | 0.89 |  |  |  | 0.54 | 0.29 | 0.815 | 2.810345 | 4000 | 0.89 | 4 |  | 2 |  | x | 4 | [8 empty] | Herstellerangabe im Internet unter www.scherff.de |  |  | d
2389 | Akustikputz, Dicke ca. 12mm, nicht brennbar A1 (DIN 4102) |  |  | Scherff GmbH Co.KG Binnerheide 30 D 58239 Schwerte Tel. 02304 / 941310 Fax 02304 / 9413125 E-Mail: produkte@scherff.de Internet: http://www.scherff.de |  | ca. 12 mm |  |  |  | 3,5 kg / m² / cm | [6 empty] | 0.04 |  |  | 0.15 |  |  | 0.26 |  |  | 0.41 |  |  | 0.69 |  |  | 0.84 |  |  |  | 0.3983333 | 0.205 | 0.765 | 3.731707 | 4000 | 0.84 | 4 |  | 2 |  | x | 4 | [8 empty] | Herstellerangabe im Internet unter www.scherff.de |  |  | d
2390 | Akustikputz, Dicke ca. 20mm, nicht brennbar A1 (DIN 4102) |  |  | Scherff GmbH Co.KG Binnerheide 30 D 58239 Schwerte Tel. 02304 / 941310 Fax 02304 / 9413125 E-Mail: produkte@scherff.de Internet: http://www.scherff.de |  | ca. 20 mm |  |  |  | 3,5 kg / m² / cm | [6 empty] | 0.05 |  |  | 0.18 |  |  | 0.34 |  |  | 0.66 |  |  | 0.92 |  |  | 0.79 |  |  |  | 0.49 | 0.26 | 0.855 | 3.288462 | 2000 | 0.92 | 3 |  | 2 |  | x | 4 | [8 empty] | Herstellerangabe im Internet unter www.scherff.de |  |  | d
2391 | Akustikputz, Dicke ca. 25mm, nicht brennbar A1 (DIN 4102) |  |  | Scherff GmbH Co.KG Binnerheide 30 D 58239 Schwerte Tel. 02304 / 941310 Fax 02304 / 9413125 E-Mail: produkte@scherff.de Internet: http://www.scherff.de |  | ca. 25 mm |  |  |  | 3,5 kg / m² / cm | [6 empty] | 0.17 |  |  | 0.36 |  |  | 0.66 |  |  | 0.65 |  |  | 0.62 |  |  | 0.68 |  |  |  | 0.5233333 | 0.51 | 0.65 | 1.27451 | 4000 | 0.68 | 2 |  | 2 |  | x | 4 | [8 empty] | Herstellerangabe im Internet unter www.scherff.de |  |  | d
2392 | Faserabsorber, verformte, verdichtete, organische Fasern, poröser Gewebeüberzug, rieselfest, selbstverlöschend | Idikell | Typ B 202 | Scherff GmbH Co.KG Binnerheide 30 D 58239 Schwerte Tel. 02304 / 941310 Fax 02304 / 9413125 E-Mail: produkte@scherff.de Internet: http://www.scherff.de | poröser Gewebeüberzug | 45 mm |  | 600 x 600 x 45 mm | 10 mm absorbierende Zwischenlage | ca. 1,2 kg / m², mit absorbierender Zwischenlage Dichte 50 kg / m³ | x |  |  |  |  | 0.15 | 0.18 | 0.25 | 0.44 | 0.68 | 0.75 | 0.86 | 0.98 | 0.97 | 0.9 | 0.8 | 0.82 | 0.8 | 0.74 | 0.8 | 0.73 | 0.78 | 0.73 |  |  | 0.6933333 | 0.83 | 0.76 | 0.9156627 | 500 | 0.98 | 2 |  | 1 |  | x | 4 | [8 empty] | H. Lenz, Marktübersicht schallabsorbierende Anordnungen, Ruhr Universität Bochum, 1981, Seite 175 |  |  | d
2393 | Faserabsorber, verformte, verdichtete, organische Fasern, poröser Gewebeüberzug, rieselfest, selbstverlöschend | Idikell | Typ B 202 | Siegfried Keller AG Industriestr. 45 CH-8304 Wallisellen Tel: +41 01 / 839 6611 Fax: +41 01 / 839 6850 E-mail: info@siegfried-keller.ch http://www.siegfried-keller.ch | poröser Gewebeüberzug | 45 mm |  | 600 x 600 x 45 mm | 20 mm absorbierende Zwischenlage | ca. 1,2 kg / m², mit absorbierender Zwischenlage Dichte 50 kg / m³ | x |  |  |  |  | 0.09 | 0.26 | 0.33 | 0.5 | 0.75 | 0.85 | 0.95 | 1.06 | 0.99 | 0.9 | 0.8 | 0.82 | 0.76 | 0.74 | 0.8 | 0.73 | 0.76 | 0.72 |  |  | 0.7283333 | 0.905 | 0.75 | 0.8287293 | 500 | 1.06 | 2 |  | 1 |  | x | 4 | [8 empty] | H. Lenz, Marktübersicht schallabsorbierende Anordnungen, Ruhr Universität Bochum, 1981, Seite 175 |  |  | d
2394 | Faserabsorber, verformte, verdichtete, organische Fasern, poröser Gewebeüberzug, rieselfest, selbstverlöschend | Idikell | Typ B 202 | Siegfried Keller AG Industriestr. 45 CH-8304 Wallisellen Tel: +41 01 / 839 6611 Fax: +41 01 / 839 6850 E-mail: info@siegfried-keller.ch http://www.siegfried-keller.ch | poröser Gewebeüberzug | 45 mm |  | 600 x 600 x 45 mm | 60 mm absorbierende Zwischenlage | ca. 1,2 kg / m², mit absorbierender Zwischenlage Dichte 50 kg / m³ | x |  |  |  |  | 0.27 | 0.5 | 0.66 | 1.01 | 0.95 | 0.91 | 1.03 | 0.98 | 0.97 | 0.9 | 0.8 | 0.82 | 0.8 | 0.83 | 0.8 | 0.73 | 0.78 | 0.73 |  |  | 0.8066667 | 0.965 | 0.805 | 0.8341969 | 400 | 1.03 | 2 |  | 1 |  | x | 4 | [8 empty] | H. Lenz, Marktübersicht schallabsorbierende Anordnungen, Ruhr Universität Bochum, 1981, Seite 175 |  |  | d
2395 | Faserabsorber, verformte, verdichtete, organische Fasern, poröser Gewebeüberzug, rieselfest, selbstverlöschend | Idikell | Typ B 201 | Siegfried Keller AG Industriestr. 45 CH-8304 Wallisellen Tel: +41 01 / 839 6611 Fax: +41 01 / 839 6850 E-mail: info@siegfried-keller.ch http://www.siegfried-keller.ch | poröser Gewebeüberzug | 45 mm |  | 600 x 600 x 45 mm | 0, ohne absorbierende Zwischenlage | ca. 1,2 kg / m² | x |  |  |  |  | 0.02 | 0.03 | 0.1 | 0.09 | 0.13 | 0.23 | 0.32 | 0.43 | 0.55 | 0.65 | 0.7 | 0.72 | 0.68 | 0.72 | 0.75 | 0.72 | 0.67 | 0.66 |  |  | 0.4466667 | 0.28 | 0.695 | 2.482143 | 2500 | 0.75 | 4 | 2 | 1 |  | x | 4 | [8 empty] | H. Lenz, Marktübersicht schallabsorbierende Anordnungen, Ruhr Universität Bochum, 1981, Seite 176 |  |  | d
2396 | Faserabsorber, verformte, verdichtete, organische Fasern, poröser Gewebeüberzug, rieselfest, selbstverlöschend | Idikell | Typ B 201 | Siegfried Keller AG Industriestr. 45 CH-8304 Wallisellen Tel: +41 01 / 839 6611 Fax: +41 01 / 839 6850 E-mail: info@siegfried-keller.ch http://www.siegfried-keller.ch | poröser Gewebeüberzug | 45 mm |  | 600 x 600 x 45 mm | 100 mm, ohne absorbierende Zwischenlage | ca. 1,2 kg / m² | x |  |  |  |  | 0.06 | 0.08 | 0.07 | 0.24 | 0.25 | 0.4 | 0.77 | 0.81 | 0.86 | 0.8 | 0.67 | 0.66 | 0.62 | 0.63 | 0.66 | 0.72 | 0.77 | 0.76 |  |  | 0.535 | 0.53 | 0.7 | 1.320755 | 630 | 0.86 | 2 |  | 1 |  | x | 4 | [8 empty] | H. Lenz, Marktübersicht schallabsorbierende Anordnungen, Ruhr Universität Bochum, 1981, Seite 176 |  |  | d
2397 | Faserabsorber, verformte, verdichtete, organische Fasern, poröser Gewebeüberzug, rieselfest, selbstverlöschend | Idikell | Typ B 201 | Siegfried Keller AG Industriestr. 45 CH-8304 Wallisellen Tel: +41 01 / 839 6611 Fax: +41 01 / 839 6850 E-mail: info@siegfried-keller.ch http://www.siegfried-keller.ch | poröser Gewebeüberzug | 45 mm |  | 600 x 600 x 45 mm | 300 mm, ohne absorbierende Zwischenlage | ca. 1,2 kg / m² | x |  |  |  |  | 0.4 | 0.47 | 0.42 | 0.66 | 0.8 | 0.65 | 0.66 | 0.56 | 0.6 | 0.62 | 0.64 | 0.63 | 0.7 | 0.75 | 0.8 | 0.77 | 0.63 | 0.6 |  |  | 0.6416667 | 0.68 | 0.69 | 1.014706 | 250 | 0.8 | 2 |  | 1 |  | x | 4 | [8 empty] | H. Lenz, Marktübersicht schallabsorbierende Anordnungen, Ruhr Universität Bochum, 1981, Seite 176 |  |  | d
2398 | Faserabsorber, verformte, verdichtete, organische Fasern, poröser Gewebeüberzug, rieselfest, selbstverlöschend | Idikell | Typ B 202 | Siegfried Keller AG Industriestr. 45 CH-8304 Wallisellen Tel: +41 01 / 839 6611 Fax: +41 01 / 839 6850 E-mail: info@siegfried-keller.ch http://www.siegfried-keller.ch | poröser Gewebeüberzug | 60 mm |  | 600 x 1200 x 60 mm | 100 mm Abstand und 10 mm absorbierende Zwischenlage | ca. 1,2 kg / m², mit absorbierender Zwischenlage Dichte 50 kg / m³ | x |  |  |  |  | 0.13 | 0.2 | 0.27 | 0.58 | 0.62 | 0.83 | 1 | 1.07 | 1 | 0.9 | 0.8 | 0.87 | 0.8 | 0.82 | 0.93 | 0.88 | 0.9 | 0.92 |  |  | 0.735 | 0.845 | 0.86 | 1.017751 | 500 | 1.07 | 2 |  | 1 |  | x | 4 | [8 empty] | H. Lenz, Marktübersicht schallabsorbierende Anordnungen, Ruhr Universität Bochum, 1981, Seite 177 |  |  | d
2399 | Faserabsorber, verformte, verdichtete, organische Fasern, poröser Gewebeüberzug, rieselfest, selbstverlöschend | Idikell | Typ B 202 | Siegfried Keller AG Industriestr. 45 CH-8304 Wallisellen Tel: +41 01 / 839 6611 Fax: +41 01 / 839 6850 E-mail: info@siegfried-keller.ch http://www.siegfried-keller.ch | poröser Gewebeüberzug | 60 mm |  | 600 x 1200 x 60 mm | 100 mm Abstand und 20 mm absorbierende Zwischenlage | ca. 1,2 kg / m², mit absorbierender Zwischenlage Dichte 50 kg / m³ | x |  |  |  |  | 0.07 | 0.09 | 0.21 | 0.45 | 0.59 | 0.78 | 0.9 | 1 | 0.99 | 0.9 | 0.79 | 0.76 | 0.8 | 0.77 | 0.81 | 0.77 | 0.77 | 0.77 |  |  | 0.6683333 | 0.795 | 0.77 | 0.9685535 | 500 | 1 | 2 |  | 1 |  | x | 4 | [8 empty] | H. Lenz, Marktübersicht schallabsorbierende Anordnungen, Ruhr Universität Bochum, 1981, Seite 177 |  |  | d
2400 | Faserabsorber, verformte, verdichtete, organische Fasern, poröser Gewebeüberzug, rieselfest, selbstverlöschend | Idikell | Typ B 202 | Siegfried Keller AG Industriestr. 45 CH-8304 Wallisellen Tel: +41 01 / 839 6611 Fax: +41 01 / 839 6850 E-mail: info@siegfried-keller.ch http://www.siegfried-keller.ch | poröser Gewebeüberzug | 60 mm |  | 600 x 1200 x 60 mm | 100 mm Abstand und 60 mm absorbierende Zwischenlage | ca. 1,2 kg / m², mit absorbierender Zwischenlage Dichte 50 kg / m³ | x |  |  |  |  | 0.4 | 0.7 | 0.86 | 1.06 | 1.18 | 1.24 | 1.1 | 1.07 | 0.97 | 0.81 | 0.8 | 0.81 | 0.8 | 0.78 | 0.81 | 0.78 | 0.78 | 0.78 |  |  | 0.885 | 1.125 | 0.78 | 0.6933333 | 315 | 1.24 | 2 |  | 1 |  | x | 4 | [8 empty] | H. Lenz, Marktübersicht schallabsorbierende Anordnungen, Ruhr Universität Bochum, 1981, Seite 177 |  |  | d
2401 | Faserabsorber, verformte, verdichtete, organische Fasern, poröser Gewebeüberzug, rieselfest, selbstverlöschend | Idikell | Typ B 202 | Siegfried Keller AG Industriestr. 45 CH-8304 Wallisellen Tel: +41 01 / 839 6611 Fax: +41 01 / 839 6850 E-mail: info@siegfried-keller.ch http://www.siegfried-keller.ch | poröser Gewebeüberzug | 60 mm |  | 600 x 1200 x 60 mm | 0, ohne absorbierende Zwischenlage | ca. 1,2 kg / m² | x |  |  |  |  | 0.08 | 0.08 | 0.18 | 0.19 | 0.23 | 0.37 | 0.47 | 0.59 | 0.63 | 0.67 | 0.62 | 0.59 | 0.62 | 0.68 | 0.65 | 0.75 | 0.69 | 0.63 |  |  | 0.4816667 | 0.41 | 0.685 | 1.670732 | 3150 | 0.75 | 2 |  | 1 |  | x | 4 | [8 empty] | H. Lenz, Marktübersicht schallabsorbierende Anordnungen, Ruhr Universität Bochum, 1981, Seite 178 |  |  | d
2402 | Faserabsorber, verformte, verdichtete, organische Fasern, poröser Gewebeüberzug, rieselfest, selbstverlöschend | Idikell | Typ B 202 | Siegfried Keller AG Industriestr. 45 CH-8304 Wallisellen Tel: +41 01 / 839 6611 Fax: +41 01 / 839 6850 E-mail: info@siegfried-keller.ch http://www.siegfried-keller.ch | poröser Gewebeüberzug | 60 mm |  | 600 x 1200 x 60 mm | 100 mm, ohne absorbierende Zwischenlage | ca. 1,2 kg / m² | x |  |  |  |  | 0.1 | 0.14 | 0.21 | 0.34 | 0.42 | 0.6 | 0.8 | 0.83 | 0.81 | 0.83 | 0.77 | 0.7 | 0.7 | 0.66 | 0.7 | 0.76 | 0.76 | 0.66 |  |  | 0.5966667 | 0.625 | 0.71 | 1.136 | 500 | 0.83 | 2 |  | 1 |  | x | 4 | [8 empty] | H. Lenz, Marktübersicht schallabsorbierende Anordnungen, Ruhr Universität Bochum, 1981, Seite 178 |  |  | d
2403 | Faserabsorber, verformte, verdichtete, organische Fasern, poröser Gewebeüberzug, rieselfest, selbstverlöschend | Idikell | Typ B 202 | Siegfried Keller AG Industriestr. 45 CH-8304 Wallisellen Tel: +41 01 / 839 6611 Fax: +41 01 / 839 6850 E-mail: info@siegfried-keller.ch http://www.siegfried-keller.ch | poröser Gewebeüberzug | 60 mm |  | 600 x 1200 x 60 mm | 300 mm, ohne absorbierende Zwischenlage | ca. 1,2 kg / m² | x |  |  |  |  | 0.4 | 0.53 | 0.6 | 0.8 | 0.74 | 0.74 | 0.8 | 0.63 | 0.6 | 0.72 | 0.66 | 0.72 | 0.78 | 0.74 | 0.8 | 0.79 | 0.79 | 0.9 |  |  | 0.6816667 | 0.685 | 0.765 | 1.116788 | 5000 | 0.9 | 2 |  | 1 |  | x | 4 | [8 empty] | H. Lenz, Marktübersicht schallabsorbierende Anordnungen, Ruhr Universität Bochum, 1981, Seite 178 |  |  | d
2404 | Faserabsorber, verformte, verdichtete, organische Fasern, poröser Gewebeüberzug, rieselfest, wahlweise selbstverlöschend - schwer entflammbar | Idikell | Typ B 208 | Siegfried Keller AG Industriestr. 45 CH-8304 Wallisellen Tel: +41 01 / 839 6611 Fax: +41 01 / 839 6850 E-mail: info@siegfried-keller.ch http://www.siegfried-keller.ch | poröser Gewebeüberzug | 75 mm |  | 600 x 1200 x 75 mm | 100 mm Abstand und 10 mm absorbierende Zwischenlage | ca. 1 kg / m², mit absorbierender Zwischenlage Dichte 50 kg / m³ | x |  |  |  |  | 0.12 | 0.17 | 0.23 | 0.54 | 0.61 | 0.81 | 1.01 | 1.06 | 0.95 | 0.8 | 0.8 | 0.85 | 0.79 | 0.81 | 0.9 | 0.87 | 0.87 | 0.9 |  |  | 0.72 | 0.835 | 0.84 | 1.005988 | 500 | 1.06 | 2 |  | 1 |  | x | 4 | [8 empty] | H. Lenz, Marktübersicht schallabsorbierende Anordnungen, Ruhr Universität Bochum, 1981, Seite 179 |  |  | d
2405 | Faserabsorber, verformte, verdichtete, organische Fasern, poröser Gewebeüberzug, rieselfest, wahlweise selbstverlöschend - schwer entflammbar | Idikell | Typ B 208 | Siegfried Keller AG Industriestr. 45 CH-8304 Wallisellen Tel: +41 01 / 839 6611 Fax: +41 01 / 839 6850 E-mail: info@siegfried-keller.ch http://www.siegfried-keller.ch | poröser Gewebeüberzug | 75 mm |  | 600 x 1200 x 75 mm | 100 mm Abstand und 20 mm absorbierende Zwischenlage | ca. 1 kg / m², mit absorbierender Zwischenlage Dichte 50 kg / m³ | x |  |  |  |  | 0.05 | 0.08 | 0.2 | 0.45 | 0.55 | 0.75 | 0.93 | 0.98 | 0.98 | 0.87 | 0.8 | 0.72 | 0.78 | 0.75 | 0.79 | 0.74 | 0.74 | 0.73 |  |  | 0.65 | 0.765 | 0.745 | 0.9738562 | 500 | 0.98 | 2 |  | 1 |  | x | 4 | [8 empty] | H. Lenz, Marktübersicht schallabsorbierende Anordnungen, Ruhr Universität Bochum, 1981, Seite 179 |  |  | d
2406 | Faserabsorber, verformte, verdichtete, organische Fasern, poröser Gewebeüberzug, rieselfest, wahlweise selbstverlöschend - schwer entflammbar | Idikell | Typ B 208 | Siegfried Keller AG Industriestr. 45 CH-8304 Wallisellen Tel: +41 01 / 839 6611 Fax: +41 01 / 839 6850 E-mail: info@siegfried-keller.ch http://www.siegfried-keller.ch | poröser Gewebeüberzug | 75 mm |  | 600 x 1200 x 75 mm | 100 mm Abstand und 60 mm absorbierende Zwischenlage | ca. 1 kg / m², mit absorbierender Zwischenlage Dichte 50 kg / m³ | x |  |  |  |  | 0.4 | 0.67 | 0.88 | 1.07 | 1.15 | 1.23 | 1.1 | 1.07 | 0.95 | 0.8 | 0.8 | 0.8 | 0.79 | 0.81 | 0.9 | 0.87 | 0.74 | 0.73 |  |  | 0.8733333 | 1.11 | 0.775 | 0.6981982 | 315 | 1.23 | 2 |  | 1 |  | x | 4 | [8 empty] | H. Lenz, Marktübersicht schallabsorbierende Anordnungen, Ruhr Universität Bochum, 1981, Seite 179 |  |  | d
2407 | Faserabsorber, verformte, verdichtete, organische Fasern, poröser Gewebeüberzug, rieselfest, wahlweise selbstverlöschend - schwer entflammbar | Idikell | Typ B 208 | Siegfried Keller AG Industriestr. 45 CH-8304 Wallisellen Tel: +41 01 / 839 6611 Fax: +41 01 / 839 6850 E-mail: info@siegfried-keller.ch http://www.siegfried-keller.ch | poröser Gewebeüberzug | 75 mm |  | 600 x 1200 x 75 mm | 0, ohne absorbierende Zwischenlage | ca. 1 kg / m² | x |  |  |  |  | 0.06 | 0.07 | 0.18 | 0.19 | 0.22 | 0.35 | 0.46 | 0.58 | 0.62 | 0.66 | 0.61 | 0.58 | 0.61 | 0.67 | 0.63 | 0.72 | 0.68 | 0.67 |  |  | 0.4716667 | 0.4 | 0.675 | 1.6875 | 3150 | 0.72 | 2 |  | 1 |  | x | 4 | [8 empty] | H. Lenz, Marktübersicht schallabsorbierende Anordnungen, Ruhr Universität Bochum, 1981, Seite 180 |  |  | d
2408 | Faserabsorber, verformte, verdichtete, organische Fasern, poröser Gewebeüberzug, rieselfest, wahlweise selbstverlöschend - schwer entflammbar | Idikell | Typ B 208 | Siegfried Keller AG Industriestr. 45 CH-8304 Wallisellen Tel: +41 01 / 839 6611 Fax: +41 01 / 839 6850 E-mail: info@siegfried-keller.ch http://www.siegfried-keller.ch | poröser Gewebeüberzug | 75 mm |  | 600 x 1200 x 75 mm | 100 mm, ohne absorbierende Zwischenlage | ca. 1 kg / m² | x |  |  |  |  | 0.1 | 0.13 | 0.2 | 0.32 | 0.42 | 0.6 | 0.8 | 0.82 | 0.81 | 0.81 | 0.73 | 0.67 | 0.68 | 0.64 | 0.66 | 0.72 | 0.72 | 0.72 |  |  | 0.5766667 | 0.62 | 0.68 | 1.096774 | 500 | 0.82 | 2 |  | 1 |  | x | 4 | [8 empty] | H. Lenz, Marktübersicht schallabsorbierende Anordnungen, Ruhr Universität Bochum, 1981, Seite 180 |  |  | d
2409 | Faserabsorber, verformte, verdichtete, organische Fasern, poröser Gewebeüberzug, rieselfest, wahlweise selbstverlöschend - schwer entflammbar | Idikell | Typ B 208 | Siegfried Keller AG Industriestr. 45 CH-8304 Wallisellen Tel: +41 01 / 839 6611 Fax: +41 01 / 839 6850 E-mail: info@siegfried-keller.ch http://www.siegfried-keller.ch | poröser Gewebeüberzug | 75 mm |  | 600 x 1200 x 75 mm | 300 mm, ohne absorbierende Zwischenlage | ca. 1 kg / m² | x |  |  |  |  | 0.4 | 0.52 | 0.59 | 0.8 | 0.72 | 0.7 | 0.8 | 0.61 | 0.6 | 0.7 | 0.66 | 0.7 | 0.75 | 0.72 | 0.79 | 0.76 | 0.76 | 0.9 |  |  | 0.665 | 0.665 | 0.74 | 1.112782 | 5000 | 0.9 | 2 |  | 1 |  | x | 4 | [8 empty] | H. Lenz, Marktübersicht schallabsorbierende Anordnungen, Ruhr Universität Bochum, 1981, Seite 180 |  |  | d
2410 | Faserabsorber, Matten aus porösen biegeweichen Textilfaservliesen, selbstverlöschend | Idikell | Serie 6000, ohne Folienabdeckung | Siegfried Keller AG Industriestr. 45 CH-8304 Wallisellen Tel: +41 01 / 839 6611 Fax: +41 01 / 839 6850 E-mail: info@siegfried-keller.ch http://www.siegfried-keller.ch |  | 8 mm |  |  | 0, ohne Folienabdeckung | 40 - 60 kg / m³ |  | x |  |  |  | 0.05 | 0.05 | 0.05 | 0.05 | 0.05 | 0.06 | 0.07 | 0.08 | 0.123 | 0.09 | 0.13 | 0.18 | 0.19 | 0.26 | 0.27 | 0.36 | 0.42 | 0.48 | 0.52 |  | 0.165 | 0.065 | 0.34 | 5.230769 | 6300 | 0.52 | 4 |  | 9 |  | x | 4 | [8 empty] | H. Lenz, Marktübersicht schallabsorbierende Anordnungen, Ruhr Universität Bochum, 1981, Seite 183 |  |  | d
2411 | Faserabsorber, Matten aus porösen biegeweichen Textilfaservliesen, selbstverlöschend | Idikell | Serie 6000, ohne Folienabdeckung | Siegfried Keller AG Industriestr. 45 CH-8304 Wallisellen Tel: +41 01 / 839 6611 Fax: +41 01 / 839 6850 E-mail: info@siegfried-keller.ch http://www.siegfried-keller.ch |  | 14 mm |  |  | 0, ohne Folienabdeckung | 40 - 60 kg / m³ |  | x |  |  |  | 0.02 | 0.03 | 0.04 | 0.05 | 0.06 | 0.08 | 0.1 | 0.13 | 0.18 | 0.2 | 0.27 | 0.28 | 0.4 | 0.47 | 0.6 | 0.72 | 0.83 | 0.89 | 0.95 |  | 0.2983333 | 0.095 | 0.65 | 6.842105 | 6300 | 0.95 | 4 |  | 9 |  | x | 4 | [8 empty] | H. Lenz, Marktübersicht schallabsorbierende Anordnungen, Ruhr Universität Bochum, 1981, Seite 183 |  |  | d
2412 | Faserabsorber, Matten aus porösen biegeweichen Textilfaservliesen, selbstverlöschend | Idikell | Serie 6000, ohne Folienabdeckung | Siegfried Keller AG Industriestr. 45 CH-8304 Wallisellen Tel: +41 01 / 839 6611 Fax: +41 01 / 839 6850 E-mail: info@siegfried-keller.ch http://www.siegfried-keller.ch |  | 20 mm |  |  | 0, ohne Folienabdeckung | 40 - 60 kg / m³ |  | x |  |  |  | 0.07 | 0.07 | 0.07 | 0.07 | 0.07 | 0.1 | 0.13 | 0.2 | 0.25 | 0.27 | 0.41 | 0.47 | 0.63 | 0.75 | 0.87 | 0.93 | 0.97 | 0.96 | 0.98 |  | 0.4116667 | 0.135 | 0.86 | 6.37037 | 6300 | 0.98 | 4 |  | 9 |  | x | 4 | [8 empty] | H. Lenz, Marktübersicht schallabsorbierende Anordnungen, Ruhr Universität Bochum, 1981, Seite 183 |  |  | d
2413 | Faserabsorber, Matten aus porösen biegeweichen Textilfaservliesen, selbstverlöschend | Idikell | Serie 6000, ohne Folienabdeckung | Siegfried Keller AG Industriestr. 45 CH-8304 Wallisellen Tel: +41 01 / 839 6611 Fax: +41 01 / 839 6850 E-mail: info@siegfried-keller.ch http://www.siegfried-keller.ch |  | 32 mm |  |  | 0, ohne Folienabdeckung | 40 - 60 kg / m³ |  | x |  |  |  | 0.1 | 0.1 | 0.11 | 0.11 | 0.14 | 0.22 | 0.3 | 0.42 | 0.52 | 0.61 | 0.73 | 0.81 | 0.87 | 0.92 | 1 | 0.99 | 1 | 0.99 | 1 |  | 0.5516667 | 0.28 | 0.96 | 3.428571 | 2500 | 1 | 4 | 2 | 9 |  | x | 4 | [8 empty] | H. Lenz, Marktübersicht schallabsorbierende Anordnungen, Ruhr Universität Bochum, 1981, Seite 183 |  |  | d
2414 | Faserabsorber, Matten aus porösen biegeweichen Textilfaservliesen, selbstverlöschend | Idikell M | Serie 6000, mit Folienabdeckung | Siegfried Keller AG Industriestr. 45 CH-8304 Wallisellen Tel: +41 01 / 839 6611 Fax: +41 01 / 839 6850 E-mail: info@siegfried-keller.ch http://www.siegfried-keller.ch |  | 10 mm |  |  | 0, mit gelochter Folienabdeckung 4 % Lochanteil | 40 - 60 kg / m³ | x | [7 empty] | 0.05 | 0.14 | 0.17 | 0.2 | 0.4 | 0.6 | 0.73 | 0.8 | 0.83 | 0.8 | 0.75 | 0.67 | 0.54 | 0.4 |  |  |  | 0.498 | 0.27 | 0.575 | 2.12963 | 1250 | 0.83 | 3 |  | 9 |  | x | 4 | [8 empty] | H. Lenz, Marktübersicht schallabsorbierende Anordnungen, Ruhr Universität Bochum, 1981, Seite 184 |  |  | d
2415 | Faserabsorber, Matten aus porösen biegeweichen Textilfaservliesen, selbstverlöschend | Idikell M | Serie 6000, mit Folienabdeckung | Siegfried Keller AG Industriestr. 45 CH-8304 Wallisellen Tel: +41 01 / 839 6611 Fax: +41 01 / 839 6850 E-mail: info@siegfried-keller.ch http://www.siegfried-keller.ch |  | 20 mm |  |  | 0, mit gelochter Folienabdeckung 4 % Lochanteil | 40 - 60 kg / m³ | x | [7 empty] | 0.16 | 0.19 | 0.35 | 0.5 | 0.6 | 0.81 | 0.86 | 0.9 | 0.79 | 0.65 | 0.54 | 0.51 | 0.4 | 0.34 |  |  |  | 0.514 | 0.395 | 0.44 | 1.113924 | 1000 | 0.9 | 3 |  | 9 |  | x | 4 | [8 empty] | H. Lenz, Marktübersicht schallabsorbierende Anordnungen, Ruhr Universität Bochum, 1981, Seite 184 |  |  | d
2416 | Poröser Absorber, Platten aus offenporigem PUR-Weichschaum, selbstverlöschend | Idikell M | Serie 8000 | Siegfried Keller AG Industriestr. 45 CH-8304 Wallisellen Tel: +41 01 / 839 6611 Fax: +41 01 / 839 6850 E-mail: info@siegfried-keller.ch http://www.siegfried-keller.ch |  | 10 mm |  |  | 0 | ca. 30 kg / m³ |  | x |  |  |  | 0.02 | 0.02 | 0.02 | 0.04 | 0.05 | 0.06 | 0.06 | 0.03 | 0.08 | 0.12 | 0.16 | 0.2 | 0.23 | 0.33 | 0.4 | 0.41 | 0.52 | 0.65 | 0.84 |  | 0.185 | 0.04 | 0.425 | 10.625 | 6300 | 0.84 | 4 |  | 7 |  | x | 4 | [8 empty] | H. Lenz, Marktübersicht schallabsorbierende Anordnungen, Ruhr Universität Bochum, 1981, Seite 185 |  |  | d
2417 | Poröser Absorber, Platten aus offenporigem PUR-Weichschaum, selbstverlöschend | Idikell M | Serie 8000 | Siegfried Keller AG Industriestr. 45 CH-8304 Wallisellen Tel: +41 01 / 839 6611 Fax: +41 01 / 839 6850 E-mail: info@siegfried-keller.ch http://www.siegfried-keller.ch |  | 20 mm |  |  | 0 | ca. 30 kg / m³ |  | x |  |  |  | 0.04 | 0.06 | 0.09 | 0.09 | 0.09 | 0.11 | 0.13 | 0.13 | 0.16 | 0.23 | 0.29 | 0.39 | 0.45 | 0.64 | 0.65 | 0.75 | 0.78 | 0.73 | 0.7 |  | 0.3316667 | 0.11 | 0.71 | 6.454545 | 4000 | 0.78 | 4 |  | 7 |  | x | 4 | [8 empty] | H. Lenz, Marktübersicht schallabsorbierende Anordnungen, Ruhr Universität Bochum, 1981, Seite 185 |  |  | d
2418 | Poröser Absorber, Platten aus offenporigem PUR-Weichschaum, selbstverlöschend | Idikell M | Serie 8000 | Siegfried Keller AG Industriestr. 45 CH-8304 Wallisellen Tel: +41 01 / 839 6611 Fax: +41 01 / 839 6850 E-mail: info@siegfried-keller.ch http://www.siegfried-keller.ch |  | 40 mm |  |  | 0 | ca. 30 kg / m³ |  | x |  |  |  | 0.09 | 0.1 | 0.13 | 0.13 | 0.13 | 0.17 | 0.23 | 0.36 | 0.43 | 0.6 | 0.8 | 0.86 | 0.87 | 0.92 | 0.84 | 0.8 | 0.9 | 0.99 | 0.9 |  | 0.535 | 0.245 | 0.91 | 3.714286 | 5000 | 0.99 | 4 | 2 | 7 |  | x | 4 | [8 empty] | H. Lenz, Marktübersicht schallabsorbierende Anordnungen, Ruhr Universität Bochum, 1981, Seite 185 |  |  | d
2419 | Poröser Absorber, PU-Schaum, graue Öl- und wasserfeste Verhautung | Idikell | M 3815/22 | Siegfried Keller AG Industriestr. 45 CH-8304 Wallisellen Tel: +41 01 / 839 6611 Fax: +41 01 / 839 6850 E-mail: info@siegfried-keller.ch http://www.siegfried-keller.ch |  | 22 mm |  | 1000 x 800 x 22 mm |  | 3,1 kg / m² |  | x |  |  |  |  | 0.1 | 0.13 | 0.17 | 0.2 | 0.26 | 0.34 | 0.4 | 0.51 | 0.62 | 0.75 | 0.72 | 0.67 | 0.64 | 0.59 | 0.53 | 0.48 | 0.55 |  |  | 0.4283333 | 0.3 | 0.56 | 1.866667 | 1000 | 0.75 | 2 |  | 7 |  | x | 3 | [8 empty] | H. Lenz, Marktübersicht schallabsorbierende Anordnungen, Ruhr Universität Bochum, 1981, Seite 186 |  |  | d
2420 | Poröser Absorber, PU-Schaum, graue Öl- und wasserfeste Verhautung | Idikell Lärmdämmatte | M 3815/33 | Siegfried Keller AG Industriestr. 45 CH-8304 Wallisellen Tel: +41 01 / 839 6611 Fax: +41 01 / 839 6850 E-mail: info@siegfried-keller.ch http://www.siegfried-keller.ch |  | 32 mm |  | 1000 x 800 x 32 mm |  | 3,5 kg / m² |  | x |  |  |  |  | 0.13 | 0.21 | 0.32 | 0.4 | 0.56 | 0.67 | 0.8 | 0.77 | 0.73 | 0.7 | 0.64 | 0.6 | 0.54 | 0.53 | 0.52 | 0.5 |  |  |  | 0.5116667 | 0.6 | 0.52 | 0.8666667 | 500 | 0.8 | 2 |  | 7 |  | x | 3 | [8 empty] | H. Lenz, Marktübersicht schallabsorbierende Anordnungen, Ruhr Universität Bochum, 1981, Seite 187 |  |  | d
2421 | Poröser Absorber, PU-Schaum, Abdeckung mit einer gelochten 5 mm starken PVC-Folie, Lochdurchmesser 3 mm | Idikell | M 3817/28 | Siegfried Keller AG Industriestr. 45 CH-8304 Wallisellen Tel: +41 01 / 839 6611 Fax: +41 01 / 839 6850 E-mail: info@siegfried-keller.ch http://www.siegfried-keller.ch |  | 28 mm |  | 1200 x 800 x 28 mm, 600 x 800 x 28 mm |  | 3,3 kg / m² |  | x |  |  |  |  | 0.08 | 0.08 | 0.09 | 0.1 | 0.12 | 0.15 | 0.18 | 0.26 | 0.37 | 0.45 | 0.6 | 0.78 | 0.9 | 0.83 | 0.77 | 0.7 | 0.88 |  |  | 0.4016667 | 0.14 | 0.8 | 5.714286 | 2000 | 0.9 | 4 |  | 7 |  | x | [9 empty] | H. Lenz, Marktübersicht schallabsorbierende Anordnungen, Ruhr Universität Bochum, 1981, Seite 188 |  |  | d
2422 | Poröser Absorber, PU-Noppenschaum | Idikell Absorbermatte | M 8041/30 | Siegfried Keller AG Industriestr. 45 CH-8304 Wallisellen Tel: +41 01 / 839 6611 Fax: +41 01 / 839 6850 E-mail: info@siegfried-keller.ch http://www.siegfried-keller.ch |  | 30 mm |  | 1200 x 800 x 30 mm, 600 x 800 x 30 mm |  | 0,6 kg / m² |  | x |  |  |  |  | 0.09 | 0.1 | 0.11 | 0.12 | 0.15 | 0.18 | 0.2 | 0.22 | 0.24 | 0.27 | 0.39 | 0.47 | 0.6 | 0.64 | 0.73 | 0.78 | 0.88 |  |  | 0.3433333 | 0.16 | 0.69 | 4.3125 | 5000 | 0.88 | 4 |  | 7 |  | x | [9 empty] | H. Lenz, Marktübersicht schallabsorbierende Anordnungen, Ruhr Universität Bochum, 1981, Seite 189 |  |  | d
2423 | Acoustical panels |  | Pyramid-Platte | Siegfried Keller AG Industriestr. 45 CH-8304 Wallisellen Tel: +41 01 / 839 6611 Fax: +41 01 / 839 6850 E-mail: info@siegfried-keller.ch http://www.siegfried-keller.ch |  | 50 mm |  | 98 x 98 cm | 0 | 1.4 kg / m² | [6 empty] | 0.15 |  |  | 0.4 |  |  | 0.9 |  |  | 1 |  |  | 1.1 |  |  | 1.1 |  |  |  | 0.775 | 0.65 | 1.1 | 1.692308 | 2000 | 1.1 | 2 |  |  |  | x | [9 empty] | C.M.Harris, Noise Control in Buildings, McGraw Hill 1994 |  |  | e
2424 | Suspended acoustical panels |  | Baffel | Siegfried Keller CH-8036 Brüttisellen, Switzerland |  | 140 mm |  | 60 x 120 cm |  | 2.3 kg / m² | [6 empty] | 0.3 |  |  | 0.65 |  |  | 0.9 |  |  | 1.1 |  |  | 1.15 |  |  | 1.3 |  |  |  | 0.9 | 0.775 | 1.225 | 1.580645 | 4000 | 1.3 | 2 |  |  |  | x | [9 empty] | C.M.Harris, Noise Control in Buildings, McGraw Hill 1994 |  |  | e
2425 | Faserabsorber auf geschlitztem Träger, geschlitzte Sperrholzplatte mit hinterlegter Mineralfaserplatte, Ausführung1: Schlitzbreite 4,6 mm, Schlitzanteil 24 %, Ausführung 2: Schlitzbreite 2,7 mm, Schlitzanteil 22 % | Siesta-Schlitzplatte |  | Siegfried Keller CH-8036 Brüttisellen, Switzerland |  |  |  | 2400 x 1200 mm | ca. 60 mm |  | x |  |  |  |  | 0.08 | 0.2 | 0.21 | 0.35 | 0.38 | 0.5 | 0.67 | 0.75 | 0.88 | 0.89 | 0.89 | 0.82 | 0.78 | 0.68 | 0.7 | 0.76 | 0.71 | 0.79 |  |  | 0.6016667 | 0.565 | 0.695 | 1.230088 | 800 | 0.89 | 2 |  | 3 |  | x | [9 empty] | H. Lenz, Marktübersicht schallabsorbierende Anordnungen, Ruhr Universität Bochum, 1981, Seite 253 |  |  | d
2426 | Weichschaumstoff auf Polyurethanbasis, besonders geeignet zur Auskleidung von Maschinengehäusen. |  | OPTACust Skinplan OCP-SKINP-25 | Siesta Akustik GmbH Jauerniger Str. 6 71665 Vaihingen/Enz Tel: (07042) 14399 Fax: (07042) 17164 E-mail:siestakustik@t-online.de | geschlossenporig durch staubdichten Überzug mit PU-Haut | 25 mm | Aufkleben | 1000 mm x 1000 mm | 0 | 25 kg / m^3 | [6 empty] | 0.08 |  |  | 0.18 |  |  | 0.18 |  |  | 0.22 |  |  | 0.5 |  |  | 0.4 |  |  |  | 0.26 | 0.18 | 0.45 | 2.5 | 2000 | 0.5 | 3 |  | 7 |  | x | [9 empty] | Herstellerangabe unter http://www.optac.de, Feb. 2001 |  |  | d
2427 | Weichschaumstoff auf Polyurethanbasis, besonders geeignet zur Auskleidung von Maschinengehäusen. |  | OPTACust Skinplan OCP-SKINP-40 | SINOtec GmbH Senefelderstraße 17 D-63322 Rödermark Tel. 49 (0) 6074 / 8651080 Fax 49 (0) 6074 / 86510866 Internet: www.Sinotec-GmbH.de www.optac.de E-Mail: info@Sinotec-GmbH.de | geschlossenporig durch staubdichten Überzug mit PU-Haut | 40 mm | Aufkleben | 1000 mm x 1000 mm | 0 | 25 kg / m^3 | [6 empty] | 0.18 |  |  | 0.25 |  |  | 0.43 |  |  | 0.78 |  |  | 0.58 |  |  | 0.7 |  |  |  | 0.4866667 | 0.34 | 0.64 | 1.882353 | 1000 | 0.78 | 2 |  | 7 |  | x | [9 empty] | Herstellerangabe unter http://www.optac.de, Feb. 2001 |  |  | d
2428 | Weichschaumstoff auf Polyurethan- bzw. Melaminharzbasis, Breitbandabsorber für den mittleren bis hohen Frequenzbereich. Für die Raumakustik an Decken und die Auskleidung von Maschinengehäusen. |  | OPTACust Waffel | SINOtec GmbH Senefelderstraße 17 D-63322 Rödermark Tel. 49 (0) 6074 / 8651080 Fax 49 (0) 6074 / 86510866 Internet: www.Sinotec-GmbH.de www.optac.de E-Mail: info@Sinotec-GmbH.de | offenporige Oberfläche mit Waffelstruktur | 35 | Aufkleben | 1000 mm x 1000 mm bzw 1250 mm x 600 mm | 0 | Pu 30 kg/m^3, Melaminharz 11 kg/m^3 | [6 empty] | 0.1 |  |  | 0.2 |  |  | 0.45 |  |  | 0.7 |  |  | 0.83 |  |  | 0.9 |  |  |  | 0.53 | 0.325 | 0.865 | 2.661538 | 4000 | 0.9 | 4 | 2 | 7 |  | x | [9 empty] | Herstellerangabe unter http://www.optac.de, Feb. 2001 |  |  | d
2429 | Weichschaumstoff auf Polyurethan- bzw. Melaminharzbasis, Breitbandabsorber für den mittleren bis hohen Frequenzbereich. Für die Raumakustik an Decken und die Auskleidung von Maschinengehäusen. |  | OPTACust Waffel | SINOtec GmbH Senefelderstraße 17 D-63322 Rödermark Tel. 49 (0) 6074 / 8651080 Fax 49 (0) 6074 / 86510866 Internet: www.Sinotec-GmbH.de www.optac.de E-Mail: info@Sinotec-GmbH.de | offenporige Oberfläche mit Waffelstruktur | 50 | Aufkleben | 1000 mm x 1000 mm bzw 1250 mm x 600 mm | 0 | Pu 30 kg/m^3, Melaminharz 11 kg/m^3 | [6 empty] | 0.18 |  |  | 0.25 |  |  | 0.6 |  |  | 0.92 |  |  | 1.02 |  |  | 1.08 |  |  |  | 0.675 | 0.425 | 1.05 | 2.470588 | 4000 | 1.08 | 4 | 2 | 7 |  | x | [9 empty] | Herstellerangabe unter http://www.optac.de, Feb. 2001 |  |  | d
2430 | Weichschaumstoff auf Polyurethanbasis, Breitbandabsorber für den mittleren bis hohen Frequenzbereich. Für die Raumakustik an Decken und die Auskleidung von Maschinengehäusen. |  | OPTACust Noppe OCP-NOP-50 | SINOtec GmbH Senefelderstraße 17 D-63322 Rödermark Tel. 49 (0) 6074 / 8651080 Fax 49 (0) 6074 / 86510866 Internet: www.Sinotec-GmbH.de www.optac.de E-Mail: info@Sinotec-GmbH.de | offenporige Oberfläche mit Noppenstruktur | 50 | Aufkleben | 2000 mm x 1000 mm | 0 | 25 kg/m^3, | [6 empty] | 0.13 |  |  | 0.2 |  |  | 0.52 |  |  | 0.8 |  |  | 0.9 |  |  | 1 |  |  |  | 0.5916667 | 0.36 | 0.95 | 2.638889 | 4000 | 1 | 4 | 2 | 7 |  | x | [9 empty] | Herstellerangabe unter http://www.optac.de, Feb. 2001 |  |  | d
2431 | Helmholtzresonator, geschlossenzelliger Kunststoff auf Polyäthylenbasis, Brandverhalten B3 nach DIN 4102, speziell für den Naßbereich, Bakterien- und Schimmelresistent |  | Stanac | SINOtec GmbH Senefelderstraße 17 D-63322 Rödermark Tel. 49 (0) 6074 / 8651080 Fax 49 (0) 6074 / 86510866 Internet: www.Sinotec-GmbH.de www.optac.de E-Mail: info@Sinotec-GmbH.de | geschlossenzellig | 35 mm |  | 1000 x 1000 x 35 mm | 0 | [7 empty] | 0.09 |  |  | 0.09 |  |  | 0.1 |  |  | 0.2 |  |  | 0.73 |  |  | 0.7 |  |  |  | 0.3183333 | 0.095 | 0.715 | 7.526316 | 2000 | 0.73 | 4 |  | 7 |  | x | 3 | [8 empty] | Herstellerangabe unter http://www.optac.de, März 2002 |  |  | d
2432 | Helmholtzresonator, geschlossenzelliger Kunststoff auf Polyäthylenbasis, Brandverhalten B3 nach DIN 4102, speziell für den Naßbereich, Bakterien- und Schimmelresistent |  | Stanac | SINOtec GmbH Senefelderstraße 17 D-63322 Rödermark Tel. 49 (0) 6074 / 8651080 Fax 49 (0) 6074 / 86510866 Internet: www.Sinotec-GmbH.de www.optac.de E-Mail: info@Sinotec-GmbH.de | geschlossenzellig | 35 mm |  | 1000 x 1000 x 35 mm | 10 mm | [7 empty] | 0.09 |  |  | 0.1 |  |  | 0.15 |  |  | 0.66 |  |  | 0.85 |  |  | 0.7 |  |  |  | 0.425 | 0.125 | 0.775 | 6.2 | 2000 | 0.85 | 4 |  | 7 |  | x | 3 | [8 empty] | Herstellerangabe unter http://www.optac.de, März 2002 |  |  | d
2433 | Helmholtzresonator, geschlossenzelliger Kunststoff auf Polyäthylenbasis, Brandverhalten B3 nach DIN 4102, speziell für den Naßbereich, Bakterien- und Schimmelresistent |  | Stanac | SINOtec GmbH Senefelderstraße 17 D-63322 Rödermark Tel. 49 (0) 6074 / 8651080 Fax 49 (0) 6074 / 86510866 Internet: www.Sinotec-GmbH.de www.optac.de E-Mail: info@Sinotec-GmbH.de | geschlossenzellig | 35 mm |  | 1000 x 1000 x 35 mm | 15 mm | [7 empty] | 0.09 |  |  | 0.5 |  |  | 0.4 |  |  | 0.42 |  |  | 0.9 |  |  | 0.75 |  |  |  | 0.51 | 0.45 | 0.825 | 1.833333 | 2000 | 0.9 | 4 | 2 | 7 |  | x | 3 | [8 empty] | Herstellerangabe unter http://www.optac.de, März 2002 |  |  | d
2434 | Polyestermatte, in verschiedenen Dicken und Dichten verfügbar Polyester thin mat available in various thicknesses and densities |  | Fiberform 62T | SINOtec GmbH Senefelderstraße 17 D-63322 Rödermark Tel. 49 (0) 6074 / 8651080 Fax 49 (0) 6074 / 86510866 Internet: www.Sinotec-GmbH.de www.optac.de E-Mail: info@Sinotec-GmbH.de |  | 50 mm |  |  |  | 40 kg/m^3 | [5 empty] | 0.2 | 0.22 | 0.3 | 0.38 | 0.57 | 0.65 | 0.75 | 0.78 | 0.82 | 0.85 | 0.83 | 0.83 | 0.82 | 0.82 | 0.82 | 0.82 | 0.82 | 0.82 |  |  | 0.6733333 | 0.675 | 0.82 | 1.214815 | 800 | 0.85 | 2 |  | 8 |  | x | [9 empty] | Herstellerangabe manufacturer |  |  | d
2435 | Polyestermatte, in verschiedenen Dicken und Dichten, aus Fasern auf Polyester-Basis und geringem Anteil an PP-Fasern Polyester thin mat of various thicknesses and densities made of synthetic fibres polyester based with a small quantity of polypropylen |  | Poliprent T | Soldini-Sudacciai SA , Via della Posta, CH-6934 BIOGGIO |  | 20 mm |  |  |  | 100 kg/m^3 | [9 empty] | 0.4 |  |  | 0.63 |  |  | 0.98 |  |  | 0.93 |  |  | 0.97 |  |  |  | 0.782 | 0.515 | 0.95 | 1.84466 | 1000 | 0.98 | 4 |  | 8 |  | x | [9 empty] | Herstellerangabe manufacturer |  |  | d
2436 | Wedge-shaped, melamine foam, ceiling tile |  | Vision | Soldini-Sudacciai SA , Via della Posta, CH-6934 BIOGGIO |  | 2 inches |  | 24 x 24 inches | 0 | 0.12 lb/ft² | [6 empty] | 0.08 |  |  | 0.24 |  |  | 0.73 |  |  | 0.96 |  |  | 0.98 |  |  | 0.99 |  |  |  | 0.6633333 | 0.485 | 0.985 | 2.030928 | 4000 | 0.99 | 2 |  | 12 |  | x | [9 empty] | C.M.Harris, Noise Control in Buildings, McGraw Hill 1994 |  |  | e
2437 | Wedge-shaped, melamine foam, ceiling tile |  | Contour | Sonex Division, Illbruck, Inc.; Minneapolis, MN 55412 |  | 2 inches |  | 24 x 24 inches | 0 | 0.12 lb/ft² | [6 empty] | 0.08 |  |  | 0.26 |  |  | 0.76 |  |  | 0.96 |  |  | 0.97 |  |  | 1.01 |  |  |  | 0.6733333 | 0.51 | 0.99 | 1.941176 | 4000 | 1.01 | 2 |  | 12 |  | x | [9 empty] | C.M.Harris, Noise Control in Buildings, McGraw Hill 1994 |  |  | e
2438 | Wedge-shaped, melamine foam, ceiling tile |  | Spectrum | Sonex Division, Illbruck, Inc.; Minneapolis, MN 55412 |  | 2 inches |  | 24 x 24 inches | 0 | 0.12 lb/ft² | [6 empty] | 0.12 |  |  | 0.33 |  |  | 0.83 |  |  | 0.97 |  |  | 0.98 |  |  | 0.95 |  |  |  | 0.6966667 | 0.58 | 0.965 | 1.663793 | 2000 | 0.98 | 2 |  | 12 |  | x | [9 empty] | C.M.Harris, Noise Control in Buildings, McGraw Hill 1994 |  |  | e
2439 | Wedge-shaped, melamine foam, ceiling tile |  | Panorama | Sonex Division, Illbruck, Inc.; Minneapolis, MN 55412 |  | 2 inches |  | 24 x 24 inches | 0 | 0.12 lb/ft² | [6 empty] | 0.22 |  |  | 0.29 |  |  | 0.79 |  |  | 0.93 |  |  | 0.94 |  |  | 1 |  |  |  | 0.695 | 0.54 | 0.97 | 1.796296 | 4000 | 1 | 2 |  | 12 |  | x | [9 empty] | C.M.Harris, Noise Control in Buildings, McGraw Hill 1994 |  |  | e
2440 | Flat, melamine foam, ceiling tile |  | Trim | Sonex Division, Illbruck, Inc.; Minneapolis, MN 55412 |  | 1 inches |  | 24 x 24 inches | 0 | 0.06 lb/ft² | [6 empty] | 0.08 |  |  | 0.17 |  |  | 0.6 |  |  | 0.88 |  |  | 0.88 |  |  | 0.93 |  |  |  | 0.59 | 0.385 | 0.905 | 2.350649 | 4000 | 0.93 | 2 |  | 12 |  | x | [9 empty] | C.M.Harris, Noise Control in Buildings, McGraw Hill 1994 |  |  | e
2441 | Wedge-shaped, polyurethane foam panels |  |  | Sonex Division, Illbruck, Inc.; Minneapolis, MN 55412 |  | 2 inches |  | 24 x 48 in., 48 x 48 in. | 0 | 0.34 lb/ft² | [6 empty] | 0.08 |  |  | 0.25 |  |  | 0.61 |  |  | 0.92 |  |  | 0.95 |  |  | 0.92 |  |  |  | 0.6216667 | 0.43 | 0.935 | 2.174419 | 2000 | 0.95 | 2 |  | 7 | 8 | x | [9 empty] | C.M.Harris, Noise Control in Buildings, McGraw Hill 1994 |  |  | e
2442 | Wedge-shaped, polyurethane foam panels |  |  | Sonex Division, Illbruck, Inc.; Minneapolis, MN 55412 |  | 3 inches |  | 24 x 48 in., 48 x 48 in. | 0 | 0.51 lb/ft² | [6 empty] | 0.14 |  |  | 0.43 |  |  | 0.98 |  |  | 1.03 |  |  | 1 |  |  | 1 |  |  |  | 0.7633333 | 0.705 | 1 | 1.41844 | 1000 | 1.03 | 2 |  | 7 | 8 | x | [9 empty] | C.M.Harris, Noise Control in Buildings, McGraw Hill 1994 |  |  | e
2443 | Wedge-shaped, polyurethane foam panels |  |  | Sonex Division, Illbruck, Inc.; Minneapolis, MN 55412 |  | 4 inches |  | 24 x 48 in., 48 x 48 in. | 0 | 0.67 lb/ft² | [6 empty] | 0.2 |  |  | 0.7 |  |  | 0.98 |  |  | 1.06 |  |  | 1.01 |  |  | 1 |  |  |  | 0.825 | 0.84 | 1.005 | 1.196429 | 1000 | 1.06 | 2 |  | 7 | 8 | x | [9 empty] | C.M.Harris, Noise Control in Buildings, McGraw Hill 1994 |  |  | e
2444 | Wedge-shaped, melamine foam panels |  |  | Sonex Division, Illbruck, Inc.; Minneapolis, MN 55412 |  | 2 inches |  | 24 x 48 inches | 0 | 0.70 lb/ft² | [6 empty] | 0.16 |  |  | 0.34 |  |  | 0.81 |  |  | 1 |  |  | 0.99 |  |  | 0.97 |  |  |  | 0.7116667 | 0.575 | 0.98 | 1.704348 | 1000 | 1 | 2 |  | 7 | 8 | x | [9 empty] | C.M.Harris, Noise Control in Buildings, McGraw Hill 1994 |  |  | e
2445 | Wedge-shaped, melamine foam panels |  | Hypalon | Sonex Division, Illbruck, Inc.; Minneapolis, MN 55412 |  | 2 inches |  | 24 x 48 inches | 0 | 0.70 lb/ft² | [6 empty] | 0.18 |  |  | 0.65 |  |  | 1.04 |  |  | 0.73 |  |  | 0.68 |  |  | 0.56 |  |  |  | 0.64 | 0.845 | 0.62 | 0.7337278 | 500 | 1.04 | 2 |  | 7 | 8 | x | [9 empty] | C.M.Harris, Noise Control in Buildings, McGraw Hill 1994 |  |  | e
2446 | Wedge-shaped, melamine foam panels |  | Super-Sonex 1 | Sonex Division, Illbruck, Inc.; Minneapolis, MN 55412 |  | 6 inches |  | 12 x 12 inches | 0 | 0.70 lb/ft² | [6 empty] | 0.11 |  |  | 0.86 |  |  | 1.22 |  |  | 1.24 |  |  | 1.14 |  |  | 1.2 |  |  |  | 0.9616667 | 1.04 | 1.17 | 1.125 | 1000 | 1.24 | 2 |  | 7 | 8 | x | [9 empty] | C.M.Harris, Noise Control in Buildings, McGraw Hill 1994 |  |  | e
2447 | Wedge-shaped, polyurethane foam panels |  | Sonex | Sonex Division, Illbruck, Inc.; Minneapolis, MN 55412 |  | 6 inches |  | 12 x 12 inches | 0 | 1.00 lb/ft² | [6 empty] | 0.38 |  |  | 0.99 |  |  | 1.19 |  |  | 1.21 |  |  | 1.14 |  |  | 1.38 |  |  |  | 1.048333 | 1.09 | 1.26 | 1.155963 | 4000 | 1.38 | 2 |  | 7 | 8 | x | [9 empty] | C.M.Harris, Noise Control in Buildings, McGraw Hill 1994 |  |  | e
2448 | Wedge-shaped, melamine foam panels |  | Mini-Sonex 1 | Sonex Division, Illbruck, Inc.; Minneapolis, MN 55412 |  | 1 1/2 inch |  | 24 x 48 inches | 0 | 0.70 lb/ft² | [6 empty] | 0.14 |  |  | 0.21 |  |  | 0.61 |  |  | 0.8 |  |  | 0.89 |  |  | 0.92 |  |  |  | 0.595 | 0.41 | 0.905 | 2.207317 | 4000 | 0.92 | 2 |  | 7 | 8 | x | [9 empty] | C.M.Harris, Noise Control in Buildings, McGraw Hill 1994 |  |  | e
2449 | Wedge-shaped, melamine foam panels |  | Mini-Sonex 200 | Sonex Division, Illbruck, Inc.; Minneapolis, MN 55412 |  | 1 1/2 inch |  | 24 x 48 inches | 0 | 0.50 lb/ft² | [6 empty] | 0.16 |  |  | 0.13 |  |  | 0.4 |  |  | 0.85 |  |  | 0.95 |  |  | 0.93 |  |  |  | 0.57 | 0.265 | 0.94 | 3.54717 | 2000 | 0.95 | 2 |  | 7 | 8 | x | [9 empty] | C.M.Harris, Noise Control in Buildings, McGraw Hill 1994 |  |  | e
2450 | 2-sided wedge-shaped polyurethane foam, hanging panels |  | Baffles | Sonex Division, Illbruck, Inc.; Minneapolis, MN 55412 |  | 3 inches |  | 31 x 48 inches |  | 0.80 lb/ft² | [6 empty] | 0.58 |  |  | 0.47 |  |  | 0.84 |  |  | 1.26 |  |  | 1.61 |  |  | 1.8 |  |  |  | 1.093333 | 0.655 | 1.705 | 2.603053 | 4000 | 1.8 | 2 |  | 8 |  | x | [9 empty] | C.M.Harris, Noise Control in Buildings, McGraw Hill 1994 |  |  | e
2451 | 2-sided wedge-shaped melamine foam, hanging panels |  | Baffles | Sonex Division, Illbruck, Inc.; Minneapolis, MN 55412 |  | 3 inches |  | 24 x 48 inches |  | 0.40 lb/ft² | [6 empty] | 0.74 |  |  | 0.78 |  |  | 1.42 |  |  | 1.76 |  |  | 1.83 |  |  | 1.84 |  |  |  | 1.395 | 1.1 | 1.835 | 1.668182 | 4000 | 1.84 | 2 |  | 8 |  | x | [9 empty] | C.M.Harris, Noise Control in Buildings, McGraw Hill 1994 |  |  | e
2452 | Acoustical panel fabricated bonded sand particles |  | SONIT | Sonex Division, Illbruck, Inc.; Minneapolis, MN 55412 |  | 30 mm |  | 30 cm x 100 cm | nailed to wood furring strips | 27 lb/ft² | [6 empty] | 0.23 |  |  | 0.57 |  |  | 1 |  |  | 0.97 |  |  | 0.94 |  |  | 0.71 |  |  |  | 0.7366667 | 0.785 | 0.825 | 1.050955 | 500 | 1 | 2 |  | 1 |  | x | [9 empty] | C.M.Harris, Noise Control in Buildings, McGraw Hill 1994 |  |  | e
2453 | Poröser Absorber, poröser Schaumstoff mit schwarzer, wasserdichter und ölbeständiger Deckschicht, schwerentflammbar, wahlweise mit selbstklebender Rückseitenbeschichtung | Barynal | 50 F 20 | Soning; Prague 6, Czech Republic |  | 50 mm |  | 1000 x 1000 mm | 0 |  |  | x |  |  |  | 0.13 | 0.15 | 0.18 | 0.2 | 0.27 | 0.6 | 0.8 | 0.93 | 0.93 | 0.81 | 0.8 | 0.86 | 0.66 | 0.78 | 0.86 | 0.64 | 0.53 | 0.62 | 0.44 |  | 0.5766667 | 0.6 | 0.655 | 1.091667 | 500 | 0.93 | 2 |  | 7 |  | x | 4 | 3 | [7 empty] | H. Lenz, Marktübersicht schallabsorbierende Anordnungen, Ruhr Universität Bochum, 1981, Seite 254 |  |  | d
2454 | Poröser Absorber, poröser Schaumstoff mit schwarzer, wasserdichter und ölbeständiger Deckschicht, schwerentflammbar, wahlweise mit selbstklebender Rückseitenbeschichtung | Barynal | 30 F 20 | Stankiewicz GmbH Postfach 1543 29205 Celle Tel: 05085 - 970 - 0 Fax: 05085 - 970 - 265 E-mail: webmaster@Stankiewicz.de http://www.stankiewicz.de |  | 30 mm |  | 1000 x 1000 mm | 0 |  |  | x |  |  |  | 0.06 | 0.07 | 0.08 | 0.09 | 0.2 | 0.37 | 0.47 | 0.65 | 0.97 | 0.95 | 0.75 | 0.95 | 0.9 | 0.68 | 0.54 | 0.6 | 0.78 | 0.53 | 0.44 |  | 0.5216667 | 0.425 | 0.73 | 1.717647 | 630 | 0.97 | 2 |  | 7 |  | x | 4 | 3 | [7 empty] | H. Lenz, Marktübersicht schallabsorbierende Anordnungen, Ruhr Universität Bochum, 1981, Seite 254 |  |  | d
2455 | Poröser Absorber, poröser Schaumstoff mit schwarzer, wasserdichter und ölbeständiger Deckschicht, schwerentflammbar, wahlweise mit selbstklebender Rückseitenbeschichtung | Barynal | 15 F 20 | Stankiewicz GmbH Postfach 1543 29205 Celle Tel: 05085 - 970 - 0 Fax: 05085 - 970 - 265 E-mail: webmaster@Stankiewicz.de http://www.stankiewicz.de |  | 15 mm |  | 1000 x 1000 mm | 0 |  |  | x |  |  |  | 0.04 | 0.04 | 0.04 | 0.04 | 0.05 | 0.07 | 0.1 | 0.19 | 0.21 | 0.6 | 0.97 | 0.72 | 0.42 | 0.6 | 0.81 | 0.61 | 0.5 | 0.33 | 0.31 |  | 0.3916667 | 0.12 | 0.55 | 4.583333 | 1000 | 0.97 | 3 |  | 7 |  | x | 4 | 3 | [7 empty] | H. Lenz, Marktübersicht schallabsorbierende Anordnungen, Ruhr Universität Bochum, 1981, Seite 254 |  |  | d
2456 | Schallabsorptionsmatte, besteht aus einer mit Granulaten versehenen Oberschicht aus vernetztem Polyethylenschaum, mit einem Textildekor abgedeckt und einer Trägerschicht aus Polyurethan-Weichschaum (Klebeseite) | Laysa | Dekor | Stankiewicz GmbH Postfach 1543 29205 Celle Tel: 05085 - 970 - 0 Fax: 05085 - 970 - 265 E-mail: webmaster@Stankiewicz.de http://www.stankiewicz.de |  | 12 mm |  | Rollen zu 1,1 x 80 m |  | 0.6 kg / m | [11 empty] | 0.07 | 0.09 | 0.09 | 0.15 | 0.23 | 0.31 | 0.46 | 0.78 | 0.85 | 0.43 | 0.32 | 0.33 | 0.34 | 0.32 | 0.355 | 0.09 | 0.55 | 6.111111 | 2500 | 0.85 | 3 |  | 7 |  | x | 4 | 3 | [7 empty] | Herstellerangabe im Internet unter www.stankiewicz.de |  |  | d
2457 | Schallabsorptionsmatte, besteht aus einer mit Granulaten versehenen Oberschicht aus vernetztem Polyethylenschaum, mit einem Textildekor abgedeckt und einer Trägerschicht aus Polyurethan-Weichschaum (Klebeseite), selbstklebend | Laysa | Dekor sk | Stankiewicz GmbH Postfach 1543 29205 Celle Tel: 05085 - 970 - 0 Fax: 05085 - 970 - 265 E-mail: webmaster@Stankiewicz.de http://www.stankiewicz.de |  | 12 mm |  | 0,5 x 1 m |  | 0.7 kg / m | [11 empty] | 0.07 | 0.09 | 0.09 | 0.15 | 0.23 | 0.31 | 0.46 | 0.78 | 0.85 | 0.43 | 0.32 | 0.33 | 0.34 | 0.32 | 0.355 | 0.09 | 0.55 | 6.111111 | 2500 | 0.85 | 3 |  | 7 |  | x | 4 | 3 | [7 empty] | Herstellerangabe im Internet unter www.stankiewicz.de |  |  | d
2458 | Kombimatte wie Laysa Dekor mit zusätzlicher Bitumen-Entdröhnschicht, ohne Dekorabdeckung, selbstklebend | Laysa | Phon sk | Stankiewicz GmbH Postfach 1543 29205 Celle Tel: 05085 - 970 - 0 Fax: 05085 - 970 - 265 E-mail: webmaster@Stankiewicz.de http://www.stankiewicz.de |  | 13 mm |  | 0,5 x 1 m |  | 2 kg / m | [11 empty] | 0.07 | 0.09 | 0.09 | 0.15 | 0.23 | 0.31 | 0.46 | 0.78 | 0.85 | 0.43 | 0.32 | 0.33 | 0.34 | 0.32 | 0.355 | 0.09 | 0.55 | 6.111111 | 2500 | 0.85 | 3 |  | 7 |  | x | 4 | 3 | [7 empty] | Herstellerangabe im Internet unter www.stankiewicz.de |  |  | d
2459 | Schallabsorptionsmatte, besteht aus einer mit Granulaten versehenen Deckschicht aus vernetztem Polyethylenschaum und einer Trägerschicht aus Polyurethan-Weichschaum (Klebeseite) | Laysa | 12 | Stankiewicz GmbH Postfach 1543 29205 Celle Tel: 05085 - 970 - 0 Fax: 05085 - 970 - 265 E-mail: webmaster@Stankiewicz.de http://www.stankiewicz.de |  | 12 mm |  | Rollen zu 0,5 x 15 m |  | 0.45 kg / m² | [11 empty] | 0.05 | 0.06 | 0.07 | 0.11 | 0.14 | 0.17 | 0.26 | 0.28 | 0.5 | 0.7 | 0.9 | 0.52 | 0.33 | 0.36 | 0.345 | 0.06 | 0.59 | 9.833333 | 4000 | 0.9 | 3 |  | 7 |  | x | 4 | 3 | [7 empty] | Herstellerangabe im Internet unter www.stankiewicz.de |  |  | d
2460 | Schallabsorptionsmatte, besteht aus einer mit Granulaten versehenen Deckschicht aus vernetztem Polyethylenschaum und einer Trägerschicht aus Polyurethan-Weichschaum (Klebeseite) | Laysa | 18 | Stankiewicz GmbH Postfach 1543 29205 Celle Tel: 05085 - 970 - 0 Fax: 05085 - 970 - 265 E-mail: webmaster@Stankiewicz.de http://www.stankiewicz.de |  | 18 mm |  | 0,5 x 1 m |  | 0.55 kg / m² | [11 empty] | 0.12 | 0.15 | 0.18 | 0.28 | 0.45 | 0.48 | 0.53 | 0.67 | 1.08 | 0.85 | 0.72 | 0.73 | 0.6 | 0.62 | 0.4975 | 0.15 | 0.695 | 4.633333 | 2500 | 1.08 | 3 |  | 7 |  | x | 4 | 3 | [7 empty] | Herstellerangabe im Internet unter www.stankiewicz.de |  |  | d
2461 | Structural clay hollow tile with perforated ceramic facing; hollows filled with fiberglass pads |  | Starkustic | Stankiewicz GmbH Postfach 1543 29205 Celle Tel: 05085 - 970 - 0 Fax: 05085 - 970 - 265 E-mail: webmaster@Stankiewicz.de http://www.stankiewicz.de |  | 4 inches |  | 8 x 16 inches | 0 | 25.9 lb/ft² | [6 empty] | 0.19 |  |  | 0.64 |  |  | 0.73 |  |  | 0.62 |  |  | 0.2 | [6 empty] | 0.476 | 0.685 | 0.2 | 0.2919708 | 500 | 0.73 | 12 |  | 2 |  | x | [9 empty] | C.M.Harris, Noise Control in Buildings, McGraw Hill 1994 |  |  | e
2462 | Akustikputz | Sto-Akustikputz |  | Stark Ceramics, Inc.; East Canton, OH 44730 | [11 empty] | 0.15 | 0.14 | 0.19 | 0.21 | 0.26 | 0.34 | 0.45 | 0.61 | 0.76 | 0.84 | 0.88 | 0.86 | 0.87 | 0.86 | 0.87 | 0.85 | 0.86 | 0.94 |  |  | 0.6016667 | 0.435 | 0.86 | 1.977011 | 5000 | 0.94 | 2 |  | 2 |  | x | [9 empty] | Angabe:www.stucknagel.de | Prüfinstitut: Müller BBM |  | d
2463 | Beschichtete Akustikplatte auf Metallunterkonstruktion | Sto-Knauf-Akustik-Element-Decke |  | Sto AG Ehrenbachstr.1 D-79780 Stühlingen Tel. 07744 / 57-0 Fax 07744 / 57-2178 E-Mail: infoservice@stoeu.com Internet: www.sto.de | Sto Silent fein | 30,5 mm + 2,5 - 3 mm Putz |  | 900 x 2100 x 30,5 mm | 460 mm | ca. 21 kg / m² inkl. Putz | [6 empty] | 0.62 |  |  | 0.6 |  |  | 0.72 |  |  | 0.74 |  |  | 0.58 |  |  | 0.53 |  |  |  | 0.6316667 | 0.66 | 0.555 | 0.8409091 | 1000 | 0.74 | 2 |  | 2 |  | x | [9 empty] | Angabe:www.knauf.de |  |  | d
2464 | Beschichtete Akustikplatte auf Metallunterkonstruktion | Sto-Knauf-Akustik-Element-Decke |  | Sto AG Ehrenbachstr.1 D-79780 Stühlingen Tel. 07744 / 57-0 Fax 07744 / 57-2178 E-Mail: infoservice@stoeu.com Internet: www.sto.de | Sto Silent fein | 30,5 mm + 2,5 - 3 mm Putz |  | 900 x 2100 x 30,5 mm |  | ca. 21 kg / m² inkl. Putz | [5 empty] | 0.3 | 0.42 | 0.69 | 0.59 | 0.7 | 0.82 | 0.81 | 0.82 | 0.78 | 0.74 | 0.73 | 0.71 | 0.7 | 0.65 | 0.58 | 0.54 | 0.61 | 0.54 |  |  | 0.655 | 0.76 | 0.63 | 0.8289474 | 315 | 0.82 | 2 |  | 2 |  | x | [9 empty] | Angabe:www.stucknagel.de | Prüfinstitut: Müller BBM |  | d
2465 | Beschichtete Akustikplatte auf Metallunterkonstruktion, Füllstoff: Blähglas Granulat, Organisches Bindemittel, Beschichtung Vlieskaschierung, Recyclingprodukt, faser- und emissionsfrei, Brennbarkeitsklasse B1 nach ÖNORM B 3800 | StoSilent Panel | 2000 | Sto AG Ehrenbachstr.1 D-79780 Stühlingen Tel. 07744 / 57-0 Fax 07744 / 57-2178 E-Mail: infoservice@stoeu.com Internet: www.sto.de | Vliesbeschichtung | 16 mm |  |  | 245 mm | [6 empty] | 0.4 | 0.48 | 0.49 | 0.57 | 0.63 | 0.63 | 0.63 | 0.61 | 0.56 | 0.52 | 0.54 | 0.51 | 0.52 | 0.52 | 0.56 | 0.61 | 0.61 | 0.71 |  |  | 0.565 | 0.62 | 0.565 | 0.9112903 | 5000 | 0.71 | 2 |  | 2 |  | x | 4 | [8 empty] | Herstellerangabe www.sto.at |  |  | d
2466 | Spritzputz auf hydraulisch härtender Bindemittelbasis, Baustoffklasse A2 | Sto-Akustik-Spritzputz |  | Sto Ges.m.b.H Richtstraße 47 A-9500 Villach Tel. 04242 / 331330 Fax 04242 / 34347 E-Mail: info@sto.at Internet: www.sto.at |  | 15 mm |  |  | 400 mm | [7 empty] | 0.18 |  |  | 0.21 |  |  | 0.46 |  |  | 0.67 |  |  | 0.67 |  |  | 0.95 |  |  |  | 0.5233333 | 0.335 | 0.81 | 2.41791 | 4000 | 0.95 | 2 | 4 | 2 |  | x | 4 | [8 empty] | Herstellerangabe www.sto.at |  |  | d
2467 | Spritzputz auf hydraulisch härtender Bindemittelbasis, Baustoffklasse A2 | Sto-Akustik-Spritzputz |  | Sto Ges.m.b.H Richtstraße 47 A-9500 Villach Tel. 04242 / 331330 Fax 04242 / 34347 E-Mail: info@sto.at Internet: www.sto.at |  | 15 mm |  |  | 0 | [7 empty] | 0.1 |  |  | 0.21 |  |  | 0.47 |  |  | 0.68 |  |  | 0.67 |  |  | 0.74 |  |  |  | 0.4783333 | 0.34 | 0.705 | 2.073529 | 4000 | 0.74 | 2 | 4 | 2 |  | x | 4 | [8 empty] | Herstellerangabe www.sto.at |  |  | d
2468 | Prefinished Nubby lay-in board |  | Classic | Sto Ges.m.b.H Richtstraße 47 A-9500 Villach Tel. 04242 / 331330 Fax 04242 / 34347 E-Mail: info@sto.at Internet: www.sto.at |  | 3/4 inch |  | 24 x 48 inches | 400 mm | 0.19 lb/ft² | [6 empty] | 0.33 |  |  | 0.47 |  |  | 0.89 |  |  | 0.97 |  |  | 1.07 |  |  | 0.94 |  |  |  | 0.7783333 | 0.68 | 1.005 | 1.477941 | 2000 | 1.07 | 2 |  |  |  | x | [9 empty] | C.M.Harris, Noise Control in Buildings, McGraw Hill 1994 |  |  | e
2469 | Prefinished Nubby lay-in board |  | Classic | Tectum, Inc.; Newark, OH 43055 |  | 1 inch |  | 24 x 48 inches | 400 mm | 0.25 lb/ft² | [6 empty] | 0.83 |  |  | 0.88 |  |  | 0.8 |  |  | 1.05 |  |  | 1.06 |  |  | 1.08 |  |  |  | 0.95 | 0.84 | 1.07 | 1.27381 | 4000 | 1.08 | 2 |  |  |  | x | [9 empty] | C.M.Harris, Noise Control in Buildings, McGraw Hill 1994 |  |  | e
2470 | Prefinished Nubby lay-in board |  | Classic | Tectum, Inc.; Newark, OH 43055 |  | 1 1/2 inch |  | 24 x 48 inches | 400 mm | 0.38 lb/ft² | [6 empty] | 0.71 |  |  | 0.87 |  |  | 0.97 |  |  | 1.1 |  |  | 1.07 |  |  | 1.03 |  |  |  | 0.9583333 | 0.92 | 1.05 | 1.141304 | 1000 | 1.1 | 2 |  |  |  | x | [9 empty] | C.M.Harris, Noise Control in Buildings, McGraw Hill 1994 |  |  | e
2471 | Painted Linear lay-in board |  | Classic | Tectum, Inc.; Newark, OH 43055 |  | 3/4 inch |  | 24 x 48 inches | 400 mm | 0.19 lb/ft² | [6 empty] | 0.27 |  |  | 0.8 |  |  | 0.65 |  |  | 0.98 |  |  | 1 |  |  | 0.9 |  |  |  | 0.7666667 | 0.725 | 0.95 | 1.310345 | 2000 | 1 | 2 |  |  |  | x | [9 empty] | C.M.Harris, Noise Control in Buildings, McGraw Hill 1994 |  |  | e
2472 | Painted Linear lay-in board |  | Classic | Tectum, Inc.; Newark, OH 43055 |  | 1 inch |  | 24 x 48 inches | 400 mm | 0.25 lb/ft² | [6 empty] | 0.37 |  |  | 0.83 |  |  | 0.82 |  |  | 1.07 |  |  | 1.02 |  |  | 0.94 |  |  |  | 0.8416667 | 0.825 | 0.98 | 1.187879 | 1000 | 1.07 | 2 |  |  |  | x | [9 empty] | C.M.Harris, Noise Control in Buildings, McGraw Hill 1994 |  |  | e
2473 | Painted Linear lay-in board |  | Classic | Tectum, Inc.; Newark, OH 43055 |  | 1 1/2 inch |  | 24 x 48 inches | 400 mm | 0.38 lb/ft² | [6 empty] | 0.71 |  |  | 0.83 |  |  | 0.82 |  |  | 1.07 |  |  | 1.02 |  |  | 0.94 |  |  |  | 0.8983333 | 0.825 | 0.98 | 1.187879 | 1000 | 1.07 | 2 |  |  |  | x | [9 empty] | C.M.Harris, Noise Control in Buildings, McGraw Hill 1994 |  |  | e
2474 | Painted Nubby lay-in board |  | Classic | Tectum, Inc.; Newark, OH 43055 |  | 3/4 inch |  | 24 x 48 inches | 400 mm | 0.19 lb/ft² | [6 empty] | 0.33 |  |  | 0.47 |  |  | 0.89 |  |  | 0.97 |  |  | 1.07 |  |  | 0.94 |  |  |  | 0.7783333 | 0.68 | 1.005 | 1.477941 | 2000 | 1.07 | 2 |  |  |  | x | [9 empty] | C.M.Harris, Noise Control in Buildings, McGraw Hill 1994 |  |  | e
2475 | Film-faced lay-in board |  | Classic | Tectum, Inc.; Newark, OH 43055 |  | 1 1/2 inch |  | 24 x 48 inches | 400 mm | 0.38 lb/ft² | [6 empty] | 0.29 |  |  | 0.8 |  |  | 0.74 |  |  | 0.92 |  |  | 0.85 |  |  | 0.52 |  |  |  | 0.6866667 | 0.77 | 0.685 | 0.8896104 | 1000 | 0.92 | 2 |  |  |  | x | [9 empty] | C.M.Harris, Noise Control in Buildings, McGraw Hill 1994 |  |  | e
2476 | Ultimate Nubby lay-in board |  | Classic | Tectum, Inc.; Newark, OH 43055 |  | 1 3/8 inch |  | 24 x 48 inches | 400 mm | 0.34 lb/ft² | [6 empty] | 0.21 |  |  | 0.47 |  |  | 0.68 |  |  | 1.03 |  |  | 1.09 |  |  | 1.06 |  |  |  | 0.7566667 | 0.575 | 1.075 | 1.869565 | 2000 | 1.09 | 2 |  | 1 |  | x | [9 empty] | C.M.Harris, Noise Control in Buildings, McGraw Hill 1994 |  |  | e
2477 | Silicate-treated wood fiber, organic binder |  | panel | Tectum, Inc.; Newark, OH 43055 |  | 1 inch |  | 24 x 96, 24 x 48 inches | 0 | 1.6 lb/ft² | [6 empty] | 0.06 |  |  | 0.13 |  |  | 0.24 |  |  | 0.45 |  |  | 0.82 |  |  | 0.64 |  |  |  | 0.39 | 0.185 | 0.73 | 3.945946 | 2000 | 0.82 | 2 |  | 3 |  | x | [9 empty] | C.M.Harris, Noise Control in Buildings, McGraw Hill 1994 |  |  | e
2478 | Silicate-treated wood fiber, organic binder |  | panel | Tectum, Inc.; Newark, OH 43055 |  | 1 inch |  | 24 x 96, 24 x 48 inches | nailed to 20 mm wood furring strips | 1.6 lb/ft² | [6 empty] | 0.07 |  |  | 0.15 |  |  | 0.36 |  |  | 0.65 |  |  | 0.71 |  |  | 0.81 |  |  |  | 0.4583333 | 0.255 | 0.76 | 2.980392 | 4000 | 0.81 | 2 |  | 3 |  | x | [9 empty] | C.M.Harris, Noise Control in Buildings, McGraw Hill 1994 |  |  | e
2479 | Silicate-treated wood fiber, organic binder |  | panel | Tectum, Inc.; Newark, OH 43055 |  | 1 inch |  | 24 x 96, 24 x 48 inches | covered with perforated facing, airspace 20 mm | 1.6 lb/ft² | [6 empty] | 0.16 |  |  | 0.43 |  |  | 1 |  |  | 1.05 |  |  | 0.79 |  |  | 0.98 |  |  |  | 0.735 | 0.715 | 0.885 | 1.237762 | 1000 | 1.05 | 2 |  | 3 |  | x | [9 empty] | C.M.Harris, Noise Control in Buildings, McGraw Hill 1994 |  |  | e
2480 | Silicate-treated wood fiber, organic binder |  | panel | Tectum, Inc.; Newark, OH 43055 |  | 1 inch |  | 24 x 96, 24 x 48 inches | covered with perforated facing, airspace 40 mm | 1.6 lb/ft² | [6 empty] | 0.32 |  |  | 0.7 |  |  | 1.09 |  |  | 0.93 |  |  | 0.76 |  |  | 0.94 |  |  |  | 0.79 | 0.895 | 0.85 | 0.9497207 | 500 | 1.09 | 2 |  | 3 |  | x | [9 empty] | C.M.Harris, Noise Control in Buildings, McGraw Hill 1994 |  |  | e
2481 | Silicate-treated wood fiber, organic binder |  | panel | Tectum, Inc.; Newark, OH 43055 |  | 1 1/2 inch |  | 24 x 96, 24 x 48 inches | 0 | 2.5 lb/ft² | [6 empty] | 0.07 |  |  | 0.22 |  |  | 0.48 |  |  | 0.82 |  |  | 0.64 |  |  | 0.96 |  |  |  | 0.5316667 | 0.35 | 0.8 | 2.285714 | 4000 | 0.96 | 2 |  | 3 |  | x | [9 empty] | C.M.Harris, Noise Control in Buildings, McGraw Hill 1994 |  |  | e
2482 | Silicate-treated wood fiber, organic binder |  | panel | Tectum, Inc.; Newark, OH 43055 |  | 1 1/2 inch |  | 24 x 96, 24 x 48 inches | nailed to 20 mm wood furring strips | 2.5 lb/ft² | [6 empty] | 0.15 |  |  | 0.26 |  |  | 0.62 |  |  | 0.83 |  |  | 0.7 |  |  | 0.91 |  |  |  | 0.5783333 | 0.44 | 0.805 | 1.829545 | 4000 | 0.91 | 2 |  | 3 |  | x | [9 empty] | C.M.Harris, Noise Control in Buildings, McGraw Hill 1994 |  |  | e
2483 | Silicate-treated wood fiber, organic binder |  | panel | Tectum, Inc.; Newark, OH 43055 |  | 1 1/2 inch |  | 24 x 96, 24 x 48 inches | covered with perforated facing, airspace 20 mm | 2.5 lb/ft² | [6 empty] | 0.24 |  |  | 0.57 |  |  | 1.17 |  |  | 0.87 |  |  | 0.93 |  |  | 0.87 |  |  |  | 0.775 | 0.87 | 0.9 | 1.034483 | 500 | 1.17 | 2 |  | 3 |  | x | [9 empty] | C.M.Harris, Noise Control in Buildings, McGraw Hill 1994 |  |  | e
2484 | Silicate-treated wood fiber, organic binder |  | panel | Tectum, Inc.; Newark, OH 43055 |  | 1 1/2 inch |  | 24 x 96, 24 x 48 inches | covered with perforated facing, airspace 40 mm | 2.5 lb/ft² | [6 empty] | 0.4 |  |  | 0.84 |  |  | 1.18 |  |  | 0.84 |  |  | 0.94 |  |  | 0.88 |  |  |  | 0.8466667 | 1.01 | 0.91 | 0.9009901 | 500 | 1.18 | 2 |  | 3 |  | x | [9 empty] | C.M.Harris, Noise Control in Buildings, McGraw Hill 1994 |  |  | e
2485 | Silicate-treated wood fiber, organic binder |  | panel | Tectum, Inc.; Newark, OH 43055 |  | 2 inch |  | 24 x 96, 24 x 48 inches | 0 | 3.3 lb/ft² | [6 empty] | 0.15 |  |  | 0.26 |  |  | 0.62 |  |  | 0.94 |  |  | 0.64 |  |  | 0.92 |  |  |  | 0.5883333 | 0.44 | 0.78 | 1.772727 | 1000 | 0.94 | 2 |  | 3 |  | x | [9 empty] | C.M.Harris, Noise Control in Buildings, McGraw Hill 1994 |  |  | e
2486 | Silicate-treated wood fiber, organic binder |  | panel | Tectum, Inc.; Newark, OH 43055 |  | 2 inch |  | 24 x 96, 24 x 48 inches | nailed to 20 mm wood furring strips | 3.3 lb/ft² | [6 empty] | 0.15 |  |  | 0.36 |  |  | 0.74 |  |  | 0.82 |  |  | 0.82 |  |  | 0.92 |  |  |  | 0.635 | 0.55 | 0.87 | 1.581818 | 4000 | 0.92 | 2 |  | 3 |  | x | [9 empty] | C.M.Harris, Noise Control in Buildings, McGraw Hill 1994 |  |  | e
2487 | Silicate-treated wood fiber, organic binder |  | panel | Tectum, Inc.; Newark, OH 43055 |  | 2 inch |  | 24 x 96, 24 x 48 inches | covered with perforated facing, airspace 20 mm | 3.3 lb/ft² | [6 empty] | 0.24 |  |  | 0.67 |  |  | 1.14 |  |  | 0.87 |  |  | 1.06 |  |  | 0.96 |  |  |  | 0.8233333 | 0.905 | 1.01 | 1.116022 | 500 | 1.14 | 2 |  | 3 |  | x | [9 empty] | C.M.Harris, Noise Control in Buildings, McGraw Hill 1994 |  |  | e
2488 | Silicate-treated wood fiber, organic binder |  | panel | Tectum, Inc.; Newark, OH 43055 |  | 2 inch |  | 24 x 96, 24 x 48 inches | covered with perforated facing, airspace 40 mm | 3.3 lb/ft² | [6 empty] | 0.42 |  |  | 0.89 |  |  | 1.19 |  |  | 0.85 |  |  | 1.08 |  |  | 0.94 |  |  |  | 0.895 | 1.04 | 1.01 | 0.9711538 | 500 | 1.19 | 2 |  | 3 |  | x | [9 empty] | C.M.Harris, Noise Control in Buildings, McGraw Hill 1994 |  |  | e
2489 | 1" Tectum over 1" layer of 3 pcf fiberglass |  | panel | Tectum, Inc.; Newark, OH 43055 |  | 2 inch |  | 24 x 48 inches | covered with perforated facing, airspace 40 mm | 1.9 lb/ft² | [6 empty] | 0.16 |  |  | 0.43 |  |  | 1 |  |  | 1.05 |  |  | 0.79 |  |  | 0.98 |  |  |  | 0.735 | 0.715 | 0.885 | 1.237762 | 1000 | 1.05 | 2 |  | 3 |  | x | [9 empty] | C.M.Harris, Noise Control in Buildings, McGraw Hill 1994 |  |  | e
2490 | 1 1/2" Tectum over 1" layer of 3 pcf fiberglass |  | panel | Tectum, Inc.; Newark, OH 43055 |  | 2 1/2 inch |  | 24 x 48 inches | covered with perforated facing, airspace 40 mm | 1.8 lb/ft² | [6 empty] | 0.24 |  |  | 0.57 |  |  | 1.17 |  |  | 0.87 |  |  | 0.93 |  |  | 0.87 |  |  |  | 0.775 | 0.87 | 0.9 | 1.034483 | 500 | 1.17 | 2 |  | 3 |  | x | [9 empty] | C.M.Harris, Noise Control in Buildings, McGraw Hill 1994 |  |  | e
2491 | 2" Tectum over 1" layer of 3 pcf fiberglass |  | panel | Tectum, Inc.; Newark, OH 43055 |  | 3 inch |  | 24 x 48 inches | covered with perforated facing, airspace 40 mm | 2.9 lb/ft² | [6 empty] | 0.24 |  |  | 0.67 |  |  | 1.14 |  |  | 0.87 |  |  | 1.06 |  |  | 0.96 |  |  |  | 0.8233333 | 0.905 | 1.01 | 1.116022 | 500 | 1.14 | 2 |  | 3 |  | x | [9 empty] | C.M.Harris, Noise Control in Buildings, McGraw Hill 1994 |  |  | e
2492 | 1" Tectum over 2 1/2" OCF noise barrier batt |  | panel | Tectum, Inc.; Newark, OH 43055 |  | 3 1/2 inch |  | 24 x 48 inches | covered with perforated facing, airspace 40 mm | 2.8 lb/ft² | [6 empty] | 0.32 |  |  | 0.7 |  |  | 1.09 |  |  | 0.93 |  |  | 0.76 |  |  | 0.94 |  |  |  | 0.79 | 0.895 | 0.85 | 0.9497207 | 500 | 1.09 | 2 |  | 3 |  | x | [9 empty] | C.M.Harris, Noise Control in Buildings, McGraw Hill 1994 |  |  | e
2493 | 1 1/2" Tectum over 2 1/2" OCF noise barrier batt |  | panel | Tectum, Inc.; Newark, OH 43055 |  | 4 inches |  | 24 x 48 inches | covered with perforated facing, airspace 40 mm | 3.5 lb/ft² | [6 empty] | 0.4 |  |  | 0.84 |  |  | 1.18 |  |  | 0.87 |  |  | 0.93 |  |  | 0.87 |  |  |  | 0.8483333 | 1.01 | 0.9 | 0.8910891 | 500 | 1.18 | 2 |  | 3 |  | x | [9 empty] | C.M.Harris, Noise Control in Buildings, McGraw Hill 1994 |  |  | e
2494 | 2" Tectum over 2 1/2" OCF noise barrier batt |  | panel | Tectum, Inc.; Newark, OH 43055 |  | 4 1/2 inch |  | 24 x 48 inches | covered with perforated facing, airspace 40 mm | 3.4 lb/ft² | [6 empty] | 0.42 |  |  | 0.89 |  |  | 1.19 |  |  | 0.85 |  |  | 1.08 |  |  | 0.94 |  |  |  | 0.895 | 1.04 | 1.01 | 0.9711538 | 500 | 1.19 | 2 |  | 3 |  | x | [9 empty] | C.M.Harris, Noise Control in Buildings, McGraw Hill 1994 |  |  | e
2495 | 2" Tectum over 2 1/2" OCF noise barrier batt |  | panel | Tectum, Inc.; Newark, OH 43055 |  | 4 1/2 inch |  | 24 x 48 inches | covered with perforated facing, airspace 20 mm | 3.4 lb/ft² | [6 empty] | 0.24 |  |  | 0.57 |  |  | 1.17 |  |  | 0.87 |  |  | 0.93 |  |  | 0.87 |  |  |  | 0.775 | 0.87 | 0.9 | 1.034483 | 500 | 1.17 | 2 |  | 3 |  | x | [9 empty] | C.M.Harris, Noise Control in Buildings, McGraw Hill 1994 |  |  | e
2496 | 2" Tectum over 2 1/2" OCF noise barrier batt |  | panel | Tectum, Inc.; Newark, OH 43055 |  | 4 1/2 inch |  | 24 x 48 inches | covered with perforated facing, airspace 40 mm | 3.4 lb/ft² | [6 empty] | 0.4 |  |  | 0.84 |  |  | 1.18 |  |  | 0.84 |  |  | 0.94 |  |  | 0.88 |  |  |  | 0.8466667 | 1.01 | 0.91 | 0.9009901 | 500 | 1.18 | 2 |  | 3 |  | x | [9 empty] | C.M.Harris, Noise Control in Buildings, McGraw Hill 1994 |  |  | e
2497 | Structural roof deck |  | Tectum I | Tectum, Inc.; Newark, OH 43055 |  | 1 1/2 inch |  | 48 x 96 inches | 0 | 2.4 lb/ft² | [6 empty] | 0.07 |  |  | 0.22 |  |  | 0.48 |  |  | 0.82 |  |  | 0.64 |  |  | 0.96 |  |  |  | 0.5316667 | 0.35 | 0.8 | 2.285714 | 4000 | 0.96 | 2 |  |  |  | x | [9 empty] | C.M.Harris, Noise Control in Buildings, McGraw Hill 1994 |  |  | e
2498 | Structural roof deck |  | Tectum I | Tectum, Inc.; Newark, OH 43055 |  | 2 inches |  | 48 x 96 inches | 0 | 3.5 lb/ft² | [6 empty] | 0.15 |  |  | 0.26 |  |  | 0.62 |  |  | 0.94 |  |  | 0.64 |  |  | 0.92 |  |  |  | 0.5883333 | 0.44 | 0.78 | 1.772727 | 1000 | 0.94 | 2 |  |  |  | x | [9 empty] | C.M.Harris, Noise Control in Buildings, McGraw Hill 1994 |  |  | e
2499 | Structural roof deck |  | Tectum I | Tectum, Inc.; Newark, OH 43055 |  | 2 1/2 inches |  | 48 x 96 inches | 0 | 4.5 lb/ft² | [6 empty] | 0.2 |  |  | 0.31 |  |  | 0.72 |  |  | 0.84 |  |  | 0.77 |  |  | 0.9 |  |  |  | 0.6233333 | 0.515 | 0.835 | 1.621359 | 4000 | 0.9 | 2 |  |  |  | x | [9 empty] | C.M.Harris, Noise Control in Buildings, McGraw Hill 1994 |  |  | e
2500 | Structural roof deck |  | Tectum I | Tectum, Inc.; Newark, OH 43055 |  | 3 inches |  | 48 x 96 inches | 0 | 5.3 lb/ft² | [6 empty] | 0.21 |  |  | 0.41 |  |  | 1 |  |  | 0.75 |  |  | 1 |  |  | 0.97 |  |  |  | 0.7233333 | 0.705 | 0.985 | 1.397163 | 500 | 1 | 2 |  |  |  | x | [9 empty] | C.M.Harris, Noise Control in Buildings, McGraw Hill 1994 |  |  | e
2501 | Structural roof deck |  | Tectum II | Tectum, Inc.; Newark, OH 43055 |  | 4 inches |  | 48 x 96 inches | 0 | 3.5 lb/ft² | [6 empty] | 0.2 |  |  | 0.31 |  |  | 0.55 |  |  | 0.83 |  |  | 0.74 |  |  | 0.95 |  |  |  | 0.5966667 | 0.43 | 0.845 | 1.965116 | 4000 | 0.95 | 2 |  |  |  | x | [9 empty] | C.M.Harris, Noise Control in Buildings, McGraw Hill 1994 |  |  | e
2502 | Structural roof composite |  | Tectum III | Tectum, Inc.; Newark, OH 43055 |  | 3 1/2 inches |  | 48 x 96 inches | 0 | 4.4 lb/ft² | [6 empty] | 0.16 |  |  | 0.23 |  |  | 0.49 |  |  | 0.78 |  |  | 0.88 |  |  | 0.88 |  |  |  | 0.57 | 0.36 | 0.88 | 2.444444 | 2000 | 0.88 | 2 |  |  |  | x | [9 empty] | C.M.Harris, Noise Control in Buildings, McGraw Hill 1994 |  |  | e
2503 | Sound absorption blocks spaced 24" on centers |  |  | Tectum, Inc.; Newark, OH 43055 |  | 3 inches |  | 15 1/2 x 15 1/2 inches | 0 | 8.4 lb/ft² | [6 empty] | 0.22 |  |  | 0.32 |  |  | 1.01 |  |  | 1.6 |  |  | 1.66 |  |  | 1.64 |  |  |  | 1.075 | 0.665 | 1.65 | 2.481203 | 2000 | 1.66 | 2 |  |  |  | x | [9 empty] | C.M.Harris, Noise Control in Buildings, McGraw Hill 1994 |  |  | e
2504 | Sound absorption blocks spaced 32" on centers |  |  | Tectum, Inc.; Newark, OH 43055 |  | 3 inches |  | 15 1/2 x 15 1/2 inches | 0 | 8.4 lb/ft² | [6 empty] | 0.27 |  |  | 0.43 |  |  | 1.13 |  |  | 1.77 |  |  | 1.75 |  |  | 1.75 |  |  |  | 1.183333 | 0.78 | 1.75 | 2.24359 | 1000 | 1.77 | 2 |  |  |  | x | [9 empty] | C.M.Harris, Noise Control in Buildings, McGraw Hill 1994 |  |  | e
2505 | Hanging panels of 1" Tectum, spaced 12" face to face |  |  | Tectum, Inc.; Newark, OH 43055 |  | 1 inch |  | 24 x 48 inches |  | 1.6 lb/ft² | [6 empty] | 0.2 |  |  | 0.16 |  |  | 0.3 |  |  | 0.48 |  |  | 0.6 |  |  | 0.82 |  |  |  | 0.4266667 | 0.23 | 0.71 | 3.086957 | 4000 | 0.82 | 2 |  |  |  | x | [9 empty] | C.M.Harris, Noise Control in Buildings, McGraw Hill 1994 |  |  | e
2506 | Hanging panels of 1" Tectum, spaced 24" face to face |  |  | Tectum, Inc.; Newark, OH 43055 |  | 1 inch |  | 24 x 48 inches |  | 1.6 lb/ft² | [6 empty] | 0.12 |  |  | 0.2 |  |  | 0.29 |  |  | 0.49 |  |  | 0.65 |  |  | 0.91 |  |  |  | 0.4433333 | 0.245 | 0.78 | 3.183673 | 4000 | 0.91 | 2 |  |  |  | x | [9 empty] | C.M.Harris, Noise Control in Buildings, McGraw Hill 1994 |  |  | e
2507 | Hanging panels of 1" Tectum, spaced 36" face to face |  |  | Tectum, Inc.; Newark, OH 43055 |  | 1 inch |  | 24 x 48 inches |  | 1.6 lb/ft² | [6 empty] | 0.13 |  |  | 0.18 |  |  | 0.29 |  |  | 0.51 |  |  | 0.65 |  |  | 0.9 |  |  |  | 0.4433333 | 0.235 | 0.775 | 3.297872 | 4000 | 0.9 | 2 |  |  |  | x | [9 empty] | C.M.Harris, Noise Control in Buildings, McGraw Hill 1994 |  |  | e
2508 | Ceramic fiber blanket |  | Kawool | Tectum, Inc.; Newark, OH 43055 |  | 1 inch |  | 48 x 107 inches | 0 | 1.33 lb/ft² | [6 empty] | 0.1 |  |  | 0.29 |  |  | 1 |  |  | 1.04 |  |  | 0.99 |  |  | 0.98 |  |  |  | 0.7333333 | 0.645 | 0.985 | 1.527132 | 1000 | 1.04 | 2 |  | 1 |  | x | [9 empty] | C.M.Harris, Noise Control in Buildings, McGraw Hill 1994 |  |  | e
2509 | Ceramic fiber blanket |  | Kawool | Thermal Ceramics; Augusta, GA 30903 |  | 2 inches |  | 48 x 107 inches | 0 | 2.67 lb/ft² | [6 empty] | 0.42 |  |  | 0.8 |  |  | 0.72 |  |  | 0.86 |  |  | 0.92 |  |  | 1.02 |  |  |  | 0.79 | 0.76 | 0.97 | 1.276316 | 4000 | 1.02 | 2 |  | 1 |  | x | [9 empty] | C.M.Harris, Noise Control in Buildings, McGraw Hill 1994 |  |  | e
2510 | Ceramic fiber blanket |  | Kawool | Thermal Ceramics; Augusta, GA 30903 |  | 1 inch |  | 48 x 107 inches | 0 | 0.67 lb/ft² | [6 empty] | 0.15 |  |  | 0.5 |  |  | 0.92 |  |  | 0.91 |  |  | 0.91 |  |  | 0.94 |  |  |  | 0.7216667 | 0.71 | 0.925 | 1.302817 | 4000 | 0.94 | 2 |  | 1 |  | x | [9 empty] | C.M.Harris, Noise Control in Buildings, McGraw Hill 1994 |  |  | e
2511 | Ceramic fiber blanket |  | Kawool | Thermal Ceramics; Augusta, GA 30903 |  | 1 inch |  | 36 x 48 inches | 0 | 1.67 lb/ft² | [6 empty] | 0.26 |  |  | 0.41 |  |  | 0.4 |  |  | 0.47 |  |  | 0.58 |  |  | 0.65 |  |  |  | 0.4616667 | 0.405 | 0.615 | 1.518519 | 4000 | 0.65 | 2 |  | 1 |  | x | [9 empty] | C.M.Harris, Noise Control in Buildings, McGraw Hill 1994 |  |  | e
2512 | Faserabsorber, Mineralfaser, wasserabweisend, nicht brennbar, nicht rieselfest | Egi-Dämmplatte | EP/V | Thermal Ceramics; Augusta, GA 30903 |  | 20 mm |  | 625 x 1000 mm | 200 mm |  | x | [5 empty] | 0.18 | 0.27 | 0.41 | 0.53 | 0.63 | 0.74 | 0.84 | 0.77 | 0.7 | 0.63 | 0.65 | 0.68 | 0.74 | 0.75 | 0.76 | 0.77 |  |  |  | 0.615 | 0.685 | 0.755 | 1.10219 | 500 | 0.84 | 2 |  | 1 |  | x | 4 | 3 | [7 empty] | H. Lenz, Marktübersicht schallabsorbierende Anordnungen, Ruhr Universität Bochum, 1981, Seite 255 |  |  | d
2513 | Faserabsorber, Mineralfaser, wasserabweisend, nicht brennbar, nicht rieselfest | Egi-Dämmplatte | EP/VII | Thyssen Schalker Verein GmbH Postfach 2020 4650 Gelsenkirchen |  | 50 mm |  | 600 x 1250 mm | 0 |  | x | [5 empty] | 0.13 | 0.27 | 0.43 | 0.63 | 0.78 | 0.9 | 1.03 | 1 | 0.98 | 0.97 | 0.97 | 0.97 | 0.97 | 0.97 | 0.98 | 0.98 |  |  |  | 0.785 | 0.83 | 0.975 | 1.174699 | 500 | 1.03 | 2 |  | 1 |  | x | 4 | 3 | [7 empty] | H. Lenz, Marktübersicht schallabsorbierende Anordnungen, Ruhr Universität Bochum, 1981, Seite 256 |  |  | d
2514 | Faserabsorber, Mineralfaser, wasserabweisend, nicht brennbar, nicht rieselfest | Egi-Dämmplatte | EP/VII | Thyssen Schalker Verein GmbH Postfach 2020 4650 Gelsenkirchen |  | 50 mm |  | 600 x 1250 mm | 50 mm |  | x | [5 empty] | 0.46 | 0.6 | 0.78 | 0.94 | 0.99 | 1.02 | 1.06 | 1.03 | 1.01 | 1 | 1 | 0.99 | 0.99 | 1 | 1.01 | 1.02 |  |  |  | 0.9116667 | 1 | 1.005 | 1.005 | 500 | 1.06 | 2 |  | 1 |  | x | 4 | 3 | [7 empty] | H. Lenz, Marktübersicht schallabsorbierende Anordnungen, Ruhr Universität Bochum, 1981, Seite 256 |  |  | d
2515 | Faserabsorber, Mineralfaser, schwer entflammbar, einseitig mit einem Glasfaservlies beschichtet | Egi-Dämmplatte | EP/V gl | Thyssen Schalker Verein GmbH Postfach 2020 4650 Gelsenkirchen |  | 20 mm |  | 600 x 1250 mm | 0 |  | x | [5 empty] | 0.06 | 0.09 | 0.15 | 0.21 | 0.26 | 0.35 | 0.42 | 0.49 | 0.59 | 0.68 | 0.73 | 0.82 | 0.92 | 0.92 | 0.92 | 0.92 |  |  |  | 0.535 | 0.315 | 0.92 | 2.920635 | 2000 | 0.92 | 4 | 2 | 1 |  | x | 4 | [8 empty] | H. Lenz, Marktübersicht schallabsorbierende Anordnungen, Ruhr Universität Bochum, 1981, Seite 257 |  |  | d
2516 | Faserabsorber, Mineralfaser, schwer entflammbar, einseitig mit einem Glasfaservlies beschichtet | Egi-Dämmplatte | EP/V gl | Thyssen Schalker Verein GmbH Postfach 2020 4650 Gelsenkirchen |  | 20 mm |  | 600 x 1250 mm | 200 mm |  | x | [5 empty] | 0.12 | 0.22 | 0.36 | 0.49 | 0.59 | 0.66 | 0.79 | 0.73 | 0.65 | 0.6 | 0.63 | 0.66 | 0.72 | 0.65 | 0.6 | 0.57 |  |  |  | 0.5483333 | 0.64 | 0.645 | 1.0078125 | 500 | 0.79 | 2 |  | 1 |  | x | 4 | [8 empty] | H. Lenz, Marktübersicht schallabsorbierende Anordnungen, Ruhr Universität Bochum, 1981, Seite 257 |  |  | d
2517 | Faserabsorber, Mineralfaser, nicht brennbar, nicht rieselfest, wasserabweisend durch Spezialimprägnierung | Egi-Fassadendämmplatte | EFP | Thyssen Schalker Verein GmbH Postfach 2020 4650 Gelsenkirchen |  | 50 mm |  | 600 x 1250 mm | 0 |  | x | [5 empty] | 0.13 | 0.41 | 0.44 | 0.63 | 0.78 | 0.93 | 1.03 | 1.02 | 1.04 | 0.97 | 0.95 | 0.93 | 0.97 | 0.99 | 0.98 | 0.98 |  |  |  | 0.785 | 0.83 | 0.975 | 1.174699 | 800 | 1.04 | 2 |  | 1 |  | x | 4 | 3 | [7 empty] | H. Lenz, Marktübersicht schallabsorbierende Anordnungen, Ruhr Universität Bochum, 1981, Seite 258 |  |  | d
2518 | Faserabsorber auf Kunststoffpaneele, gelochtes Kunststoffpaneel mit hinterlegter Mineralfaserplatte, Lochanteil 15 % | Organit - Solclip |  | Thyssen Schalker Verein GmbH Postfach 2020 4650 Gelsenkirchen |  |  |  | Paneellänge bis maximal 12 m, Paneelbreite 100 mm | 200 mm | 2 kg / m² | x |  |  |  |  | 0.24 | 0.64 | 0.65 | 0.7 | 0.46 | 0.7 | 0.73 | 0.51 | 1.01 | 0.83 | 0.92 | 0.89 | 0.88 | 0.87 | 0.88 | 0.73 | 0.91 | 0.39 | 0.25 |  | 0.7183333 | 0.485 | 0.89 | 1.835052 | 630 | 1.01 | 2 |  | 8 |  | x | [9 empty] | H. Lenz, Marktübersicht schallabsorbierende Anordnungen, Ruhr Universität Bochum, 1981, Seite 259 |  |  | d
2519 | Ceiling panel with laminated textured surface | Orion |  | Unitecta Oberflächenschutz GmbH 44805 Bochum |  | 1/2 inch |  | 24 x 48 inches | 400 mm | 0.7 lb/ft² | [6 empty] | 0.69 |  |  | 0.76 |  |  | 0.65 |  |  | 0.86 |  |  | 0.83 |  |  | 0.75 |  |  |  | 0.7566667 | 0.705 | 0.79 | 1.120567 | 1000 | 0.86 |  |  |  |  | x | [9 empty] | C.M.Harris, Noise Control in Buildings, McGraw Hill 1994 |  |  | e
2520 | Ceiling panel with laminated textured surface | Orion |  | USG Interiors, Inc. Chicago,IL 60606 |  | 1 inch |  | 24 x 48 inches | 400 mm | 1.3 lb/ft² | [6 empty] | 0.74 |  |  | 0.82 |  |  | 0.82 |  |  | 1.05 |  |  | 1.06 |  |  | 1.09 |  |  |  | 0.93 | 0.82 | 1.075 | 1.310976 | 4000 | 1.09 |  |  |  |  | x | [9 empty] | C.M.Harris, Noise Control in Buildings, McGraw Hill 1994 |  |  | e
2521 | Ceiling panel with laminated textured surface, but with impervious backing | Orion |  | USG Interiors, Inc. Chicago,IL 60606 |  | 1 inch |  | 24 x 24 inches | 400 mm | 1.3 lb/ft² | [6 empty] | 0.42 |  |  | 0.43 |  |  | 0.82 |  |  | 1.13 |  |  | 1.09 |  |  | 1.02 |  |  |  | 0.8183333 | 0.625 | 1.055 | 1.688 | 1000 | 1.13 |  |  |  |  | x | [9 empty] | C.M.Harris, Noise Control in Buildings, McGraw Hill 1994 |  |  | e
2522 | Rough textured tiles and panels | Glacier |  | USG Interiors, Inc. Chicago,IL 60606 |  | 3/4 inch |  | 12 x 12 inches | 400 mm | 1.4 lb/ft² | [6 empty] | 0.56 |  |  | 0.76 |  |  | 0.57 |  |  | 0.8 |  |  | 0.94 |  |  | 1 |  |  |  | 0.7716667 | 0.665 | 0.97 | 1.458647 | 4000 | 1 |  |  |  |  | x | [9 empty] | C.M.Harris, Noise Control in Buildings, McGraw Hill 1994 |  |  | e
2523 | Fissured ceiling tile | "F" |  | USG Interiors, Inc. Chicago,IL 60606 |  | 3/4 inch |  | 12 x 12 inches | 400 mm | 1.3 lb/ft² | [6 empty] | 0.49 |  |  | 0.53 |  |  | 0.53 |  |  | 0.75 |  |  | 0.92 |  |  | 0.99 |  |  |  | 0.7016667 | 0.53 | 0.955 | 1.801887 | 4000 | 0.99 |  |  |  |  | x | [9 empty] | C.M.Harris, Noise Control in Buildings, McGraw Hill 1994 |  |  | e
2524 | Foil-backed tiles and panels | Acoustone Chex/16 |  | USG Interiors, Inc. Chicago,IL 60606 |  | 3/4 inch |  | 24 x 24 inches | 400 mm | 1.3 lb/ft² | [6 empty] | 0.22 |  |  | 0.29 |  |  | 0.66 |  |  | 0.8 |  |  | 0.83 |  |  | 0.89 |  |  |  | 0.615 | 0.475 | 0.86 | 1.810526 | 4000 | 0.89 |  |  |  |  | x | [9 empty] | C.M.Harris, Noise Control in Buildings, McGraw Hill 1994 |  |  | e
2525 | Foil-backed tiles and panels | Acoustone Glacier |  | USG Interiors, Inc. Chicago,IL 60606 |  | 3/4 inch |  | 24 x 24 inches | 400 mm | 1.3 lb/ft² | [6 empty] | 0.37 |  |  | 0.33 |  |  | 0.61 |  |  | 1 |  |  | 0.96 |  |  | 1.03 |  |  |  | 0.7166667 | 0.47 | 0.995 | 2.117021 | 4000 | 1.03 |  |  |  |  | x | [9 empty] | C.M.Harris, Noise Control in Buildings, McGraw Hill 1994 |  |  | e
2526 | Fissured, foil-backed tiles and panels | Acoustone "F" |  | USG Interiors, Inc. Chicago,IL 60606 |  | 3/4 inch |  | 24 x 24 inches | 400 mm | 1.3 lb/ft² | [6 empty] | 0.52 |  |  | 0.38 |  |  | 0.67 |  |  | 0.97 |  |  | 0.98 |  |  | 1.02 |  |  |  | 0.7566667 | 0.525 | 1 | 1.904762 | 4000 | 1.02 |  |  |  |  | x | [9 empty] | C.M.Harris, Noise Control in Buildings, McGraw Hill 1994 |  |  | e
2527 | Fissured tiles and panels, fire-rated | Acoustone "F" Firecode |  | USG Interiors, Inc. Chicago,IL 60606 |  | 3/4 inch |  | 24 x 24 inches | 400 mm | 1.4 lb/ft² | [6 empty] | 0.52 |  |  | 0.5 |  |  | 0.67 |  |  | 0.95 |  |  | 0.94 |  |  | 0.99 |  |  |  | 0.7616667 | 0.585 | 0.965 | 1.649573 | 4000 | 0.99 |  |  |  |  | x | [9 empty] | C.M.Harris, Noise Control in Buildings, McGraw Hill 1994 |  |  | e
2528 | Fissured acoustical panels | Auratone |  | USG Interiors, Inc. Chicago,IL 60606 |  | 5/8 inch |  | 24 x 48 inches | 400 mm | 0.81 lb/ft² | [6 empty] | 0.42 |  |  | 0.34 |  |  | 0.44 |  |  | 0.72 |  |  | 0.67 |  |  | 0.64 |  |  |  | 0.5383333 | 0.39 | 0.655 | 1.679487 | 1000 | 0.72 |  |  |  |  | x | [9 empty] | C.M.Harris, Noise Control in Buildings, McGraw Hill 1994 |  |  | e
2529 | Fissured acoustical panels | Auratone |  | USG Interiors, Inc. Chicago,IL 60606 |  | 3/4 inch |  | 24 x 48 inches | 400 mm | 1.3 lb/ft² | [6 empty] | 0.34 |  |  | 0.36 |  |  | 0.71 |  |  | 0.85 |  |  | 0.68 |  |  | 0.64 |  |  |  | 0.5966667 | 0.535 | 0.66 | 1.233645 | 1000 | 0.85 |  |  |  |  | x | [9 empty] | C.M.Harris, Noise Control in Buildings, McGraw Hill 1994 |  |  | e
2530 | Fissured, fire-rated acoustical tiles and panels | Auratone Firecode |  | USG Interiors, Inc. Chicago,IL 60606 |  | 5/8 inch |  | 24 x 48 inches | 400 mm | 1.2 lb/ft² | [6 empty] | 0.34 |  |  | 0.3 |  |  | 0.53 |  |  | 0.78 |  |  | 0.73 |  |  | 0.69 |  |  |  | 0.5616667 | 0.415 | 0.71 | 1.710843 | 1000 | 0.78 |  |  |  |  | x | [9 empty] | C.M.Harris, Noise Control in Buildings, McGraw Hill 1994 |  |  | e
2531 | Fissured acoustical tile | Auratone |  | USG Interiors, Inc. Chicago,IL 60606 |  | 5/8 inch |  | 12 x 12 inches | 400 mm | 0.9 lb/ft² | [6 empty] | 0.42 |  |  | 0.29 |  |  | 0.52 |  |  | 0.68 |  |  | 0.64 |  |  | 0.69 |  |  |  | 0.54 | 0.405 | 0.665 | 1.641975 | 4000 | 0.69 |  |  |  |  | x | [9 empty] | C.M.Harris, Noise Control in Buildings, McGraw Hill 1994 |  |  | e
2532 | Fissured acoustical tile | Auratone |  | USG Interiors, Inc. Chicago,IL 60606 |  | 3/4 inch |  | 12 x 12 inches | 400 mm | 1.2 lb/ft² | [6 empty] | 0.5 |  |  | 0.36 |  |  | 0.76 |  |  | 0.73 |  |  | 0.69 |  |  | 0.72 |  |  |  | 0.6266667 | 0.56 | 0.705 | 1.258929 | 500 | 0.76 |  |  |  |  | x | [9 empty] | C.M.Harris, Noise Control in Buildings, McGraw Hill 1994 |  |  | e
2533 | Fissured acoustical tile | Auratone Firecode |  | USG Interiors, Inc. Chicago,IL 60606 |  | 5/8 inch |  | 12 x 12 inches | 400 mm | 1.2 lb/ft² | [6 empty] | 0.59 |  |  | 0.33 |  |  | 0.45 |  |  | 0.7 |  |  | 0.79 |  |  | 0.7 |  |  |  | 0.5933333 | 0.39 | 0.745 | 1.910256 | 2000 | 0.79 |  |  |  |  | x | [9 empty] | C.M.Harris, Noise Control in Buildings, McGraw Hill 1994 |  |  | e
2534 | Fiberglass lay-in panels | Nubby |  | USG Interiors, Inc. Chicago,IL 60606 |  | 1 inch |  | 24 x 48 inches | 400 mm | 0.5 lb/ft² | [6 empty] | 0.55 |  |  | 0.89 |  |  | 0.73 |  |  | 1.03 |  |  | 1.11 |  |  | 1.07 |  |  |  | 0.8966667 | 0.81 | 1.09 | 1.345679 | 2000 | 1.11 |  |  |  |  | x | [9 empty] | C.M.Harris, Noise Control in Buildings, McGraw Hill 1994 |  |  | e
2535 | Paneel aus Hart-PVC mit Faserabsorber, 1 mm dick, 3.2 kg/m^2, Abmessungen: Paneelbreite 83 mm, Länge max. 6 m, Bordhöhe 25 mm, hinterfüttert mit 20 mm Optirho, Montage auf Z-Tragschienen, |  | Trocal Paneel | USG Interiors, Inc. Chicago,IL 60606 |  | 1 mm |  | Paneelbreite 83 mm, Länge max. 6m |  | 3,2 kg / m² | x | [5 empty] | 0.53 | 0.55 | 0.6 | 0.62 | 0.7 | 0.8 | 0.88 | 0.85 | 0.78 | 0.7 | 0.6 | 0.5 | 0.4 | 0.4 | [5 empty] | 0.626 | 0.75 | 0.4 | 0.5333333 | 500 | 0.88 | 2 |  | 8 |  | x | [9 empty] | H. Lenz, Marktübersicht schallabsorbierende Anordnungen, Ruhr Universität Bochum, 1981, Seite 73 |  |  | d
2536 | Absorber in 3-Schichtaufbau, Fichtenholz, Mittellage genutet, Decklage ein- bzw. beidseitig geschlitzt, Stegbreite 18 mm, Schlitzbreite 12 mm, Lochraster 30 / 30 mm, Lochanteil 16 % | WIEHAG Audioline | Akustikpaneel B 18 / 12 | Vertrieb: antilärm Weber KG, PF 1326, 4000 Düsseldorf |  | 20 mm |  | 2500 x 200 x 20 mm | 50 mm | [6 empty] | 0.1 | 0.25 | 0.42 | 0.69 | 0.81 | 1.07 | 1.13 | 1.2 | 1.17 | 1.07 | 1.01 | 0.93 | 0.84 | 0.74 | 0.61 | 0.51 | 0.49 | 0.62 |  |  | 0.75 | 1.005 | 0.615 | 0.6119403 | 500 | 1.2 | 2 |  | 3 |  | x | [9 empty] | Produktblatt des Herstellers |  |  | d
2537 | Absorber in 3-Schichtaufbau, Fichtenholz, Mittellage genutet, Decklage ein- bzw. beidseitig geschlitzt, Stegbreite 18 mm, Schlitzbreite 12 mm, Lochraster 30 / 30 mm, Lochanteil 16 % | WIEHAG Audioline | Akustikpaneel B 18 / 12 | Wiesner-Hager Baugruppe GmbH Linzer Straße 24 A-4950 Altheim Postfach 11 Tel: (++43) 7723 / 465 - 321 Fax: DW - 263 |  | 20 mm |  | 2500 x 200 x 20 mm | 100 mm | [6 empty] | 0.17 | 0.25 | 0.75 | 0.87 | 1.11 | 1.16 | 1.14 | 1.19 | 1.12 | 1.11 | 1.09 | 1.05 | 0.9 | 0.68 | 0.58 | 0.59 | 0.46 | 0.57 |  |  | 0.7966667 | 1.15 | 0.57 | 0.4956522 | 500 | 1.19 | 2 |  | 3 |  | x | [9 empty] | Produktblatt des Herstellers |  |  | d
2538 | Absorber in 3-Schichtaufbau, Fichtenholz, Mittellage genutet, Decklage ein- bzw. beidseitig geschlitzt, Stegbreite 18 mm, Schlitzbreite 12 mm, Lochraster 30 / 30 mm, Lochanteil 16 % | WIEHAG Audioline | Akustikpaneel B 18 / 12 | Wiesner-Hager Baugruppe GmbH Linzer Straße 24 A-4950 Altheim Postfach 11 Tel: (++43) 7723 / 465 - 321 Fax: DW - 263 |  | 20 mm |  | 2500 x 200 x 20 mm | 200 mm | [6 empty] | 0.47 | 0.75 | 1.29 | 1.21 | 0.99 | 1.1 | 1.15 | 1.19 | 1.11 | 1.19 | 1.14 | 0.98 | 0.92 | 0.75 | 0.62 | 0.59 | 0.34 | 0.62 |  |  | 0.86 | 1.09 | 0.545 | 0.5 | 160 | 1.29 | 2 |  | 3 |  | x | [9 empty] | Produktblatt des Herstellers |  |  | d
2539 | Absorber in 3-Schichtaufbau, Fichtenholz, Mittellage genutet, Decklage ein- bzw. beidseitig geschlitzt, Stegbreite 8 mm, Schlitzbreite 8 mm, Lochraster 16 / 16 mm, Lochanteil 50 % | WIEHAG Audioline | Akustikpaneel B 8 / 8 | Wiesner-Hager Baugruppe GmbH Linzer Straße 24 A-4950 Altheim Postfach 11 Tel: (++43) 7723 / 465 - 321 Fax: DW - 263 |  | 20 mm |  | 2500 x 200 x 20 mm | 50 mm | [6 empty] | 0.13 | 0.18 | 0.36 | 0.59 | 0.82 | 0.98 | 1.1 | 1.22 | 1.17 | 1.26 | 1.14 | 1.18 | 1.02 | 0.95 | 0.86 | 0.83 | 0.66 | 0.72 |  |  | 0.8283333 | 1.02 | 0.805 | 0.7892157 | 800 | 1.26 | 2 |  | 3 |  | x | [9 empty] | Produktblatt des Herstellers |  |  | d
2540 | Absorber in 3-Schichtaufbau, Fichtenholz, Mittellage genutet, Decklage ein- bzw. beidseitig geschlitzt, Stegbreite 8 mm, Schlitzbreite 8 mm, Lochraster 16 / 16 mm, Lochanteil 50 % | WIEHAG Audioline | Akustikpaneel B 8 / 8 | Wiesner-Hager Baugruppe GmbH Linzer Straße 24 A-4950 Altheim Postfach 11 Tel: (++43) 7723 / 465 - 321 Fax: DW - 263 |  | 20 mm |  | 2500 x 200 x 20 mm | 100 mm | [6 empty] | 0.24 | 0.28 | 0.69 | 0.76 | 1.08 | 1.18 | 1.19 | 1.26 | 1.2 | 1.19 | 1.1 | 1.18 | 1.13 | 0.95 | 0.81 | 0.77 | 0.59 | 0.57 |  |  | 0.8766667 | 1.17 | 0.77 | 0.6581197 | 500 | 1.26 | 2 |  | 3 |  | x | [9 empty] | Produktblatt des Herstellers |  |  | d
2541 | Absorber in 3-Schichtaufbau, Fichtenholz, Mittellage genutet, Decklage ein- bzw. beidseitig geschlitzt, Stegbreite 8 mm, Schlitzbreite 8 mm, Lochraster 16 / 16 mm, Lochanteil 50 % | WIEHAG Audioline | Akustikpaneel B 8 / 8 | Wiesner-Hager Baugruppe GmbH Linzer Straße 24 A-4950 Altheim Postfach 11 Tel: (++43) 7723 / 465 - 321 Fax: DW - 263 |  | 20 mm |  | 2500 x 200 x 20 mm | 200 mm | [6 empty] | 0.42 | 0.69 | 1.29 | 1.22 | 1.18 | 1.11 | 1.21 | 1.18 | 0.98 | 1.18 | 1.18 | 1.2 | 1.1 | 0.95 | 0.84 | 0.71 | 0.7 | 0.67 |  |  | 0.98 | 1.18 | 0.825 | 0.6991525 | 160 | 1.29 | 2 |  | 3 |  | x | [9 empty] | Produktblatt des Herstellers |  |  | d
2542 | Holzakustikplatte, Wilhelmi-Akustikplatte Typ Imagio, Deckenhohlraum 50 mm |  | Imagio | Wiesner-Hager Baugruppe GmbH Linzer Straße 24 A-4950 Altheim Postfach 11 Tel: (++43) 7723 / 465 - 321 Fax: DW - 263 | [11 empty] | 0.11 | 0.23 | 0.23 | 0.35 | 0.53 | 0.66 | 0.78 | 0.8 | 0.8 | 0.74 | 0.74 | 0.72 | 0.74 | 0.8 | 0.76 | 0.72 | 0.69 | 0.74 |  |  | 0.6316667 | 0.665 | 0.745 | 1.120301 | 500 | 0.8 | 2 |  | 3 |  | x | [9 empty] | Herstellerangabe im Internet, mit Verweis auf ita-Prüfzeugnis, 14.11.2000 |  |  | d
2543 | Holzakustikplatte, Wilhelmi-Akustikplatte Typ Imagio, Deckenhohlraum 200 mm |  | Imagio | Wilhelmi Werke AG Dr.-Hans-Wilhelmi-Weg 1 35633 Lahnau Tel: +49 6441 / 601-0 Fax: +49 6441 / 63439 e-mail: info@wilhelmi.de Internet: www.wilhelmi.de | [11 empty] | 0.36 | 0.61 | 0.55 | 0.59 | 0.64 | 0.63 | 0.67 | 0.65 | 0.64 | 0.56 | 0.6 | 0.74 | 0.79 | 0.76 | 0.76 | 0.72 | 0.69 | 0.69 |  |  | 0.6583333 | 0.645 | 0.725 | 1.124031 | 1600 | 0.79 | 2 |  | 3 |  | x | [9 empty] | Herstellerangabe im Internet, mit Verweis auf ita-Prüfzeugnis, 14.11.2000 |  |  | d
2544 | Holzakustikplatte, Wilhelmi-Akustikplatte Typ Imagio, Deckenhohlraum 400 mm |  | Imagio | Wilhelmi Werke AG Dr.-Hans-Wilhelmi-Weg 1 35633 Lahnau Tel: +49 6441 / 601-0 Fax: +49 6441 / 63439 e-mail: info@wilhelmi.de Internet: www.wilhelmi.de | [11 empty] | 0.51 | 0.78 | 0.55 | 0.52 | 0.61 | 0.58 | 0.53 | 0.52 | 0.57 | 0.54 | 0.66 | 0.73 | 0.77 | 0.77 | 0.76 | 0.72 | 0.7 | 0.71 |  |  | 0.6733333 | 0.565 | 0.735 | 1.300885 | 125 | 0.78 | 2 |  | 3 |  | x | [9 empty] | Herstellerangabe im Internet, mit Verweis auf ita-Prüfzeugnis, 14.11.2000 |  |  | d
2545 | Metall-Akustikplatte ohne sichtbare Lochung mit einer homogenen und richtungslosen Oberfläche aus Wilhelmi-Akustikvlies mit Wilhelmi-Akustikfarbe beschichtet. In die Platte sind Kühlmäander der Firma ABB-Fläkt bzw. ZENT-FRENGER eingelegt. Modulmaß 105 mm. |  | Mikropor M mit Kühlsysytem ABB-Fläkt Vario / ZENT-FRENGER Spectra | Wilhelmi Werke AG Dr.-Hans-Wilhelmi-Weg 1 35633 Lahnau Tel: +49 6441 / 601-0 Fax: +49 6441 / 63439 e-mail: info@wilhelmi.de Internet: www.wilhelmi.de | [11 empty] | 0.33 | 0.53 | 0.66 | 0.73 | 0.69 | 0.64 | 0.73 | 0.66 | 0.56 | 0.64 | 0.64 | 0.61 | 0.61 | 0.56 | 0.49 | 0.45 | 0.4 | 0.36 |  |  | 0.58 | 0.675 | 0.48 | 0.7111111 | 200 | 0.73 | 2 |  | 5 |  | x | [9 empty] | Herstellerangabe im Internet, 14.11.2000 |  |  | d
2546 | Metall-Akustikplatte ohne sichtbare Lochung mit einer homogenen und richtungslosen Oberfläche aus Wilhelmi-Akustikvlies mit Wilhelmi-Akustikfarbe beschichtet. Typ: Mikropor M ohne Hinterlegung, Deckenhohlraum 300 mm |  | Mikropor M ohne Hinterlegung | Wilhelmi Werke AG Dr.-Hans-Wilhelmi-Weg 1 35633 Lahnau Tel: +49 6441 / 601-0 Fax: +49 6441 / 63439 e-mail: info@wilhelmi.de Internet: www.wilhelmi.de | [11 empty] | 0.55 | 0.21 | 0.59 | 0.76 | 0.77 | 0.87 | 0.84 | 0.64 | 0.63 | 0.73 | 0.7 | 0.74 | 0.8 | 0.8 | 0.77 | 0.76 | 0.71 | 0.68 |  |  | 0.6383333 | 0.705 | 0.755 | 1.070922 | 315 | 0.87 | 2 |  | 5 |  | x | [9 empty] | Herstellerangabe im Internet, mit Verweis auf IBP-Prüfzeugnis, 14.11.2000 |  |  | d
2547 | Holz-Akustikplatte auf der Sichtseite mit einem mikroporösem Akustikvlies und einer Wilhelmi Akustik-Farbbeschichtung versehen. Die Rückseite besteht aus einer Schalldämmkaschierung, so daß diese Akustikplatte neben der guten schallabsorbierenden Wirkung |  | Mikropor S mit Schalldämmkaschierung - Akustik | Wilhelmi Werke AG Dr.-Hans-Wilhelmi-Weg 1 35633 Lahnau Tel: +49 6441 / 601-0 Fax: +49 6441 / 63439 e-mail: info@wilhelmi.de Internet: www.wilhelmi.de | [11 empty] | 0.13 | 0.2 | 0.32 | 0.34 | 0.39 | 0.38 | 0.36 | 0.41 | 0.49 | 0.57 | 0.71 | 0.84 | 0.85 | 0.79 | 0.74 | 0.66 | 0.65 | 0.67 |  |  | 0.525 | 0.4 | 0.72 | 1.8 | 1600 | 0.85 | 2 |  | 3 |  | x | [9 empty] | Herstellerangabe im Internet, mit Verweis auf ita-Prüfzeugnis, 14.11.2000 |  |  | d
2548 | Holz-Akustikplatte auf der Sichtseite mit einem mikroporösem Akustikvlies und einer Wilhelmi Akustik-Farbbeschichtung versehen. Die Rückseite besteht aus einer Schalldämmkaschierung, so daß diese Akustikplatte neben der guten schallabsorbierenden Wirkung |  | Mikropor S mit Schalldämmkaschierung - Akustik | Wilhelmi Werke AG Dr.-Hans-Wilhelmi-Weg 1 35633 Lahnau Tel: +49 6441 / 601-0 Fax: +49 6441 / 63439 e-mail: info@wilhelmi.de Internet: www.wilhelmi.de | [11 empty] | 0.43 | 0.49 | 0.19 | 0.29 | 0.28 | 0.29 | 0.3 | 0.37 | 0.44 | 0.55 | 0.72 | 0.88 | 0.88 | 0.8 | 0.69 | 0.62 | 0.61 | 0.7 |  |  | 0.545 | 0.325 | 0.705 | 2.169231 | 1250 | 0.88 | 2 |  | 3 |  | x | [9 empty] | Herstellerangabe im Internet, mit Verweis auf ita-Prüfzeugnis, 14.11.2000 |  |  | d
2549 | Holz-Akustikplatte auf der Sichtseite mit einem mikroporösem Akustikvlies und einer Wilhelmi Akustik-Farbbeschichtung versehen. Die Rückseite besteht aus einer Schalldämmkaschierung, so daß diese Akustikplatte neben der guten schallabsorbierenden Wirkung |  | Mikropor S mit Schalldämmkaschierung - Akustik | Wilhelmi Werke AG Dr.-Hans-Wilhelmi-Weg 1 35633 Lahnau Tel: +49 6441 / 601-0 Fax: +49 6441 / 63439 e-mail: info@wilhelmi.de Internet: www.wilhelmi.de | [11 empty] | 0.42 | 0.45 | 0.2 | 0.22 | 0.25 | 0.24 | 0.25 | 0.35 | 0.46 | 0.54 | 0.74 | 0.88 | 0.88 | 0.82 | 0.69 | 0.62 | 0.63 | 0.64 |  |  | 0.54 | 0.3 | 0.725 | 2.416667 | 1250 | 0.88 | 2 |  | 3 |  | x | [9 empty] | Herstellerangabe im Internet, mit Verweis auf ita-Prüfzeugnis, 14.11.2000 |  |  | d
2550 | Paneele mit Wilhelmi - Trägerplatte Widoplan, A2 oder B1, zur dekorativen Raumgestaltung. Paneelbreite 120 mm mit 15 mm breiten Fugen, im Deckenhohlraum 30 mm Mineralfaser, abgedeckt durch einen Rieselschutz, Deckenhohlraum 100 mm |  | Paneele mit 15 mm Fuge | Wilhelmi Werke AG Dr.-Hans-Wilhelmi-Weg 1 35633 Lahnau Tel: +49 6441 / 601-0 Fax: +49 6441 / 63439 e-mail: info@wilhelmi.de Internet: www.wilhelmi.de | [11 empty] | 0.13 | 0.34 | 0.42 | 0.59 | 0.69 | 0.95 | 0.87 | 0.74 | 0.58 | 0.46 | 0.39 | 0.35 | 0.34 | 0.29 | 0.28 | 0.28 | 0.25 | 0.23 |  |  | 0.45 | 0.715 | 0.27 | 0.3776224 | 315 | 0.95 | 3 |  | 3 |  | x | [9 empty] | Herstellerangabe im Internet, mit Verweis auf ita-Prüfzeugnis, 14.11.2000 |  |  | d
2551 | Paneele mit Wilhelmi - Trägerplatte Widoplan, A2 oder B1, zur dekorativen Raumgestaltung. Paneelbreite 120 mm mit 15 mm breiten Fugen, im Deckenhohlraum 30 mm Mineralfaser, abgedeckt durch einen Rieselschutz, Deckenhohlraum 200 mm |  | Paneele mit 15 mm Fuge | Wilhelmi Werke AG Dr.-Hans-Wilhelmi-Weg 1 35633 Lahnau Tel: +49 6441 / 601-0 Fax: +49 6441 / 63439 e-mail: info@wilhelmi.de Internet: www.wilhelmi.de | [11 empty] | 0.25 | 0.46 | 0.51 | 0.63 | 0.88 | 0.73 | 0.74 | 0.61 | 0.55 | 0.46 | 0.46 | 0.35 | 0.32 | 0.3 | 0.3 | 0.28 | 0.29 | 0.23 |  |  | 0.5 | 0.745 | 0.295 | 0.3959732 | 250 | 0.88 | 3 |  | 3 |  | x | [9 empty] | Herstellerangabe im Internet, mit Verweis auf ita-Prüfzeugnis, 14.11.2000 |  |  | d
2552 | Paneele mit Wilhelmi - Trägerplatte Widoplan, A2 oder B1, zur dekorativen Raumgestaltung. Paneelbreite 120 mm mit 15 mm breiten Fugen, im Deckenhohlraum 30 mm Mineralfaser, abgedeckt durch einen Rieselschutz, Deckenhohlraum 400 mm |  | Paneele mit 15 mm Fuge | Wilhelmi Werke AG Dr.-Hans-Wilhelmi-Weg 1 35633 Lahnau Tel: +49 6441 / 601-0 Fax: +49 6441 / 63439 e-mail: info@wilhelmi.de Internet: www.wilhelmi.de | [11 empty] | 0.36 | 0.82 | 0.58 | 0.59 | 0.62 | 0.66 | 0.64 | 0.66 | 0.63 | 0.55 | 0.46 | 0.38 | 0.32 | 0.29 | 0.28 | 0.28 | 0.25 | 0.23 |  |  | 0.5166667 | 0.64 | 0.27 | 0.421875 | 125 | 0.82 | 2 |  | 3 |  | x | [9 empty] | Herstellerangabe im Internet, mit Verweis auf ita-Prüfzeugnis, 14.11.2000 |  |  | d
2553 | Decken- und Wandsystem, fugenlos, Wilhelmi - Trägerplatte VarianteX FWA, Oberflächen-beschichtung mit Wilhelmi-Akustikputz, Körnung K 3.0. Typ: VarianteX FWA Normalstruktur, Deckenhohlraum 50 mm |  | Variante X FWA Normalstruktur | Wilhelmi Werke AG Dr.-Hans-Wilhelmi-Weg 1 35633 Lahnau Tel: +49 6441 / 601-0 Fax: +49 6441 / 63439 e-mail: info@wilhelmi.de Internet: www.wilhelmi.de | [11 empty] | 0.13 | 0.08 | 0.1 | 0.23 | 0.12 | 0.42 | 0.6 | 0.73 | 0.74 | 0.82 | 0.8 | 0.75 | 0.68 | 0.64 | 0.65 | 0.56 | 0.52 | 0.47 |  |  | 0.4816667 | 0.425 | 0.58 | 1.364706 | 800 | 0.82 | 2 |  | 3 | 2 | x | [9 empty] | Herstellerangabe im Internet, mit Verweis auf ita-Prüfzeugnis, 14.11.2000 |  |  | d
2554 | Decken- und Wandsystem, fugenlos, Wilhelmi - Trägerplatte VarianteX FWA, Oberflächen-beschichtung mit Wilhelmi-Akustikputz, Körnung K 3.0. Typ: VarianteX FWA Normalstruktur, Deckenhohlraum 200 mm |  | Variante X FWA Normalstruktur | Wilhelmi Werke AG Dr.-Hans-Wilhelmi-Weg 1 35633 Lahnau Tel: +49 6441 / 601-0 Fax: +49 6441 / 63439 e-mail: info@wilhelmi.de Internet: www.wilhelmi.de | [11 empty] | 0.36 | 0.46 | 0.24 | 0.3 | 0.48 | 0.53 | 0.52 | 0.64 | 0.6 | 0.66 | 0.65 | 0.72 | 0.74 | 0.67 | 0.63 | 0.58 | 0.52 | 0.47 |  |  | 0.57 | 0.56 | 0.595 | 1.0625 | 1600 | 0.74 | 2 |  | 3 | 2 | x | [9 empty] | Herstellerangabe im Internet, mit Verweis auf ita-Prüfzeugnis, 14.11.2000 |  |  | d
2555 | Decken- und Wandsystem, fugenlos, Wilhelmi - Trägerplatte VarianteX FWA, Oberflächen-beschichtung mit Wilhelmi-Akustikputz, Körnung K 3.0. Typ: VarianteX FWA Normalstruktur, Deckenhohlraum 400 mm |  | Variante X FWA Normalstruktur | Wilhelmi Werke AG Dr.-Hans-Wilhelmi-Weg 1 35633 Lahnau Tel: +49 6441 / 601-0 Fax: +49 6441 / 63439 e-mail: info@wilhelmi.de Internet: www.wilhelmi.de | [11 empty] | 0.42 | 0.49 | 0.32 | 0.28 | 0.43 | 0.46 | 0.44 | 0.5 | 0.6 | 0.63 | 0.68 | 0.72 | 0.74 | 0.65 | 0.62 | 0.55 | 0.53 | 0.47 |  |  | 0.5466667 | 0.465 | 0.59 | 1.268817 | 1600 | 0.74 | 2 |  | 3 | 2 | x | [9 empty] | Herstellerangabe im Internet, mit Verweis auf ita-Prüfzeugnis, 14.11.2000 |  |  | d
2556 | Holz-Akustikplatte mit dekorativer Feinspandeckschicht, wahlweise natur oder mit Wilhelmi Akustik-Farbbeschichtung. Typ: Variante X, Deckenhohlraum 50 mm |  | Variante X | Wilhelmi Werke AG Dr.-Hans-Wilhelmi-Weg 1 35633 Lahnau Tel: +49 6441 / 601-0 Fax: +49 6441 / 63439 e-mail: info@wilhelmi.de Internet: www.wilhelmi.de | [11 empty] | 0.21 | 0.21 | 0.26 | 0.32 | 0.53 | 0.58 | 0.61 | 0.7 | 0.69 | 0.66 | 0.69 | 0.68 | 0.71 | 0.72 | 0.64 | 0.63 | 0.57 | 0.62 |  |  | 0.57 | 0.615 | 0.645 | 1.04878 | 2000 | 0.72 | 2 |  | 3 |  | x | [9 empty] | Herstellerangabe im Internet, mit Verweis auf ita-Prüfzeugnis, 14.11.2000 |  |  | d
2557 | Holz-Akustikplatte mit dekorativer Feinspandeckschicht, wahlweise natur oder mit Wilhelmi Akustik-Farbbeschichtung. Typ: Variante X, Deckenhohlraum 200 mm |  | Variante X | Wilhelmi Werke AG Dr.-Hans-Wilhelmi-Weg 1 35633 Lahnau Tel: +49 6441 / 601-0 Fax: +49 6441 / 63439 e-mail: info@wilhelmi.de Internet: www.wilhelmi.de | [11 empty] | 0.48 | 0.42 | 0.35 | 0.42 | 0.59 | 0.55 | 0.57 | 0.56 | 0.53 | 0.51 | 0.65 | 0.71 | 0.71 | 0.72 | 0.65 | 0.63 | 0.6 | 0.62 |  |  | 0.59 | 0.575 | 0.66 | 1.147826 | 2000 | 0.72 | 2 |  | 3 |  | x | [9 empty] | Herstellerangabe im Internet, mit Verweis auf ita-Prüfzeugnis, 14.11.2000 |  |  | d
2558 | Holz-Akustikplatte mit dekorativer Feinspandeckschicht, wahlweise natur oder mit Wilhelmi Akustik-Farbbeschichtung. Typ: Variante X, Deckenhohlraum 400 mm |  | Variante X | Wilhelmi Werke AG Dr.-Hans-Wilhelmi-Weg 1 35633 Lahnau Tel: +49 6441 / 601-0 Fax: +49 6441 / 63439 e-mail: info@wilhelmi.de Internet: www.wilhelmi.de | [11 empty] | 0.45 | 0.56 | 0.32 | 0.42 | 0.55 | 0.5 | 0.53 | 0.5 | 0.55 | 0.56 | 0.66 | 0.69 | 0.7 | 0.69 | 0.65 | 0.63 | 0.58 | 0.62 |  |  | 0.59 | 0.525 | 0.635 | 1.209524 | 1600 | 0.7 | 2 |  | 3 |  | x | [9 empty] | Herstellerangabe im Internet, mit Verweis auf ita-Prüfzeugnis, 14.11.2000 |  |  | d
2559 | Faserabsorber, Holzspangerüst, kunstharzverleimt, Oberfläche mit Akustikvlies, feinporiger Speziallack | Wilhelmi-Akustikplatte | Mikropor S (1981) | Wilhelmi Werke AG Dr.-Hans-Wilhelmi-Weg 1 35633 Lahnau Tel: +49 6441 / 601-0 Fax: +49 6441 / 63439 e-mail: info@wilhelmi.de Internet: www.wilhelmi.de | Akustikvlies, feinporiger Speziallack | ca. 18 mm |  |  | 50 mm | 6 - 7 kg / m² | x |  |  |  |  | 0.13 | 0.16 | 0.33 | 0.39 | 0.42 | 0.4 | 0.46 | 0.55 | 0.61 | 0.68 | 0.72 | 0.7 | 0.6 | 0.55 | 0.52 | 0.52 | 0.6 | 0.55 | 0.6 |  | 0.5 | 0.485 | 0.575 | 1.185567 | 1000 | 0.72 | 2 |  | 3 |  | x | [9 empty] | H. Lenz, Marktübersicht schallabsorbierende Anordnungen, Ruhr Universität Bochum, 1981, Seite 152 |  |  | d
2560 | Faserabsorber, Holzspangerüst, kunstharzverleimt, Oberfläche mit Akustikvlies, feinporiger Speziallack | Wilhelmi-Akustikplatte | Mikropor S (1981) | Wilhelmi Werke AG Dr.-Hans-Wilhelmi-Weg 1 35633 Lahnau Tel: +49 6441 / 601-0 Fax: +49 6441 / 63439 e-mail: info@wilhelmi.de Internet: www.wilhelmi.de | Akustikvlies, feinporiger Speziallack | ca. 18 mm |  |  | 300 mm | 6 - 7 kg / m² | x |  |  |  |  | 0.45 | 0.42 | 0.33 | 0.25 | 0.28 | 0.32 | 0.39 | 0.49 | 0.66 | 0.7 | 0.78 | 0.72 | 0.66 | 0.58 | 0.55 | 0.55 | 0.62 | 0.55 | 0.56 |  | 0.5283333 | 0.385 | 0.6 | 1.558442 | 1000 | 0.78 | 2 |  | 3 |  | x | [9 empty] | H. Lenz, Marktübersicht schallabsorbierende Anordnungen, Ruhr Universität Bochum, 1981, Seite 152 |  |  | d
2561 | Plattenabsorber, Holzwolleplatten, unporöse Holzspan-Deckschicht, Mikroporfolie mit Lackschicht | Wilhelmi-Akustikplatte | Mikropor ST (1981) | Wilhelmi Werke AG Dr.-Hans-Wilhelmi-Weg 1 35633 Lahnau Tel: +49 6441 / 601-0 Fax: +49 6441 / 63439 e-mail: info@wilhelmi.de Internet: www.wilhelmi.de | optisch wie Mikropor S | ca. 20 mm |  |  | 48 mm | 8 kg / m² | x |  |  |  |  | 0.18 | 0.28 | 0.3 | 0.23 | 0.22 | 0.18 | 0.15 | 0.14 | 0.09 | 0.11 | 0.09 | 0.1 | 0.1 | 0.12 | 0.14 | 0.14 | 0.14 | 0.14 | 0.17 |  | 0.165 | 0.18 | 0.13 | 0.7222222 | 160 | 0.3 | 2 |  | 3 |  | x | [9 empty] | H. Lenz, Marktübersicht schallabsorbierende Anordnungen, Ruhr Universität Bochum, 1981, Seite 153 |  |  | d
2562 | Faserabsorber, Holzspangerüst, kunstharzverleimt, Oberfläche mit Akustikvlies, matte getupfte Lackauflage | Wilhelmi-Akustikplatte | Mikropor ST (1981) | Wilhelmi Werke AG Dr.-Hans-Wilhelmi-Weg 1 35633 Lahnau Tel: +49 6441 / 601-0 Fax: +49 6441 / 63439 e-mail: info@wilhelmi.de Internet: www.wilhelmi.de | Akustikvlies, matte getupfte Lackauflage | ca. 18 mm |  |  | 50 mm | 6 - 7,5 kg / m² | x |  |  |  |  | 0.1 | 0.14 | 0.32 | 0.39 | 0.38 | 0.4 | 0.42 | 0.54 | 0.66 | 0.72 | 0.86 | 0.87 | 0.8 | 0.65 | 0.61 | 0.65 | 0.68 | 0.65 | 0.64 |  | 0.5416667 | 0.46 | 0.665 | 1.445652 | 1250 | 0.87 | 2 |  | 3 |  | x | [9 empty] | H. Lenz, Marktübersicht schallabsorbierende Anordnungen, Ruhr Universität Bochum, 1981, Seite 154 |  |  | d
2563 | Faserabsorber, Holzspangerüst, kunstharzverleimt, Oberfläche mit Akustikvlies, matte getupfte Lackauflage | Wilhelmi-Akustikplatte | Mikropor SP (1981) | Wilhelmi Werke AG Dr.-Hans-Wilhelmi-Weg 1 35633 Lahnau Tel: +49 6441 / 601-0 Fax: +49 6441 / 63439 e-mail: info@wilhelmi.de Internet: www.wilhelmi.de | Akustikvlies, matte getupfte Lackauflage | ca. 18 mm |  |  | 300 mm | 6 - 7,5 kg / m² | x |  |  |  |  | 0.33 | 0.32 | 0.32 | 0.26 | 0.26 | 0.28 | 0.34 | 0.49 | 0.66 | 0.75 | 0.92 | 0.85 | 0.78 | 0.67 | 0.63 | 0.68 | 0.68 | 0.65 | 0.62 |  | 0.5566667 | 0.375 | 0.675 | 1.8 | 1000 | 0.92 | 2 |  | 3 |  | x | [9 empty] | H. Lenz, Marktübersicht schallabsorbierende Anordnungen, Ruhr Universität Bochum, 1981, Seite 154 |  |  | d
2564 | Faserabsorber, nichtbrennbarer Plattenkörper aus Vermiculite mit feuerfester Bindung, Oberfläche mit Akustikvlies, feinporiger Speziallack | Wilhelmi-Akustikplatte | Mikropor UB (1981) | Wilhelmi Werke AG Dr.-Hans-Wilhelmi-Weg 1 35633 Lahnau Tel: +49 6441 / 601-0 Fax: +49 6441 / 63439 e-mail: info@wilhelmi.de Internet: www.wilhelmi.de | Akustikvlies, feinporiger Speziallack | ca. 15 mm |  | 625 x 625 mm, 625 x 1250 mm | 48 mm | ca. 4 kg / m² | x |  |  |  |  | 0.03 | 0.09 | 0.13 | 0.23 | 0.5 | 0.6 | 0.7 | 0.74 | 0.7 | 0.59 | 0.54 | 0.43 | 0.46 | 0.48 | 0.48 | 0.53 | 0.55 | 0.53 | 0.55 |  | 0.4833333 | 0.62 | 0.515 | 0.8306452 | 500 | 0.74 | 2 |  | 3 |  | x | 4 | [8 empty] | H. Lenz, Marktübersicht schallabsorbierende Anordnungen, Ruhr Universität Bochum, 1981, Seite 155 |  |  | d
2565 | Plattenabsorber, Oberfläche mit geschlossener, kunstharzgebundener Folie, matte getupfte Lackauflage | Wilhelmi-Akustikplatte | Variantex 09 (1981) | Wilhelmi Werke AG Dr.-Hans-Wilhelmi-Weg 1 35633 Lahnau Tel: +49 6441 / 601-0 Fax: +49 6441 / 63439 e-mail: info@wilhelmi.de Internet: www.wilhelmi.de |  | ca. 18 mm |  |  | 50 mm | 6 - 7,5 kg / m² | x |  |  |  |  | 0.26 | 0.32 | 0.39 | 0.47 | 0.31 | 0.22 | 0.22 | 0.16 | 0.13 | 0.11 | 0.1 | 0.09 | 0.08 | 0.07 | 0.07 | 0.07 | 0.1 |  |  |  | 0.1766667 | 0.235 | 0.085 | 0.3617021 | 200 | 0.47 | 3 |  | 3 |  | x | [9 empty] | H. Lenz, Marktübersicht schallabsorbierende Anordnungen, Ruhr Universität Bochum, 1981, Seite 156 |  |  | d
2566 | Plattenabsorber, Oberfläche mit geschlossener, kunstharzgebundener Folie, matte getupfte Lackauflage | Wilhelmi-Akustikplatte | Variantex 09 (1981) | Wilhelmi Werke AG Dr.-Hans-Wilhelmi-Weg 1 35633 Lahnau Tel: +49 6441 / 601-0 Fax: +49 6441 / 63439 e-mail: info@wilhelmi.de Internet: www.wilhelmi.de |  | ca. 18 mm |  |  | 300 mm | 6 - 7,5 kg / m² | x |  |  |  |  | 0.58 | 0.41 | 0.3 | 0.2 | 0.16 | 0.17 | 0.16 | 0.14 | 0.13 | 0.12 | 0.12 | 0.12 | 0.11 | 0.11 | 0.11 | 0.1 | 0.09 |  |  |  | 0.1716667 | 0.15 | 0.1 | 0.6666667 | 100 | 0.58 | 1 |  | 3 |  | x | [9 empty] | H. Lenz, Marktübersicht schallabsorbierende Anordnungen, Ruhr Universität Bochum, 1981, Seite 156 |  |  | d
2567 | Faseraborber, Holzspangerüst, kunstharzverleimt, Oberfläche als Feinspanschicht mit Lackauflage ausgebildet | Wilhelmi-Akustikplatte | Variantex 05 (1981) | Wilhelmi Werke AG Dr.-Hans-Wilhelmi-Weg 1 35633 Lahnau Tel: +49 6441 / 601-0 Fax: +49 6441 / 63439 e-mail: info@wilhelmi.de Internet: www.wilhelmi.de | Feinspanschicht mit Lackauflage | ca. 18 mm |  |  | 50 mm | 6 - 7,5 kg / m² | x |  |  |  |  | 0.24 | 0.23 | 0.4 | 0.6 | 0.6 | 0.8 | 0.82 | 0.83 | 0.7 | 0.6 | 0.52 | 0.6 | 0.62 | 0.62 | 0.62 | 0.63 | 0.64 | 0.78 |  |  | 0.5733333 | 0.715 | 0.63 | 0.8811189 | 500 | 0.83 | 2 |  | 3 |  | x | [9 empty] | H. Lenz, Marktübersicht schallabsorbierende Anordnungen, Ruhr Universität Bochum, 1981, Seite 157 |  |  | d
2568 | Faseraborber, Holzspangerüst, kunstharzverleimt, Oberfläche als Feinspanschicht mit Lackauflage ausgebildet | Wilhelmi-Akustikplatte | Variantex 05 (1981) | Wilhelmi Werke AG Dr.-Hans-Wilhelmi-Weg 1 35633 Lahnau Tel: +49 6441 / 601-0 Fax: +49 6441 / 63439 e-mail: info@wilhelmi.de Internet: www.wilhelmi.de | Feinspanschicht mit Lackauflage | ca. 18 mm |  |  | 300 mm | 6 - 7,5 kg / m² | x |  |  |  |  | 0.8 | 0.68 | 0.75 | 0.75 | 0.84 | 0.72 | 0.67 | 0.62 | 0.53 | 0.58 | 0.53 | 0.6 | 0.62 | 0.63 | 0.61 | 0.59 | 0.55 | 0.62 |  |  | 0.6416667 | 0.73 | 0.59 | 0.8082192 | 250 | 0.84 | 2 |  | 3 |  | x | [9 empty] | H. Lenz, Marktübersicht schallabsorbierende Anordnungen, Ruhr Universität Bochum, 1981, Seite 157 |  |  | d
2569 | Faseraborber, Holzspangerüst, kunstharzverleimt, Oberfläche als Feinspanschicht mit feinporiger Speziallackauflage ausgebildet | Wilhelmi-Akustikplatte | Variantex 05 SAL (1981) | Wilhelmi Werke AG Dr.-Hans-Wilhelmi-Weg 1 35633 Lahnau Tel: +49 6441 / 601-0 Fax: +49 6441 / 63439 e-mail: info@wilhelmi.de Internet: www.wilhelmi.de | Feinspanschicht mit feinporiger Speziallackauflage | ca. 18 mm |  |  | 50 mm | 6 - 7 kg / m² | x |  |  |  |  | 0.25 | 0.23 | 0.4 | 0.6 | 0.6 | 0.8 | 0.83 | 0.83 | 0.71 | 0.61 | 0.52 | 0.47 | 0.52 | 0.62 | 0.62 | 0.63 | 0.64 | 0.77 |  |  | 0.5733333 | 0.715 | 0.63 | 0.8811189 | 400 | 0.83 | 2 |  | 3 |  | x | [9 empty] | H. Lenz, Marktübersicht schallabsorbierende Anordnungen, Ruhr Universität Bochum, 1981, Seite 158 |  |  | d
2570 | Faseraborber, Holzspangerüst, kunstharzverleimt, Oberfläche als Feinspanschicht mit feinporiger Speziallackauflage ausgebildet | Wilhelmi-Akustikplatte | Variantex 05 SAL (1981) | Wilhelmi Werke AG Dr.-Hans-Wilhelmi-Weg 1 35633 Lahnau Tel: +49 6441 / 601-0 Fax: +49 6441 / 63439 e-mail: info@wilhelmi.de Internet: www.wilhelmi.de | Feinspanschicht mit feinporiger Speziallackauflage | ca. 18 mm |  |  | 300 mm | 6 - 7 kg / m² | x |  |  |  |  | 0.8 | 0.68 | 0.75 | 0.75 | 0.84 | 0.72 | 0.67 | 0.62 | 0.54 | 0.48 | 0.53 | 0.58 | 0.6 | 0.63 | 0.6 | 0.54 | 0.55 | 0.68 |  |  | 0.6416667 | 0.73 | 0.59 | 0.8082192 | 250 | 0.84 | 2 |  | 3 |  | x | [9 empty] | H. Lenz, Marktübersicht schallabsorbierende Anordnungen, Ruhr Universität Bochum, 1981, Seite 158 |  |  | d
2571 | Faseraborber, Holzspangerüst, kunstharzverleimt, Oberfläche mit Akustikvlies und Naturfaser-Rupfen beschichtet | Wilhelmi-Akustikplatte | Variantex-Rupfen (1981) | Wilhelmi Werke AG Dr.-Hans-Wilhelmi-Weg 1 35633 Lahnau Tel: +49 6441 / 601-0 Fax: +49 6441 / 63439 e-mail: info@wilhelmi.de Internet: www.wilhelmi.de | Akustikvlies und Naturfaser-Rupfen | ca. 18 mm |  |  | 50 mm | 6 - 7 kg / m² | x |  |  |  |  | 0.24 | 0.36 | 0.35 | 0.33 | 0.18 | 0.19 | 0.37 | 0.39 | 0.6 | 0.8 | 0.9 | 0.83 | 0.83 | 0.83 | 0.65 | 0.63 | 0.64 |  |  |  | 0.55 | 0.285 | 0.735 | 2.578947 | 1000 | 0.9 | 2 |  | 3 |  | x | [9 empty] | H. Lenz, Marktübersicht schallabsorbierende Anordnungen, Ruhr Universität Bochum, 1981, Seite 159 |  |  | d
2572 | Faseraborber, Holzspangerüst, kunstharzverleimt, Oberfläche mit Akustikvlies und Naturfaser-Rupfen beschichtet | Wilhelmi-Akustikplatte | Variantex-Rupfen (1981) | Wilhelmi Werke AG Dr.-Hans-Wilhelmi-Weg 1 35633 Lahnau Tel: +49 6441 / 601-0 Fax: +49 6441 / 63439 e-mail: info@wilhelmi.de Internet: www.wilhelmi.de | Akustikvlies und Naturfaser-Rupfen | ca. 18 mm |  |  | 300 mm | 6 - 7 kg / m² | x |  |  |  |  | 0.32 | 0.3 | 0.25 | 0.16 | 0.17 | 0.19 | 0.36 | 0.42 | 0.7 | 0.79 | 0.86 | 0.86 | 0.8 | 0.77 | 0.65 | 0.66 | 0.67 |  |  |  | 0.5316667 | 0.295 | 0.72 | 2.440678 | 1000 | 0.86 | 2 |  | 3 |  | x | [9 empty] | H. Lenz, Marktübersicht schallabsorbierende Anordnungen, Ruhr Universität Bochum, 1981, Seite 159 |  |  | d
2573 | Faserabsorber, Folie mit mineralischem Glasvlies, die Folie ist als Trapezprofil geformt | Wilhelmi-Akustikplatte | Mikropor, Akustik-Folie Type V (1981) | Wilhelmi Werke AG Dr.-Hans-Wilhelmi-Weg 1 35633 Lahnau Tel: +49 6441 / 601-0 Fax: +49 6441 / 63439 e-mail: info@wilhelmi.de Internet: www.wilhelmi.de |  | Foliendicke 1 mm, Steghöhe des Trapezprofils 40 mm |  | 1250 x 2500 mm | 10 mm |  | x |  |  |  |  | 0.06 | 0.04 | 0.08 | 0.07 | 0.14 | 0.17 | 0.26 | 0.33 | 0.43 | 0.54 | 0.6 | 0.78 | 0.79 | 0.79 | 0.78 | 0.75 | 0.67 | 0.76 | 0.75 |  | 0.4283333 | 0.235 | 0.73 | 3.106383 | 1600 | 0.79 | 2 | 4 | 1 |  | x | [9 empty] | H. Lenz, Marktübersicht schallabsorbierende Anordnungen, Ruhr Universität Bochum, 1981, Seite 160 |  |  | d
2574 | Faserabsorber, Folie mit mineralischem Glasvlies, die Folie ist als Trapezprofil geformt | Wilhelmi-Akustikplatte | Mikropor, Akustik-Folie Type V (1981) | Wilhelmi Werke AG Dr.-Hans-Wilhelmi-Weg 1 35633 Lahnau Tel: +49 6441 / 601-0 Fax: +49 6441 / 63439 e-mail: info@wilhelmi.de Internet: www.wilhelmi.de |  | Foliendicke 1 mm, Steghöhe des Trapezprofils 40 mm |  | 1250 x 2500 mm | 200 mm |  | x |  |  |  |  | 0.19 | 0.22 | 0.23 | 0.57 | 0.61 | 0.79 | 0.98 | 0.99 | 0.56 | 0.54 | 0.63 | 0.78 | 0.73 | 0.76 | 0.78 | 0.8 | 0.75 | 0.74 | 0.67 |  | 0.66 | 0.8 | 0.755 | 0.94375 | 500 | 0.99 | 2 |  | 1 |  | x | [9 empty] | H. Lenz, Marktübersicht schallabsorbierende Anordnungen, Ruhr Universität Bochum, 1981, Seite 160 |  |  | d
Wilhelmi Werke AG Dr.-Hans-Wilhelmi-Weg 1 35633 Lahnau Tel: +49 6441 / 601-0 Fax: +49 6441 / 63439 e-mail: info@wilhelmi.de Internet: www.wilhelmi.de